## 电催化
文献DOI | Name | ID | 发表年月 | 金属1 | 金属1含量 （mmol） | 金属2 | 金属2含量 （mmol） | 合成方法 | 双金属颗粒结构 | 双金属颗粒尺寸(nm) | 主要产物 | 主要产物每个电位下的法拉第效率 (%) | 主要产物每个法拉第效率下的电位（V vs.RHE） | 主要产物最佳法拉第效率下的分电流密度（mA cm?2） | CO每个电位下的法拉第效率 (%) | CO每个法拉第效率下的电位（V vs.RHE） | HCOOH每个电位下的法拉第效率 (%) | HCOOH每个法拉第效率下的电位（V vs.RHE） | CH4每个电位下的法拉第效率 (%) | CH4每个法拉第效率下的电位（V vs.RHE） | CH3OH每个电位下的法拉第效率 (%) | CH3OH每个法拉第效率下的电位（V vs.RHE） | C2H4每个电位下的法拉第效率 (%) | C2H4每个法拉第效率下的电位（V vs.RHE） | C2H5OH每个电位下的法拉第效率 (%) | C2H5OH每个法拉第效率下的电位（V vs.RHE） | H2每个电位下的法拉第效率 (%) | H2每个法拉第效率下的电位（V vs.RHE） | 最大测试电位（V vs.RHE） | 最大测试电位下的分电流密度（mA cm?2） | 收集人
10.1016/j.jelechem.2022.116353 | Cu@C | CO2RR00001 | 2022.4 | Cu | 1.2 |  |  | 高温煅烧法 | Cu颗粒 | 100 nm | HCOOH | 31 | -1.75 | 6.29 | 7.7 | -1.55 | 12.9 | -1.55 |  | -1.55 |  |  | 7.9 | -1.55 | 4.5 | -1.55 | 36.4 | -1.55 | -1.85 | 3.94
10.1016/j.jelechem.2022.116353 | Cu@C | CO2RR00002 | 2022.4 | Cu | 1.2 |  |  | 高温煅烧法 | Cu颗粒 | 100 nm | HCOOH | 31 | -1.75 | 6.29 | 11.6 | -1.65 | 22.8 | -1.65 |  | -1.65 |  |  | 11 | -1.65 | 5.7 | -1.65 | 30.9 | -1.65 | -1.85 | 3.94
10.1016/j.jelechem.2022.116353 | Cu@C | CO2RR00003 | 2022.4 | Cu | 1.2 |  |  | 高温煅烧法 | Cu颗粒 | 100 nm | HCOOH | 31 | -1.75 | 6.29 | 8.4 | -1.75 | 31 | -1.75 |  | -1.75 |  |  | 13.2 | -1.75 | 5.7 | -1.75 | 27.8 | -1.75 | -1.85 | 3.94
10.1016/j.jelechem.2022.116353 | Cu@C | CO2RR00004 | 2022.4 | Cu | 1.2 |  |  | 高温煅烧法 | Cu颗粒 | 100 nm | HCOOH | 31 | -1.75 | 6.29 | 6.5 | -1.85 | 17.9 | -1.85 |  | -1.85 |  |  | 10.6 | -1.85 | 4.7 | -1.85 | 27.8 | -1.85 | -1.85 | 3.94
10.1016/j.jelechem.2022.116353 | Cu@NC-1 | CO2RR00005 | 2022.4 | Cu | 1.2 |  |  | 高温煅烧法 | Cu颗粒 | 70 nm | HCOOH | 11.1 | -1.85 | 2.04 | 8.7 | -1.55 | 7.7 | -1.55 | 8.5 | -1.55 |  |  | 2.4 | -1.55 |  |  | 45.4 | -1.55 | -1.85 | 2.04
10.1016/j.jelechem.2022.116353 | Cu@NC-1 | CO2RR00006 | 2022.4 | Cu | 1.2 |  |  | 高温煅烧法 | Cu颗粒 | 70 nm | HCOOH | 11.1 | -1.85 | 2.04 | 6.8 | -1.65 | 8.7 | -1.65 | 10.6 | -1.65 |  |  | 3.8 | -1.65 |  |  | 46.9 | -1.65 | -1.85 | 2.04
10.1016/j.jelechem.2022.116353 | Cu@NC-1 | CO2RR00007 | 2022.4 | Cu | 1.2 |  |  | 高温煅烧法 | Cu颗粒 | 70 nm | HCOOH | 11.1 | -1.85 | 2.04 | 3.3 | -1.75 | 10.9 | -1.75 | 4.5 | -1.75 |  |  | 1.4 | -1.75 |  |  | 53 | -1.75 | -1.85 | 2.04
10.1016/j.jelechem.2022.116353 | Cu@NC-1 | CO2RR00008 | 2022.4 | Cu | 1.2 |  |  | 高温煅烧法 | Cu颗粒 | 70 nm | HCOOH | 11.1 | -1.85 | 2.04 | 3.7 | -1.85 | 11.1 | -1.85 | 6.9 | -1.85 |  |  | 2.2 | -1.85 |  |  | 57 | -1.85 | -1.85 | 2.04
10.1016/j.jelechem.2022.116353 | Cu@NC-2 | CO2RR00009 | 2022.4 | Cu | 1.2 |  |  | 高温煅烧法 | Cu颗粒 | 50 nm | HCOOH | 24.9 | -1.65 | 4.11 | 3.8 | -1.55 | 12.4 | -1.55 | 11.2 | -1.55 |  |  | 2.8 | -1.55 |  |  | 50.2 | -1.55 | -1.85 | 1.98
10.1016/j.jelechem.2022.116353 | Cu@NC-2 | CO2RR00010 | 2022.4 | Cu | 1.2 |  |  | 高温煅烧法 | Cu颗粒 | 50 nm | HCOOH | 24.9 | -1.65 | 4.11 | 2.4 | -1.65 | 24.9 | -1.65 | 13.5 | -1.65 |  |  | 2.7 | -1.65 |  |  | 50.2 | -1.65 | -1.85 | 1.98
10.1016/j.jelechem.2022.116353 | Cu@NC-2 | CO2RR00011 | 2022.4 | Cu | 1.2 |  |  | 高温煅烧法 | Cu颗粒 | 50 nm | HCOOH | 24.9 | -1.65 | 4.11 | 1.7 | -1.75 | 14 | -1.75 | 14.8 | -1.75 |  |  | 1.9 | -1.75 |  |  | 48.8 | -1.75 | -1.85 | 1.98
10.1016/j.jelechem.2022.116353 | Cu@NC-2 | CO2RR00012 | 2022.4 | Cu | 1.2 |  |  | 高温煅烧法 | Cu颗粒 | 50 nm | HCOOH | 24.9 | -1.65 | 4.11 | 1.7 | -1.85 | 9.9 | -1.85 | 7.2 | -1.85 |  |  | 1.6 | -1.85 |  |  | 43.7 | -1.85 | -1.85 | 1.98
10.1016/j.jelechem.2022.116353 | Cu@NC-3 | CO2RR00013 | 2022.4 | Cu | 1.2 |  |  | 高温煅烧法 | Cu颗粒 | 33 nm | CH4 | 30.7 | -1.65 | 5.77 | 1.6 | -1.55 | 17.3 | -1.55 | 14.9 | -1.55 | 1.4 | -1.55 | 7.6 | -1.55 |  |  | 47.8 | -1.55 | -1.85 | 5.06
10.1016/j.jelechem.2022.116353 | Cu@NC-3 | CO2RR00014 | 2022.4 | Cu | 1.2 |  |  | 高温煅烧法 | Cu颗粒 | 33 nm | CH4 | 30.7 | -1.65 | 5.77 | 0.9 | -1.65 | 19.3 | -1.65 | 29.2 | -1.65 | 1.7 | -1.65 | 2.7 | -1.65 |  |  | 44.1 | -1.65 | -1.85 | 5.06
10.1016/j.jelechem.2022.116353 | Cu@NC-3 | CO2RR00015 | 2022.4 | Cu | 1.2 |  |  | 高温煅烧法 | Cu颗粒 | 33 nm | CH4 | 30.7 | -1.65 | 5.77 | 2.6 | -1.75 | 9.2 | -1.75 | 30.7 | -1.75 | 1.5 | -1.75 | 4.5 | -1.75 |  |  | 38.5 | -1.75 | -1.85 | 5.06
10.1016/j.jelechem.2022.116353 | Cu@NC-3 | CO2RR00016 | 2022.4 | Cu | 1.2 |  |  | 高温煅烧法 | Cu颗粒 | 33 nm | CH4 | 30.7 | -1.65 | 5.77 | 1 | -1.85 | 4.3 | -1.85 | 22.9 | -1.85 | 1.9 | -1.85 | 1.6 | -1.85 |  |  | 54.7 | -1.85 | -1.85 | 5.06
10.1016/j.jelechem.2022.116353 | Cu@NC-4 | CO2RR00017 | 2022.4 | Cu | 1.2 |  |  | 高温煅烧法 | Cu颗粒 | 21 nm | CH4 | 22.7 | -1.75 | 3.97 | 1.1 | -1.55 | 7.64 | -1.55 | 21.5 | -1.55 |  |  | 4.5 | -1.55 |  |  | 45.9 | -1.55 | -1.85 | 4.02
10.1016/j.jelechem.2022.116353 | Cu@NC-4 | CO2RR00018 | 2022.4 | Cu | 1.2 |  |  | 高温煅烧法 | Cu颗粒 | 21 nm | CH4 | 22.7 | -1.75 | 3.97 | 1.5 | -1.65 | 6.46 | -1.65 | 22.4 | -1.65 |  |  | 4.5 | -1.65 |  |  | 43.1 | -1.65 | -1.85 | 4.02
10.1016/j.jelechem.2022.116353 | Cu@NC-4 | CO2RR00019 | 2022.4 | Cu | 1.2 |  |  | 高温煅烧法 | Cu颗粒 | 21 nm | CH4 | 22.7 | -1.75 | 3.97 | 1.5 | -1.75 | 4.73 | -1.75 | 22.7 | -1.75 |  |  | 2.8 | -1.75 |  |  | 45.6 | -1.75 | -1.85 | 4.02
10.1016/j.jelechem.2022.116353 | Cu@NC-4 | CO2RR00020 | 2022.4 | Cu | 1.2 |  |  | 高温煅烧法 | Cu颗粒 | 21 nm | CH4 | 22.7 | -1.75 | 3.97 | 1.7 | -1.85 | 9.8 | -1.85 | 20.6 | -1.85 |  |  | 3.6 | -1.85 |  |  | 53.2 | -1.85 | -1.85 | 4.02
10.1016/j.jallcom.2022.164042 | Cu0.455Ni1/NC | CO2RR00021 | 2022.2 | Cu | 1.11 | Ni | 2.43 | 高温煅烧法 | 双金属颗粒负载在ZIF表面 | 19 nm | CO | 96.7 | -0.6 | 2.79 | 96.7 | -0.6 | [10 empty] | 3.3 | -0.6 | -0.8
10.1016/j.jallcom.2022.164042 | Cu0.543Ni1/NC | CO2RR00022 | 2022.2 | Cu | 1.32 | Ni | 2.43 | 高温煅烧法 | 双金属颗粒负载在ZIF表面 | 17.5 nm | CO | 99.7 | -0.6 | 3.43 | 83.7 | -0.3 | [10 empty] | 15.4 | -0.3 | -0.8 | 6.54
10.1016/j.jallcom.2022.164042 | Cu0.543Ni1/NC | CO2RR00023 | 2022.2 | Cu | 1.32 | Ni | 2.43 | 高温煅烧法 | 双金属颗粒负载在ZIF表面 | 17.5 nm | CO | 99.7 | -0.6 | 3.43 | 93.3 | -0.4 | [10 empty] | 6.9 | -0.4 | -0.8 | 6.54
10.1016/j.jallcom.2022.164042 | Cu0.543Ni1/NC | CO2RR00024 | 2022.2 | Cu | 1.32 | Ni | 2.43 | 高温煅烧法 | 双金属颗粒负载在ZIF表面 | 17.5 nm | CO | 99.7 | -0.6 | 3.43 | 96.2 | -0.5 | [10 empty] | 3.9 | -0.5 | -0.8 | 6.54
10.1016/j.jallcom.2022.164042 | Cu0.543Ni1/NC | CO2RR00025 | 2022.2 | Cu | 1.32 | Ni | 2.43 | 高温煅烧法 | 双金属颗粒负载在ZIF表面 | 17.5 nm | CO | 99.7 | -0.6 | 3.43 | 99.7 | -0.6 | [10 empty] | 0.6 | -0.6 | -0.8 | 6.54
10.1016/j.jallcom.2022.164042 | Cu0.543Ni1/NC | CO2RR00026 | 2022.2 | Cu | 1.32 | Ni | 2.43 | 高温煅烧法 | 双金属颗粒负载在ZIF表面 | 17.5 nm | CO | 99.7 | -0.6 | 3.43 | 98.2 | -0.7 | [10 empty] | 2.2 | -0.7 | -0.8 | 6.54
10.1016/j.jallcom.2022.164042 | Cu0.543Ni1/NC | CO2RR00027 | 2022.2 | Cu | 1.32 | Ni | 2.43 | 高温煅烧法 | 双金属颗粒负载在ZIF表面 | 17.5 nm | CO | 99.7 | -0.6 | 3.43 | 94.2 | -0.8 | [10 empty] | 6.2 | -0.8 | -0.8 | 6.54
10.1016/j.jallcom.2022.164042 | Cu0.636Ni1/NC | CO2RR00028 | 2022.2 | Cu | 1.55 | Ni | 2.43 | 高温煅烧法 | 双金属颗粒负载在ZIF表面 | 16 nm | CO | 93.3 | -0.6 | 2.28 | 93.3 | -0.6 | [10 empty] | 6.7 | -0.6 | -0.8
10.1039/c1cp22700a | Cu NPs | CO2RR00029 | 2011.11 | Cu |  |  |  | 电沉积法 | Cu颗粒 | 75 nm | C2H4 | 36 | -1.1 |  | 34 | -1.1 |  |  | 1 | -1.1 |  |  | 36 | -1.1 |  |  | 29 | -1.1 | -1.1
10.1039/c1cp22700a | Cu NPs | CO2RR00030 | 2011.11 | Cu |  |  |  | 电沉积法 | Cu颗粒 | 75 nm | C2H4 | 36 | -1.1 |  | 34 | -1.1 |  |  | 1 | -1.1 |  |  | 36 | -1.1 |  |  | 29 | -1.1 | -1.1
10.1039/c1cp22700a | Cu NPs | CO2RR00031 | 2011.11 | Cu |  |  |  | 电沉积法 | Cu颗粒 | 75 nm | C2H4 | 36 | -1.1 |  | 34 | -1.1 |  |  | 1 | -1.1 |  |  | 36 | -1.1 |  |  | 29 | -1.1 | -1.1
10.1039/c1cp22700a | Cu NPs | CO2RR00032 | 2011.11 | Cu |  |  |  | 电沉积法 | Cu颗粒 | 75 nm | C2H4 | 36 | -1.1 |  | 34 | -1.1 |  |  | 1 | -1.1 |  |  | 36 | -1.1 |  |  | 29 | -1.1 | -1.1
10.1016/j.apcatb.2022.121650 | Cu100Bi1 | CO2RR00033 | 2022.11 | Cu | 2 | Bi | 0.02 | NaBH4还原法 | CuBi双金属混合气凝胶 | 42 nm | CO | 86.8 | 100 mA cm-2 | 86.8 | 85.5 | 50 mA cm-2 | [6 empty] | 0.5 | 50 |  |  | 8.6 | 50 | 250 mA cm-2 | 180.25
10.1016/j.apcatb.2022.121650 | Cu100Bi1 | CO2RR00034 | 2022.11 | Cu | 2 | Bi | 0.02 | NaBH4还原法 | CuBi双金属混合气凝胶 | 42 nm | CO | 86.8 | 100 mA cm-2 | 86.8 | 86.8 | 100 | [6 empty] | 2.6 | 100 |  |  | 5.5 | 100 | 250 mA cm-2 | 180.25
10.1016/j.apcatb.2022.121650 | Cu100Bi1 | CO2RR00035 | 2022.11 | Cu | 2 | Bi | 0.02 | NaBH4还原法 | CuBi双金属混合气凝胶 | 42 nm | CO | 86.8 | 100 mA cm-2 | 86.8 | 81.1 | 150 | [6 empty] | 4.2 | 150 |  |  | 5.8 | 150 | 250 mA cm-2 | 180.25
10.1016/j.apcatb.2022.121650 | Cu100Bi1 | CO2RR00036 | 2022.11 | Cu | 2 | Bi | 0.02 | NaBH4还原法 | CuBi双金属混合气凝胶 | 42 nm | CO | 86.8 | 100 mA cm-2 | 86.8 | 77.1 | 200 | [6 empty] | 5.9 | 200 |  |  | 6.9 | 200 | 250 mA cm-2 | 180.25
10.1016/j.apcatb.2022.121650 | Cu100Bi1 | CO2RR00037 | 2022.11 | Cu | 2 | Bi | 0.02 | NaBH4还原法 | CuBi双金属混合气凝胶 | 42 nm | CO | 86.8 | 100 mA cm-2 | 86.8 | 72.1 | 250 | [6 empty] | 9 | 250 |  |  | 7.3 | 250 | 250 mA cm-2 | 180.25
10.1016/j.apcatb.2022.121650 | Cu50Bi1 | CO2RR00038 | 2022.11 | Cu | 2 | Bi | 0.04 | NaBH4还原法 | CuBi双金属混合气凝胶 | 49 nm | CH4 | 26 | 150 mA cm-2 | 39 | 12.8 | 50 |  |  | 2.8 | 50 |  |  | 2.9 | 50 |  |  | 70.2 | 50 | 250 mA cm-2 | 25.1
10.1016/j.apcatb.2022.121650 | Cu50Bi1 | CO2RR00039 | 2022.11 | Cu | 2 | Bi | 0.04 | NaBH4还原法 | CuBi双金属混合气凝胶 | 49 nm | CH4 | 26 | 150 mA cm-2 | 39 | 7.3 | 100 |  |  | 25.4 | 100 |  |  | 9.3 | 100 |  |  | 45.3 | 100 | 250 mA cm-2 | 25.1
10.1016/j.apcatb.2022.121650 | Cu50Bi1 | CO2RR00040 | 2022.11 | Cu | 2 | Bi | 0.04 | NaBH4还原法 | CuBi双金属混合气凝胶 | 49 nm | CH4 | 26 | 150 mA cm-2 | 39 | 2.5 | 150 |  |  | 26 | 150 |  |  | 4.6 | 150 |  |  | 58.9 | 150 | 250 mA cm-2 | 25.1
10.1016/j.apcatb.2022.121650 | Cu50Bi1 | CO2RR00041 | 2022.11 | Cu | 2 | Bi | 0.04 | NaBH4还原法 | CuBi双金属混合气凝胶 | 49 nm | CH4 | 26 | 150 mA cm-2 | 39 | 1 | 200 |  |  | 9.2 | 200 |  |  | 1.1 | 200 |  |  | 79.1 | 200 | 250 mA cm-2 | 25.1
10.1016/j.apcatb.2022.121650 | Cu50Bi1 | CO2RR00042 | 2022.11 | Cu | 2 | Bi | 0.04 | NaBH4还原法 | CuBi双金属混合气凝胶 | 49 nm | CH4 | 26 | 150 mA cm-2 | 39 | 3.5 | 250 |  |  | 10.4 | 250 |  |  | 3.3 | 250 |  |  | 71.9 | 250 | 250 mA cm-2 | 25.1
10.1016/j.apcatb.2022.121650 | Cu10Bi1 | CO2RR00043 | 2022.11 | Cu | 0.2 | Bi | 0.02 | NaBH4还原法 | CuBi双金属混合气凝胶 | 58 nm | CO | 46.3 | 100 mA cm-2 | 46.3 | 43.9 | 50 | [6 empty] | 0.5 | 50 |  |  | 20 | 50 | 250 mA cm-2 | 111.75
10.1016/j.apcatb.2022.121650 | Cu10Bi1 | CO2RR00044 | 2022.11 | Cu | 0.2 | Bi | 0.02 | NaBH4还原法 | CuBi双金属混合气凝胶 | 58 nm | CO | 46.3 | 100 mA cm-2 | 46.3 | 46.3 | 100 | [6 empty] | 8.1 | 100 |  |  | 11.9 | 100 | 250 mA cm-2 | 111.75
10.1016/j.apcatb.2022.121650 | Cu10Bi1 | CO2RR00045 | 2022.11 | Cu | 0.2 | Bi | 0.02 | NaBH4还原法 | CuBi双金属混合气凝胶 | 58 nm | CO | 46.3 | 100 mA cm-2 | 46.3 | 39.1 | 150 | [6 empty] | 13.8 | 150 |  |  | 12.3 | 150 | 250 mA cm-2 | 111.75
10.1016/j.apcatb.2022.121650 | Cu10Bi1 | CO2RR00046 | 2022.11 | Cu | 0.2 | Bi | 0.02 | NaBH4还原法 | CuBi双金属混合气凝胶 | 58 nm | CO | 46.3 | 100 mA cm-2 | 46.3 | 43.9 | 200 | [6 empty] | 31.6 | 200 |  |  | 8.4 | 200 | 250 mA cm-2 | 111.75
10.1016/j.apcatb.2022.121650 | Cu10Bi1 | CO2RR00047 | 2022.11 | Cu | 0.2 | Bi | 0.02 | NaBH4还原法 | CuBi双金属混合气凝胶 | 58 nm | CO | 46.3 | 100 mA cm-2 | 46.3 | 44.7 | 250 | [6 empty] | 21.6 | 250 |  |  | 12.1 | 250 | 250 mA cm-2 | 111.75
10.1016/j.apcatb.2022.121650 | Cu5Bi1 | CO2RR00048 | 2022.11 | Cu | 0.2 | Bi | 0.04 | NaBH4还原法 | CuBi双金属混合气凝胶 | 71 nm | HCOOH | 61 | 100 mA cm-2 | 61 | 31.2 | 50 | 41.1 | 50 | 0.5 | 50 |  |  | 0.7 | 50 |  |  | 18.6 | 50 | 250 mA cm-2 | 99.5
10.1016/j.apcatb.2022.121650 | Cu5Bi1 | CO2RR00049 | 2022.11 | Cu | 0.2 | Bi | 0.04 | NaBH4还原法 | CuBi双金属混合气凝胶 | 71 nm | HCOOH | 61 | 100 mA cm-2 | 61 | 24.2 | 100 | 61 | 100 | 0.3 | 100 |  |  | 0.5 | 100 |  |  | 4.9 | 100 | 250 mA cm-2 | 99.5
10.1016/j.apcatb.2022.121650 | Cu5Bi1 | CO2RR00050 | 2022.11 | Cu | 0.2 | Bi | 0.04 | NaBH4还原法 | CuBi双金属混合气凝胶 | 71 nm | HCOOH | 61 | 100 mA cm-2 | 61 | 27.4 | 150 | 54.6 | 150 | 3.3 | 150 |  |  | 4.7 | 150 |  |  | 6.1 | 150 | 250 mA cm-2 | 99.5
10.1016/j.apcatb.2022.121650 | Cu5Bi1 | CO2RR00051 | 2022.11 | Cu | 0.2 | Bi | 0.04 | NaBH4还原法 | CuBi双金属混合气凝胶 | 71 nm | HCOOH | 61 | 100 mA cm-2 | 61 | 19.3 | 200 | 49.1 | 200 | 9.2 | 200 |  |  | 2.3 | 200 |  |  | 16.3 | 200 | 250 mA cm-2 | 99.5
10.1016/j.apcatb.2022.121650 | Cu5Bi1 | CO2RR00052 | 2022.11 | Cu | 0.2 | Bi | 0.04 | NaBH4还原法 | CuBi双金属混合气凝胶 | 71 nm | HCOOH | 61 | 100 mA cm-2 | 61 | 18 | 250 | 39.8 | 250 | 10.3 | 250 |  |  | 3.7 | 250 |  |  | 28.1 | 250 | 250 mA cm-2 | 99.5
10.1039/d1gc04284j | ZrO2/Cu-Cu2O | CO2RR00053 | 2022.1 | Cu | 0.2625 | Zr | 0.0375 | 高温煅烧法 | ZrO2/Cu-Cu2O混合颗粒 | 150 nm | C2H4 | 62.5 | -1.28 | 24 | 47.6 | -0.99 |  |  | 0 | -0.99 |  |  | 25.3 | -0.99 |  |  | 12 | -0.99 | -1.48 | 31.3
10.1039/d1gc04284j | ZrO2/Cu-Cu2O | CO2RR00054 | 2022.1 | Cu | 0.2625 | Zr | 0.0375 | 高温煅烧法 | ZrO2/Cu-Cu2O混合颗粒 | 150 nm | C2H4 | 62.5 | -1.28 | 24 | 46.3 | -1.06 |  |  | 0 | -1.06 |  |  | 26.6 | -1.06 |  |  | 14.3 | -1.06 | -1.48 | 31.3
10.1039/d1gc04284j | ZrO2/Cu-Cu2O | CO2RR00055 | 2022.1 | Cu | 0.2625 | Zr | 0.0375 | 高温煅烧法 | ZrO2/Cu-Cu2O混合颗粒 | 150 nm | C2H4 | 62.5 | -1.28 | 24 | 36 | -1.14 |  |  | 0 | -1.14 |  |  | 31.8 | -1.14 |  |  | 16 | -1.14 | -1.48 | 31.3
10.1039/d1gc04284j | ZrO2/Cu-Cu2O | CO2RR00056 | 2022.1 | Cu | 0.2625 | Zr | 0.0375 | 高温煅烧法 | ZrO2/Cu-Cu2O混合颗粒 | 150 nm | C2H4 | 62.5 | -1.28 | 24 | 39.1 | -1.22 |  |  | 0.7 | -1.22 |  |  | 34.5 | -1.22 |  |  | 14.9 | -1.22 | -1.48 | 31.3
10.1039/d1gc04284j | ZrO2/Cu-Cu2O | CO2RR00057 | 2022.1 | Cu | 0.2625 | Zr | 0.0375 | 高温煅烧法 | ZrO2/Cu-Cu2O混合颗粒 | 150 nm | C2H4 | 62.5 | -1.28 | 24 | 22.7 | -1.28 |  |  | 0.7 | -1.28 |  |  | 62.5 | -1.28 |  |  | 12.6 | -1.28 | -1.48 | 31.3
10.1039/d1gc04284j | ZrO2/Cu-Cu2O | CO2RR00058 | 2022.1 | Cu | 0.2625 | Zr | 0.0375 | 高温煅烧法 | ZrO2/Cu-Cu2O混合颗粒 | 150 nm | C2H4 | 62.5 | -1.28 | 24 | 29.9 | -1.33 |  |  | 2.3 | -1.33 |  |  | 47.6 | -1.33 |  |  | 13.9 | -1.33 | -1.48 | 31.3
10.1039/d1gc04284j | ZrO2/Cu-Cu2O | CO2RR00059 | 2022.1 | Cu | 0.2625 | Zr | 0.0375 | 高温煅烧法 | ZrO2/Cu-Cu2O混合颗粒 | 150 nm | C2H4 | 62.5 | -1.28 | 24 | 33 | -1.4 |  |  | 1.2 | -1.4 |  |  | 36.8 | -1.4 |  |  | 15.7 | -1.4 | -1.48 | 31.3
10.1039/d1gc04284j | ZrO2/Cu-Cu2O | CO2RR00060 | 2022.1 | Cu | 0.2625 | Zr | 0.0375 | 高温煅烧法 | ZrO2/Cu-Cu2O混合颗粒 | 150 nm | C2H4 | 62.5 | -1.28 | 24 | 28.5 | -1.48 |  |  | 2.8 | -1.48 |  |  | 29.6 | -1.48 |  |  | 17.7 | -1.48 | -1.48 | 31.3
10.1039/d1gc04284j | ZrO2 | CO2RR00061 | 2022.1 | Zr | 0.3 |  |  | 高温煅烧法 | ZrO2颗粒 |  | CO | 10.8 | -1.28 | 5.3 | 10.8 | -1.28 |  |  | 0 | -1.28 |  |  | 4.5 | -1.28 |  |  | 78 | -1.28 | -1.28 | 5.3
10.1039/d1gc04284j | Cu | CO2RR00062 | 2022.1 | Cu | 0.3 |  |  | 高温煅烧法 | Cu/Cu2O颗粒 |  | C2H4 | 18.1 | -1.28 | 14.8 | 20 | -1.28 |  |  | 4.5 | -1.28 |  |  | 18.1 | -1.28 |  |  | 36.4 | -1.28 | -1.28 | 14.8
10.1039/d1gc04284j | 1:1(Cu/Zr) | CO2RR00063 | 2022.1 | Cu | 0.15 | Zr | 0.15 | 高温煅烧法 | ZrO2/Cu-Cu2O混合颗粒 |  | C2H4 | 32.7 | -1.28 | 17.5 | 25.5 | -1.28 |  |  | 7.1 | -1.28 |  |  | 32.7 | -1.28 |  |  | 28.5 | -1.28 | -1.28 | 17.5
10.1039/d1gc04284j | 3:1(Cu/Zr) | CO2RR00064 | 2022.1 | Cu | 0.225 | Zr | 0.075 | 高温煅烧法 | ZrO2/Cu-Cu2O混合颗粒 |  | C2H4 | 42.4 | -1.28 | 19.6 | 23.2 | -1.28 |  |  | 5.9 | -1.28 |  |  | 42.4 | -1.28 |  |  | 26.6 | -1.28 | -1.28 | 19.6
10.1039/d1gc04284j | 5:1(Cu/Zr) | CO2RR00065 | 2022.1 | Cu | 0.25 | Zr | 0.05 | 高温煅烧法 | ZrO2/Cu-Cu2O混合颗粒 |  | C2H4 | 48.8 | -1.28 | 21.7 | 20.4 | -1.28 |  |  | 3.3 | -1.28 |  |  | 48.8 | -1.28 |  |  | 24.3 | -1.28 | -1.28 | 21.7
10.1039/d1gc04284j | 9:1(Cu/Zr) | CO2RR00066 | 2022.1 | Cu | 0.27 | Zr | 0.03 | 高温煅烧法 | ZrO2/Cu-Cu2O混合颗粒 |  | C2H4 | 54.4 | -1.28 | 20 | 25.8 | -1.28 |  |  | 1.5 | -1.28 |  |  | 54.4 | -1.28 |  |  | 17.5 | -1.28 | -1.28 | 20
10.1039/d1gc04284j | ZrO2/Cu-Cu2O | CO2RR00067 | 2022.1 | Cu | 0.2625 | Zr | 0.0375 | 电还原法 | ZrO2/Cu-Cu2O混合颗粒 |  | CO | 37 | -1.22 | 19.8 | 24.2 | -0.99 | [6 empty] | 2.3 | -0.99 |  |  | 21.9 | -0.99 | -1.48 | 26.8
10.1039/d1gc04284j | ZrO2/Cu-Cu2O | CO2RR00068 | 2022.1 | Cu | 0.2625 | Zr | 0.0375 | 电还原法 | ZrO2/Cu-Cu2O混合颗粒 |  | CO | 37 | -1.22 | 19.8 | 25.3 | -1.06 | [6 empty] | 1.8 | -1.06 |  |  | 19.3 | -1.06 | -1.48 | 26.8
10.1039/d1gc04284j | ZrO2/Cu-Cu2O | CO2RR00069 | 2022.1 | Cu | 0.2625 | Zr | 0.0375 | 电还原法 | ZrO2/Cu-Cu2O混合颗粒 |  | CO | 37 | -1.22 | 19.8 | 35.7 | -1.14 | [6 empty] | 2.9 | -1.14 |  |  | 32.3 | -1.14 | -1.48 | 26.8
10.1039/d1gc04284j | ZrO2/Cu-Cu2O | CO2RR00070 | 2022.1 | Cu | 0.2625 | Zr | 0.0375 | 电还原法 | ZrO2/Cu-Cu2O混合颗粒 |  | CO | 37 | -1.22 | 19.8 | 37 | -1.22 | [6 empty] | 2.5 | -1.22 |  |  | 20.9 | -1.22 | -1.48 | 26.8
10.1039/d1gc04284j | ZrO2/Cu-Cu2O | CO2RR00071 | 2022.1 | Cu | 0.2625 | Zr | 0.0375 | 电还原法 | ZrO2/Cu-Cu2O混合颗粒 |  | CO | 37 | -1.22 | 19.8 | 30.6 | -1.28 | [6 empty] | 2.5 | -1.28 |  |  | 27.8 | -1.28 | -1.48 | 26.8
10.1039/d1gc04284j | ZrO2/Cu-Cu2O | CO2RR00072 | 2022.1 | Cu | 0.2625 | Zr | 0.0375 | 电还原法 | ZrO2/Cu-Cu2O混合颗粒 |  | CO | 37 | -1.22 | 19.8 | 29.4 | -1.33 | [6 empty] | 2 | -1.33 |  |  | 19.4 | -1.33 | -1.48 | 26.8
10.1039/d1gc04284j | ZrO2/Cu-Cu2O | CO2RR00073 | 2022.1 | Cu | 0.2625 | Zr | 0.0375 | 电还原法 | ZrO2/Cu-Cu2O混合颗粒 |  | CO | 37 | -1.22 | 19.8 | 22.6 | -1.4 | [6 empty] | 1.9 | -1.4 |  |  | 14.9 | -1.4 | -1.48 | 26.8
10.1039/d1gc04284j | ZrO2/Cu-Cu2O | CO2RR00074 | 2022.1 | Cu | 0.2625 | Zr | 0.0375 | 电还原法 | ZrO2/Cu-Cu2O混合颗粒 |  | CO | 37 | -1.22 | 19.8 | 18.6 | -1.48 | [6 empty] | 1.5 | -1.48 |  |  | 14.1 | -1.48 | -1.48 | 26.8
10.1021/ja309317u | oxide-derived Au | CO2RR00075 | 2012.11 | Au |  |  |  | 电还原法 | Au颗粒 | 23 nm | CO | 11.7 | -0.2 |  | 11.7 | -0.2 | [12 empty] | -0.5
10.1021/ja309317u | oxide-derived Au | CO2RR00076 | 2012.11 | Au |  |  |  | 电还原法 | Au颗粒 | 23 nm | CO | 70.6 | -0.25 |  | 70.6 | -0.25 | [12 empty] | -0.5
10.1021/ja309317u | oxide-derived Au | CO2RR00077 | 2012.11 | Au |  |  |  | 电还原法 | Au颗粒 | 23 nm | CO | 87.6 | -0.3 |  | 87.6 | -0.3 | [12 empty] | -0.5
10.1021/ja309317u | oxide-derived Au | CO2RR00078 | 2012.11 | Au |  |  |  | 电还原法 | Au颗粒 | 23 nm | CO | 96.5 | -0.35 |  | 96.5 | -0.35 | [12 empty] | -0.5
10.1021/ja309317u | oxide-derived Au | CO2RR00079 | 2012.11 | Au |  |  |  | 电还原法 | Au颗粒 | 23 nm | CO | 97 | -0.4 |  | 97 | -0.4 | [12 empty] | -0.5
10.1021/ja309317u | oxide-derived Au | CO2RR00080 | 2012.11 | Au |  |  |  | 电还原法 | Au颗粒 | 23 nm | CO | 98.1 | -0.45 |  | 98.1 | -0.45 | [12 empty] | -0.5
10.1021/ja309317u | oxide-derived Au | CO2RR00081 | 2012.11 | Au |  |  |  | 电还原法 | Au颗粒 | 23 nm | CO | 98.9 | -0.5 |  | 98.9 | -0.5 | [12 empty] | -0.5
10.1021/ja309317u | polycrystalline Au | CO2RR00082 | 2012.11 | Au |  |  |  |  | Au颗粒 |  | CO | 2.5 | -0.35 |  | 2.5 | -0.35 | [12 empty] | -0.5
10.1021/ja309317u | polycrystalline Au | CO2RR00083 | 2012.11 | Au |  |  |  |  | Au颗粒 |  | CO | 43.7 | -0.4 |  | 43.7 | -0.4 | [12 empty] | -0.5
10.1021/ja309317u | polycrystalline Au | CO2RR00084 | 2012.11 | Au |  |  |  |  | Au颗粒 |  | CO | 72.7 | -0.45 |  | 72.7 | -0.45 | [12 empty] | -0.5
10.1021/ja309317u | polycrystalline Au | CO2RR00085 | 2012.11 | Au |  |  |  |  | Au颗粒 |  | CO | 80.2 | -0.5 |  | 80.2 | -0.5 | [12 empty] | -0.5
10.1021/acs.chemmater.2c01917 | Pd | CO2RR00086 | 2022.8 | Pd | 0.024 |  |  | 溶剂热法 | 二十面体 | 23.4 nm | CO | 15.4 | -1 | 5.9 | 15.4 | -1 | [10 empty] | 79 | -1 | -1.4 | 12.9
10.1021/acs.chemmater.2c01917 | Pd | CO2RR00087 | 2022.8 | Pd | 0.024 |  |  | 溶剂热法 | 二十面体 | 23.4 nm | CO | 15.4 | -1 | 5.9 | 13 | -1.1 | [10 empty] | 59.8 | -1.1 | -1.4 | 12.9
10.1021/acs.chemmater.2c01917 | Pd | CO2RR00088 | 2022.8 | Pd | 0.024 |  |  | 溶剂热法 | 二十面体 | 23.4 nm | CO | 15.4 | -1 | 5.9 | 14 | -1.2 | [10 empty] | 81.7 | -1.2 | -1.4 | 12.9
10.1021/acs.chemmater.2c01917 | Pd | CO2RR00089 | 2022.8 | Pd | 0.024 |  |  | 溶剂热法 | 二十面体 | 23.4 nm | CO | 15.4 | -1 | 5.9 | 15.2 | -1.3 | [10 empty] | 84.9 | -1.3 | -1.4 | 12.9
10.1021/acs.chemmater.2c01917 | Pd | CO2RR00090 | 2022.8 | Pd | 0.024 |  |  | 溶剂热法 | 二十面体 | 23.4 nm | CO | 15.4 | -1 | 5.9 | 10.9 | -1.4 | [10 empty] | 69.9 | -1.4 | -1.4 | 12.9
10.1021/acs.chemmater.2c01917 | Pd2.2Cu | CO2RR00091 | 2022.8 | Pd | 0.024 | Cu | 0.011 | 溶剂热法 | 二十面体 | 23.9 nm | CO | 37.6 | -1.3 | 6.5 | 36.7 | -1 | [10 empty] | 47.9 | -1 | -1.4 | 7.9
10.1021/acs.chemmater.2c01917 | Pd2.2Cu | CO2RR00092 | 2022.8 | Pd | 0.024 | Cu | 0.011 | 溶剂热法 | 二十面体 | 23.9 nm | CO | 37.6 | -1.3 | 6.5 | 36.3 | -1.1 | [10 empty] | 50.6 | -1.1 | -1.4 | 7.9
10.1021/acs.chemmater.2c01917 | Pd2.2Cu | CO2RR00093 | 2022.8 | Pd | 0.024 | Cu | 0.011 | 溶剂热法 | 二十面体 | 23.9 nm | CO | 37.6 | -1.3 | 6.5 | 37 | -1.2 | [10 empty] | 48.9 | -1.2 | -1.4 | 7.9
10.1021/acs.chemmater.2c01917 | Pd2.2Cu | CO2RR00094 | 2022.8 | Pd | 0.024 | Cu | 0.011 | 溶剂热法 | 二十面体 | 23.9 nm | CO | 37.6 | -1.3 | 6.5 | 37.6 | -1.3 | [10 empty] | 39.7 | -1.3 | -1.4 | 7.9
10.1021/acs.chemmater.2c01917 | Pd2.2Cu | CO2RR00095 | 2022.8 | Pd | 0.024 | Cu | 0.011 | 溶剂热法 | 二十面体 | 23.9 nm | CO | 37.6 | -1.3 | 6.5 | 28.1 | -1.4 | [10 empty] | 46.8 | -1.4 | -1.4 | 7.9
10.1021/acs.chemmater.2c01917 | Pd4.3Cu | CO2RR00096 | 2022.8 | Pd | 0.024 | Cu | 0.006 | 溶剂热法 | 二十面体 | 23.8 nm | CO | 30.1 | -1.3 | 8.4 | 21.8 | -1 | [10 empty] | 62.1 | -1 | -1.4 | 10.7
10.1021/acs.chemmater.2c01917 | Pd4.3Cu | CO2RR00097 | 2022.8 | Pd | 0.024 | Cu | 0.006 | 溶剂热法 | 二十面体 | 23.8 nm | CO | 30.1 | -1.3 | 8.4 | 23.6 | -1.1 | [10 empty] | 61.7 | -1.1 | -1.4 | 10.7
10.1021/acs.chemmater.2c01917 | Pd4.3Cu | CO2RR00098 | 2022.8 | Pd | 0.024 | Cu | 0.006 | 溶剂热法 | 二十面体 | 23.8 nm | CO | 30.1 | -1.3 | 8.4 | 27.1 | -1.2 | [10 empty] | 55.8 | -1.2 | -1.4 | 10.7
10.1021/acs.chemmater.2c01917 | Pd4.3Cu | CO2RR00099 | 2022.8 | Pd | 0.024 | Cu | 0.006 | 溶剂热法 | 二十面体 | 23.8 nm | CO | 30.1 | -1.3 | 8.4 | 30.1 | -1.3 | [10 empty] | 60.5 | -1.3 | -1.4 | 10.7
10.1021/acs.chemmater.2c01917 | Pd4.3Cu | CO2RR00100 | 2022.8 | Pd | 0.024 | Cu | 0.006 | 溶剂热法 | 二十面体 | 23.8 nm | CO | 30.1 | -1.3 | 8.4 | 28.5 | -1.4 | [10 empty] | 65.2 | -1.4 | -1.4 | 10.7
10.1021/acs.chemmater.2c01917 | Pd6.1Cu | CO2RR00101 | 2022.8 | Pd | 0.024 | Cu | 0.004 | 溶剂热法 | 二十面体 | 23.5 nm | CO | 20.7 | -1.3 | 8.4 | 16.3 | -1 | [10 empty] | 50.6 | -1 | -1.4 | 10.7
10.1021/acs.chemmater.2c01917 | Pd6.1Cu | CO2RR00102 | 2022.8 | Pd | 0.024 | Cu | 0.004 | 溶剂热法 | 二十面体 | 23.5 nm | CO | 20.7 | -1.3 | 8.4 | 20.4 | -1.1 | [10 empty] | 58.1 | -1.1 | -1.4 | 10.7
10.1021/acs.chemmater.2c01917 | Pd6.1Cu | CO2RR00103 | 2022.8 | Pd | 0.024 | Cu | 0.004 | 溶剂热法 | 二十面体 | 23.5 nm | CO | 20.7 | -1.3 | 8.4 | 20.6 | -1.2 | [10 empty] | 60 | -1.2 | -1.4 | 10.7
10.1021/acs.chemmater.2c01917 | Pd6.1Cu | CO2RR00104 | 2022.8 | Pd | 0.024 | Cu | 0.004 | 溶剂热法 | 二十面体 | 23.5 nm | CO | 20.7 | -1.3 | 8.4 | 20.7 | -1.3 | [10 empty] | 63.5 | -1.3 | -1.4 | 10.7
10.1021/acs.chemmater.2c01917 | Pd6.1Cu | CO2RR00105 | 2022.8 | Pd | 0.024 | Cu | 0.004 | 溶剂热法 | 二十面体 | 23.5 nm | CO | 20.7 | -1.3 | 8.4 | 17.9 | -1.4 | [10 empty] | 62.2 | -1.4 | -1.4 | 10.7
10.1002/cssc.202200226 | Cu1Bi2 | CO2RR00106 | 2022.4 | Cu | 0.067 | Bi | 0.133 | NaBH4还原法 | CuBi双金属混合气凝胶 | 50 nm | HCOOH | 96.3 | -0.9 | 11.1 | 5.2 | -0.8 | 94.5 | -0.8 | [8 empty] | 1.3 | -0.8 | -1.3 | 46.9
10.1002/cssc.202200226 | Cu1Bi2 | CO2RR00107 | 2022.4 | Cu | 0.067 | Bi | 0.133 | NaBH4还原法 | CuBi双金属混合气凝胶 | 50 nm | HCOOH | 96.3 | -0.9 | 11.1 | 6.8 | -0.9 | 96.3 | -0.9 | [8 empty] | 4.7 | -0.9 | -1.3 | 46.9
10.1002/cssc.202200226 | Cu1Bi2 | CO2RR00108 | 2022.4 | Cu | 0.067 | Bi | 0.133 | NaBH4还原法 | CuBi双金属混合气凝胶 | 50 nm | HCOOH | 96.3 | -0.9 | 11.1 | 5.7 | -1 | 90.6 | -1 | [8 empty] | 3.9 | -1 | -1.3 | 46.9
10.1002/cssc.202200226 | Cu1Bi2 | CO2RR00109 | 2022.4 | Cu | 0.067 | Bi | 0.133 | NaBH4还原法 | CuBi双金属混合气凝胶 | 50 nm | HCOOH | 96.3 | -0.9 | 11.1 | 5.1 | -1.1 | 87.4 | -1.1 | [8 empty] | 6.5 | -1.1 | -1.3 | 46.9
10.1002/cssc.202200226 | Cu1Bi2 | CO2RR00110 | 2022.4 | Cu | 0.067 | Bi | 0.133 | NaBH4还原法 | CuBi双金属混合气凝胶 | 50 nm | HCOOH | 96.3 | -0.9 | 11.1 | 4.7 | -1.2 | 80 | -1.2 | [8 empty] | 11.5 | -1.2 | -1.3 | 46.9
10.1002/cssc.202200226 | Cu1Bi2 | CO2RR00111 | 2022.4 | Cu | 0.067 | Bi | 0.133 | NaBH4还原法 | CuBi双金属混合气凝胶 | 50 nm | HCOOH | 96.3 | -0.9 | 11.1 | 1 | -1.3 | 76.8 | -1.3 | [8 empty] | 13.4 | -1.3 | -1.3 | 46.9
10.1002/cssc.202200226 | Cu | CO2RR00112 | 2022.4 | Cu | 0.2 |  |  | NaBH4还原法 | Cu颗粒气凝胶 | 60 nm | CO | 69.2 | -0.8 | 6.2 | 69.2 | -0.8 | 3.9 | -0.8 | [8 empty] | 26.2 | -0.8 | -1.3 | 39.2
10.1002/cssc.202200226 | Cu | CO2RR00113 | 2022.4 | Cu | 0.2 |  |  | NaBH4还原法 | Cu颗粒气凝胶 | 60 nm | CO | 69.2 | -0.8 | 6.2 | 27.1 | -0.9 | 4.3 | -0.9 | [8 empty] | 68.1 | -0.9 | -1.3 | 39.2
10.1002/cssc.202200226 | Cu | CO2RR00114 | 2022.4 | Cu | 0.2 |  |  | NaBH4还原法 | Cu颗粒气凝胶 | 60 nm | CO | 69.2 | -0.8 | 6.2 | 11.5 | -1 | 8.3 | -1 | [8 empty] | 80.2 | -1 | -1.3 | 39.2
10.1002/cssc.202200226 | Cu | CO2RR00115 | 2022.4 | Cu | 0.2 |  |  | NaBH4还原法 | Cu颗粒气凝胶 | 60 nm | CO | 69.2 | -0.8 | 6.2 | 2.3 | -1.1 | 10.9 | -1.1 | [8 empty] | 85.3 | -1.1 | -1.3 | 39.2
10.1002/cssc.202200226 | Cu | CO2RR00116 | 2022.4 | Cu | 0.2 |  |  | NaBH4还原法 | Cu颗粒气凝胶 | 60 nm | CO | 69.2 | -0.8 | 6.2 | 1.3 | -1.2 | 3.6 | -1.2 | [8 empty] | 88.4 | -1.2 | -1.3 | 39.2
10.1002/cssc.202200226 | Cu | CO2RR00117 | 2022.4 | Cu | 0.2 |  |  | NaBH4还原法 | Cu颗粒气凝胶 | 60 nm | CO | 69.2 | -0.8 | 6.2 | 1.3 | -1.3 | 3.5 | -1.3 | [8 empty] | 90.3 | -1.3 | -1.3 | 39.2
10.1002/cssc.202200226 | Cu2Bi1 | CO2RR00118 | 2022.4 | Cu | 0.133 | Bi | 0.067 | NaBH4还原法 | CuBi双金属混合气凝胶 | 50 nm | HCOOH | 81.3 | -1.1 | 26.1 | 30.5 | -0.8 | 68.4 | -0.8 | [8 empty] | 19.2 | -0.8 | -1.3 | 37.3
10.1002/cssc.202200226 | Cu2Bi1 | CO2RR00119 | 2022.4 | Cu | 0.133 | Bi | 0.067 | NaBH4还原法 | CuBi双金属混合气凝胶 | 50 nm | HCOOH | 81.3 | -1.1 | 26.1 | 9.8 | -0.9 | 79.8 | -0.9 | [8 empty] | 11.5 | -0.9 | -1.3 | 37.3
10.1002/cssc.202200226 | Cu2Bi1 | CO2RR00120 | 2022.4 | Cu | 0.133 | Bi | 0.067 | NaBH4还原法 | CuBi双金属混合气凝胶 | 50 nm | HCOOH | 81.3 | -1.1 | 26.1 | 5.5 | -1 | 78.9 | -1 | [8 empty] | 16.4 | -1 | -1.3 | 37.3
10.1002/cssc.202200226 | Cu2Bi1 | CO2RR00121 | 2022.4 | Cu | 0.133 | Bi | 0.067 | NaBH4还原法 | CuBi双金属混合气凝胶 | 50 nm | HCOOH | 81.3 | -1.1 | 26.1 | 4.4 | -1.1 | 81.3 | -1.1 | [8 empty] | 17 | -1.1 | -1.3 | 37.3
10.1002/cssc.202200226 | Cu2Bi1 | CO2RR00122 | 2022.4 | Cu | 0.133 | Bi | 0.067 | NaBH4还原法 | CuBi双金属混合气凝胶 | 50 nm | HCOOH | 81.3 | -1.1 | 26.1 | 5.6 | -1.2 | 67.1 | -1.2 | [8 empty] | 12.1 | -1.2 | -1.3 | 37.3
10.1002/cssc.202200226 | Cu2Bi1 | CO2RR00123 | 2022.4 | Cu | 0.133 | Bi | 0.067 | NaBH4还原法 | CuBi双金属混合气凝胶 | 50 nm | HCOOH | 81.3 | -1.1 | 26.1 | 4.4 | -1.3 | 68.7 | -1.3 | [8 empty] | 12.8 | -1.3 | -1.3 | 37.3
10.1002/cssc.202200226 | Cu1Bi1 | CO2RR00124 | 2022.4 | Cu | 0.1 | Bi | 0.1 | NaBH4还原法 | CuBi双金属混合气凝胶 | 50 nm | HCOOH | 89.7 | -0.8 | 3.3 | 9 | -0.8 | 89.7 | -0.8 | [8 empty] | 14.9 | -0.8 | -1.3 | 42.4
10.1002/cssc.202200226 | Cu1Bi1 | CO2RR00125 | 2022.4 | Cu | 0.1 | Bi | 0.1 | NaBH4还原法 | CuBi双金属混合气凝胶 | 50 nm | HCOOH | 89.7 | -0.8 | 3.3 | 8.4 | -0.9 | 86 | -0.9 | [8 empty] | 5.9 | -0.9 | -1.3 | 42.4
10.1002/cssc.202200226 | Cu1Bi1 | CO2RR00126 | 2022.4 | Cu | 0.1 | Bi | 0.1 | NaBH4还原法 | CuBi双金属混合气凝胶 | 50 nm | HCOOH | 89.7 | -0.8 | 3.3 | 5.5 | -1 | 85.8 | -1 | [8 empty] | 4.7 | -1 | -1.3 | 42.4
10.1002/cssc.202200226 | Cu1Bi1 | CO2RR00127 | 2022.4 | Cu | 0.1 | Bi | 0.1 | NaBH4还原法 | CuBi双金属混合气凝胶 | 50 nm | HCOOH | 89.7 | -0.8 | 3.3 | 5.6 | -1.1 | 81.3 | -1.1 | [8 empty] | 13.4 | -1.1 | -1.3 | 42.4
10.1002/cssc.202200226 | Cu1Bi1 | CO2RR00128 | 2022.4 | Cu | 0.1 | Bi | 0.1 | NaBH4还原法 | CuBi双金属混合气凝胶 | 50 nm | HCOOH | 89.7 | -0.8 | 3.3 | 4.2 | -1.2 | 75.6 | -1.2 | [8 empty] | 12.1 | -1.2 | -1.3 | 42.4
10.1002/cssc.202200226 | Cu1Bi1 | CO2RR00129 | 2022.4 | Cu | 0.1 | Bi | 0.1 | NaBH4还原法 | CuBi双金属混合气凝胶 | 50 nm | HCOOH | 89.7 | -0.8 | 3.3 | 3.1 | -1.3 | 75.9 | -1.3 | [8 empty] | 10.9 | -1.3 | -1.3 | 42.4
10.1002/cssc.202200226 | Bi | CO2RR00130 | 2022.4 |  |  | Bi | 0.2 | NaBH4还原法 | Bi颗粒气凝胶 | 100 nm | HCOOH | 71.5 | -1 | 21.4 | 40.9 | -0.8 | 67 | -0.8 | [8 empty] | 2.9 | -0.8 | -1.3 | 36.3
10.1002/cssc.202200226 | Bi | CO2RR00131 | 2022.4 |  |  | Bi | 0.2 | NaBH4还原法 | Bi颗粒气凝胶 | 100 nm | HCOOH | 71.5 | -1 | 21.4 | 16.1 | -0.9 | 65.1 | -0.9 | [8 empty] | 18.8 | -0.9 | -1.3 | 36.3
10.1002/cssc.202200226 | Bi | CO2RR00132 | 2022.4 |  |  | Bi | 0.2 | NaBH4还原法 | Bi颗粒气凝胶 | 100 nm | HCOOH | 71.5 | -1 | 21.4 | 8.9 | -1 | 71.5 | -1 | [8 empty] | 18.8 | -1 | -1.3 | 36.3
10.1002/cssc.202200226 | Bi | CO2RR00133 | 2022.4 |  |  | Bi | 0.2 | NaBH4还原法 | Bi颗粒气凝胶 | 100 nm | HCOOH | 71.5 | -1 | 21.4 | 6.3 | -1.1 | 61.6 | -1.1 | [8 empty] | 19.3 | -1.1 | -1.3 | 36.3
10.1002/cssc.202200226 | Bi | CO2RR00134 | 2022.4 |  |  | Bi | 0.2 | NaBH4还原法 | Bi颗粒气凝胶 | 100 nm | HCOOH | 71.5 | -1 | 21.4 | 3.6 | -1.2 | 66.2 | -1.2 | [8 empty] | 9 | -1.2 | -1.3 | 36.3
10.1002/cssc.202200226 | Bi | CO2RR00135 | 2022.4 |  |  | Bi | 0.2 | NaBH4还原法 | Bi颗粒气凝胶 | 100 nm | HCOOH | 71.5 | -1 | 21.4 | 3.7 | -1.3 | 63.3 | -1.3 | [8 empty] | 9 | -1.3 | -1.3 | 36.3
10.1021/acsaem.2c02595 | CuAg-0.75% | CO2RR00136 | 2022.11 | Cu | 4 | Ag | 0.03 | 抗坏血酸还原共沉淀法 | Ag修饰Cu2O颗粒 | 330 nm | CO | 60.7 | -0.53 | 95.4 | 60.7 | -0.53 | 6.8 | -0.53 | 0 | -0.53 |  |  | 10.8 | -0.53 | 4.2 | -0.53 | 19.1 | -0.53 | -0.74 | 1055.47
10.1021/acsaem.2c02595 | CuAg-0.75% | CO2RR00137 | 2022.11 | Cu | 4 | Ag | 0.03 | 抗坏血酸还原共沉淀法 | Ag修饰Cu2O颗粒 | 330 nm | CO | 60.7 | -0.53 | 95.4 | 51.7 | -0.56 | 5.7 | -0.56 | 0.8 | -0.56 |  |  | 15.5 | -0.56 | 5.9 | -0.56 | 17.4 | -0.56 | -0.74 | 1055.47
10.1021/acsaem.2c02595 | CuAg-0.75% | CO2RR00138 | 2022.11 | Cu | 4 | Ag | 0.03 | 抗坏血酸还原共沉淀法 | Ag修饰Cu2O颗粒 | 330 nm | CO | 60.7 | -0.53 | 95.4 | 41.6 | -0.59 | 4.3 | -0.59 | 1.3 | -0.59 |  |  | 21.5 | -0.59 | 9.5 | -0.59 | 14.4 | -0.59 | -0.74 | 1055.47
10.1021/acsaem.2c02595 | CuAg-0.75% | CO2RR00139 | 2022.11 | Cu | 4 | Ag | 0.03 | 抗坏血酸还原共沉淀法 | Ag修饰Cu2O颗粒 | 330 nm | CO | 60.7 | -0.53 | 95.4 | 37.1 | -0.62 | 3.4 | -0.62 | 2 | -0.62 |  |  | 25.9 | -0.62 | 12.3 | -0.62 | 11.9 | -0.62 | -0.74 | 1055.47
10.1021/acsaem.2c02595 | CuAg-0.75% | CO2RR00140 | 2022.11 | Cu | 4 | Ag | 0.03 | 抗坏血酸还原共沉淀法 | Ag修饰Cu2O颗粒 | 330 nm | CO | 60.7 | -0.53 | 95.4 | 31.4 | -0.65 | 2.7 | -0.65 | 2.3 | -0.65 |  |  | 27.9 | -0.65 | 12.7 | -0.65 | 11.8 | -0.65 | -0.74 | 1055.47
10.1021/acsaem.2c02595 | CuAg-0.75% | CO2RR00141 | 2022.11 | Cu | 4 | Ag | 0.03 | 抗坏血酸还原共沉淀法 | Ag修饰Cu2O颗粒 | 330 nm | CO | 60.7 | -0.53 | 95.4 | 20.2 | -0.68 | 2 | -0.68 | 2.8 | -0.68 |  |  | 29.6 | -0.68 | 18 | -0.68 | 9.5 | -0.68 | -0.74 | 1055.47
10.1021/acsaem.2c02595 | CuAg-0.75% | CO2RR00142 | 2022.11 | Cu | 4 | Ag | 0.03 | 抗坏血酸还原共沉淀法 | Ag修饰Cu2O颗粒 | 330 nm | CO | 60.7 | -0.53 | 95.4 | 16.8 | -0.71 | 1.2 | -0.71 | 4 | -0.71 |  |  | 36.2 | -0.71 | 21 | -0.71 | 11.2 | -0.71 | -0.74 | 1055.47
10.1021/acsaem.2c02595 | CuAg-0.75% | CO2RR00143 | 2022.11 | Cu | 4 | Ag | 0.03 | 抗坏血酸还原共沉淀法 | Ag修饰Cu2O颗粒 | 330 nm | CO | 60.7 | -0.53 | 95.4 | 16.8 | -0.74 | 1.1 | -0.74 | 4.9 | -0.74 |  |  | 35.8 | -0.74 | 17.6 | -0.74 | 16.6 | -0.74 | -0.74 | 1055.47
10.1021/acsaem.2c02595 | Cu2O | CO2RR00144 | 2022.11 | Cu | 4 |  |  | 抗坏血酸还原共沉淀法 | Cu2O颗粒 | 400 nm | HCOOH | 36.2 | -0.53 | 59.2 | 12.5 | -0.53 | 36.2 | -0.53 | 0 | -0.53 |  |  | 0 | -0.53 | 0 | -0.53 | 37 | -0.53 | -0.74 | 764.44
10.1021/acsaem.2c02595 | Cu2O | CO2RR00145 | 2022.11 | Cu | 4 |  |  | 抗坏血酸还原共沉淀法 | Cu2O颗粒 | 400 nm | HCOOH | 36.2 | -0.53 | 59.2 | 18.5 | -0.56 | 34 | -0.56 | 0 | -0.56 |  |  | 0 | -0.56 | 0 | -0.56 | 33.4 | -0.56 | -0.74 | 764.44
10.1021/acsaem.2c02595 | Cu2O | CO2RR00146 | 2022.11 | Cu | 4 |  |  | 抗坏血酸还原共沉淀法 | Cu2O颗粒 | 400 nm | HCOOH | 36.2 | -0.53 | 59.2 | 28.7 | -0.59 | 29.4 | -0.59 | 1.1 | -0.59 |  |  | 3.3 | -0.59 | 0 | -0.59 | 32.1 | -0.59 | -0.74 | 764.44
10.1021/acsaem.2c02595 | Cu2O | CO2RR00147 | 2022.11 | Cu | 4 |  |  | 抗坏血酸还原共沉淀法 | Cu2O颗粒 | 400 nm | HCOOH | 36.2 | -0.53 | 59.2 | 31.5 | -0.62 | 22.9 | -0.62 | 2 | -0.62 |  |  | 10.3 | -0.62 | 4.5 | -0.62 | 25.1 | -0.62 | -0.74 | 764.44
10.1021/acsaem.2c02595 | Cu2O | CO2RR00148 | 2022.11 | Cu | 4 |  |  | 抗坏血酸还原共沉淀法 | Cu2O颗粒 | 400 nm | HCOOH | 36.2 | -0.53 | 59.2 | 34.3 | -0.65 | 13.5 | -0.65 | 2.3 | -0.65 |  |  | 13 | -0.65 | 4.7 | -0.65 | 21 | -0.65 | -0.74 | 764.44
10.1021/acsaem.2c02595 | Cu2O | CO2RR00149 | 2022.11 | Cu | 4 |  |  | 抗坏血酸还原共沉淀法 | Cu2O颗粒 | 400 nm | HCOOH | 36.2 | -0.53 | 59.2 | 30.8 | -0.68 | 10 | -0.68 | 4.8 | -0.68 |  |  | 17.8 | -0.68 | 7.6 | -0.68 | 20.9 | -0.68 | -0.74 | 764.44
10.1021/acsaem.2c02595 | Cu2O | CO2RR00150 | 2022.11 | Cu | 4 |  |  | 抗坏血酸还原共沉淀法 | Cu2O颗粒 | 400 nm | HCOOH | 36.2 | -0.53 | 59.2 | 27.7 | -0.71 | 6.9 | -0.71 | 4.9 | -0.71 |  |  | 22.5 | -0.71 | 11.4 | -0.71 | 18.8 | -0.71 | -0.74 | 764.44
10.1021/acsaem.2c02595 | Cu2O | CO2RR00151 | 2022.11 | Cu | 4 |  |  | 抗坏血酸还原共沉淀法 | Cu2O颗粒 | 400 nm | HCOOH | 36.2 | -0.53 | 59.2 | 20.1 | -0.74 | 4.8 | -0.74 | 8.7 | -0.74 |  |  | 28.1 | -0.74 | 12.6 | -0.74 | 19.9 | -0.74 | -0.74 | 764.44
10.1021/acsaem.2c02595 | CuAg-0.25% | CO2RR00152 | 2022.11 | Cu | 4 | Ag | 0.01 | 抗坏血酸还原共沉淀法 | Ag修饰Cu2O颗粒 | 340 nm | CO | 56.4 | -0.56 | 172.8 | 51.8 | -0.53 | 6.5 | -0.53 | 1.3 | -0.53 |  |  | 14.6 | -0.53 | 4.5 | -0.53 | 19.2 | -0.53 | -0.74 | 983.7
10.1021/acsaem.2c02595 | CuAg-0.25% | CO2RR00153 | 2022.11 | Cu | 4 | Ag | 0.01 | 抗坏血酸还原共沉淀法 | Ag修饰Cu2O颗粒 | 340 nm | CO | 56.4 | -0.56 | 172.8 | 56.4 | -0.56 | 5.3 | -0.56 | 1 | -0.56 |  |  | 17.8 | -0.56 | 5.4 | -0.56 | 15.1 | -0.56 | -0.74 | 983.7
10.1021/acsaem.2c02595 | CuAg-0.25% | CO2RR00154 | 2022.11 | Cu | 4 | Ag | 0.01 | 抗坏血酸还原共沉淀法 | Ag修饰Cu2O颗粒 | 340 nm | CO | 56.4 | -0.56 | 172.8 | 52.8 | -0.59 | 4.2 | -0.59 | 1.7 | -0.59 |  |  | 18.7 | -0.59 | 7.3 | -0.59 | 13.9 | -0.59 | -0.74 | 983.7
10.1021/acsaem.2c02595 | CuAg-0.25% | CO2RR00155 | 2022.11 | Cu | 4 | Ag | 0.01 | 抗坏血酸还原共沉淀法 | Ag修饰Cu2O颗粒 | 340 nm | CO | 56.4 | -0.56 | 172.8 | 45.7 | -0.62 | 3.6 | -0.62 | 1.8 | -0.62 |  |  | 25.2 | -0.62 | 9.3 | -0.62 | 11.4 | -0.62 | -0.74 | 983.7
10.1021/acsaem.2c02595 | CuAg-0.25% | CO2RR00156 | 2022.11 | Cu | 4 | Ag | 0.01 | 抗坏血酸还原共沉淀法 | Ag修饰Cu2O颗粒 | 340 nm | CO | 56.4 | -0.56 | 172.8 | 37.2 | -0.65 | 3.2 | -0.65 | 2.5 | -0.65 |  |  | 25.5 | -0.65 | 11.7 | -0.65 | 10.6 | -0.65 | -0.74 | 983.7
10.1021/acsaem.2c02595 | CuAg-0.25% | CO2RR00157 | 2022.11 | Cu | 4 | Ag | 0.01 | 抗坏血酸还原共沉淀法 | Ag修饰Cu2O颗粒 | 340 nm | CO | 56.4 | -0.56 | 172.8 | 28.5 | -0.68 | 3 | -0.68 | 3.2 | -0.68 |  |  | 34 | -0.68 | 14 | -0.68 | 11 | -0.68 | -0.74 | 983.7
10.1021/acsaem.2c02595 | CuAg-0.25% | CO2RR00158 | 2022.11 | Cu | 4 | Ag | 0.01 | 抗坏血酸还原共沉淀法 | Ag修饰Cu2O颗粒 | 340 nm | CO | 56.4 | -0.56 | 172.8 | 24.7 | -0.71 | 2.2 | -0.71 | 4.8 | -0.71 |  |  | 35.1 | -0.71 | 14.8 | -0.71 | 12.6 | -0.71 | -0.74 | 983.7
10.1021/acsaem.2c02595 | CuAg-0.25% | CO2RR00159 | 2022.11 | Cu | 4 | Ag | 0.01 | 抗坏血酸还原共沉淀法 | Ag修饰Cu2O颗粒 | 340 nm | CO | 56.4 | -0.56 | 172.8 | 18.3 | -0.74 | 2 | -0.74 | 5.5 | -0.74 |  |  | 37.1 | -0.74 | 16.1 | -0.74 | 17.5 | -0.74 | -0.74 | 983.7
10.1021/acsaem.2c02595 | CuAg-2% | CO2RR00160 | 2022.11 | Cu | 4 | Ag | 0.08 | 抗坏血酸还原共沉淀法 | Ag修饰Cu2O颗粒 | 330 nm | CO | 60.5 | -0.53 | 123.6 | 60.5 | -0.53 | 6.1 | -0.53 | 0 | -0.53 |  |  | 13.1 | -0.53 | 4.4 | -0.53 | 15.9 | -0.53 | -0.74 | 1362.56
10.1021/acsaem.2c02595 | CuAg-2% | CO2RR00161 | 2022.11 | Cu | 4 | Ag | 0.08 | 抗坏血酸还原共沉淀法 | Ag修饰Cu2O颗粒 | 330 nm | CO | 60.5 | -0.53 | 123.6 | 58.9 | -0.56 | 5.6 | -0.56 | 0 | -0.56 |  |  | 16.6 | -0.56 | 5.7 | -0.56 | 12.6 | -0.56 | -0.74 | 1362.56
10.1021/acsaem.2c02595 | CuAg-2% | CO2RR00162 | 2022.11 | Cu | 4 | Ag | 0.08 | 抗坏血酸还原共沉淀法 | Ag修饰Cu2O颗粒 | 330 nm | CO | 60.5 | -0.53 | 123.6 | 49.1 | -0.59 | 5.2 | -0.59 | 0 | -0.59 |  |  | 23.7 | -0.59 | 8.3 | -0.59 | 12 | -0.59 | -0.74 | 1362.56
10.1021/acsaem.2c02595 | CuAg-2% | CO2RR00163 | 2022.11 | Cu | 4 | Ag | 0.08 | 抗坏血酸还原共沉淀法 | Ag修饰Cu2O颗粒 | 330 nm | CO | 60.5 | -0.53 | 123.6 | 43 | -0.62 | 3.7 | -0.62 | 1 | -0.62 |  |  | 26.5 | -0.62 | 8.7 | -0.62 | 13.6 | -0.62 | -0.74 | 1362.56
10.1021/acsaem.2c02595 | CuAg-2% | CO2RR00164 | 2022.11 | Cu | 4 | Ag | 0.08 | 抗坏血酸还原共沉淀法 | Ag修饰Cu2O颗粒 | 330 nm | CO | 60.5 | -0.53 | 123.6 | 37.8 | -0.65 | 2.9 | -0.65 | 1.5 | -0.65 |  |  | 32.2 | -0.65 | 10.7 | -0.65 | 9.5 | -0.65 | -0.74 | 1362.56
10.1021/acsaem.2c02595 | CuAg-2% | CO2RR00165 | 2022.11 | Cu | 4 | Ag | 0.08 | 抗坏血酸还原共沉淀法 | Ag修饰Cu2O颗粒 | 330 nm | CO | 60.5 | -0.53 | 123.6 | 31.2 | -0.68 | 2.5 | -0.68 | 1.9 | -0.68 |  |  | 33.8 | -0.68 | 12.2 | -0.68 | 13.9 | -0.68 | -0.74 | 1362.56
10.1021/acsaem.2c02595 | CuAg-2% | CO2RR00166 | 2022.11 | Cu | 4 | Ag | 0.08 | 抗坏血酸还原共沉淀法 | Ag修饰Cu2O颗粒 | 330 nm | CO | 60.5 | -0.53 | 123.6 | 23.7 | -0.71 | 1.7 | -0.71 | 3.9 | -0.71 |  |  | 39.3 | -0.71 | 14.8 | -0.71 | 9.4 | -0.71 | -0.74 | 1362.56
10.1021/acsaem.2c02595 | CuAg-2% | CO2RR00167 | 2022.11 | Cu | 4 | Ag | 0.08 | 抗坏血酸还原共沉淀法 | Ag修饰Cu2O颗粒 | 330 nm | CO | 60.5 | -0.53 | 123.6 | 17.2 | -0.74 | 1.3 | -0.74 | 2.2 | -0.74 |  |  | 42.8 | -0.74 | 14.9 | -0.74 | 17.1 | -0.74 | -0.74 | 1362.56
10.1002/chem.202201262 | Ag4+xAu40-x(C10H9)28 | CO2RR00168 | 2022.6 | Au | 0.19 | Ag | 0.12 | C4H11NBH3还原法 | Au Ag双金属纳米团簇 |  | CO | 97.6 | -0.5 | 13 | 96.1 | -0.4 | [10 empty] | 6.4 | -0.4 | -0.8 | 29
10.1002/chem.202201262 | Ag4+xAu40-x(C10H9)28 | CO2RR00169 | 2022.6 | Au | 0.19 | Ag | 0.12 | C4H11NBH3还原法 | Au Ag双金属纳米团簇 |  | CO | 97.6 | -0.5 | 13 | 97.6 | -0.5 | [10 empty] | 4.7 | -0.5 | -0.8 | 29
10.1002/chem.202201262 | Ag4+xAu40-x(C10H9)28 | CO2RR00170 | 2022.6 | Au | 0.19 | Ag | 0.12 | C4H11NBH3还原法 | Au Ag双金属纳米团簇 |  | CO | 97.6 | -0.5 | 13 | 91.4 | -0.6 | [10 empty] | 9.5 | -0.6 | -0.8 | 29
10.1002/chem.202201262 | Ag4+xAu40-x(C10H9)28 | CO2RR00171 | 2022.6 | Au | 0.19 | Ag | 0.12 | C4H11NBH3还原法 | Au Ag双金属纳米团簇 |  | CO | 97.6 | -0.5 | 13 | 81.2 | -0.7 | [10 empty] | 15.9 | -0.7 | -0.8 | 29
10.1002/chem.202201262 | Ag4+xAu40-x(C10H9)28 | CO2RR00172 | 2022.6 | Au | 0.19 | Ag | 0.12 | C4H11NBH3还原法 | Au Ag双金属纳米团簇 |  | CO | 97.6 | -0.5 | 13 | 70 | -0.8 | [10 empty] | 27.9 | -0.8 | -0.8 | 29
10.1002/chem.202201262 | Au44(C10H9)28 | CO2RR00173 | 2022.6 | Au | 0.19 |  |  | C4H11NBH3还原法 | Au纳米团簇 |  | CO | 76.6 | -0.6 | 2.1 | 74.7 | -0.4 | [10 empty] | 24 | -0.4 | -0.8 | 5.9
10.1002/chem.202201262 | Au44(C10H9)28 | CO2RR00174 | 2022.6 | Au | 0.19 |  |  | C4H11NBH3还原法 | Au纳米团簇 |  | CO | 76.6 | -0.6 | 2.1 | 74.6 | -0.5 | [10 empty] | 19.8 | -0.5 | -0.8 | 5.9
10.1002/chem.202201262 | Au44(C10H9)28 | CO2RR00175 | 2022.6 | Au | 0.19 |  |  | C4H11NBH3还原法 | Au纳米团簇 |  | CO | 76.6 | -0.6 | 2.1 | 76.6 | -0.6 | [10 empty] | 18 | -0.6 | -0.8 | 5.9
10.1002/chem.202201262 | Au44(C10H9)28 | CO2RR00176 | 2022.6 | Au | 0.19 |  |  | C4H11NBH3还原法 | Au纳米团簇 |  | CO | 76.6 | -0.6 | 2.1 | 71.2 | -0.7 | [10 empty] | 26.8 | -0.7 | -0.8 | 5.9
10.1002/chem.202201262 | Au44(C10H9)28 | CO2RR00177 | 2022.6 | Au | 0.19 |  |  | C4H11NBH3还原法 | Au纳米团簇 |  | CO | 76.6 | -0.6 | 2.1 | 64.4 | -0.8 | [10 empty] | 34.8 | -0.8 | -0.8 | 5.9
10.1002/chem.202201262 | Au44(DMBT)28 | CO2RR00178 | 2022.6 | Au | 0.49 |  |  | NaBH4还原法 | Au纳米团簇 |  | CO | 78.2 | -0.6 | 12.4 | 73.6 | -0.4 | [10 empty] | 17.8 | -0.4 | -0.8 | 19.5
10.1002/chem.202201262 | Au44(DMBT)28 | CO2RR00179 | 2022.6 | Au | 0.49 |  |  | NaBH4还原法 | Au纳米团簇 |  | CO | 78.2 | -0.6 | 12.4 | 77.5 | -0.5 | [10 empty] | 12.1 | -0.5 | -0.8 | 19.5
10.1002/chem.202201262 | Au44(DMBT)28 | CO2RR00180 | 2022.6 | Au | 0.49 |  |  | NaBH4还原法 | Au纳米团簇 |  | CO | 78.2 | -0.6 | 12.4 | 78.2 | -0.6 | [10 empty] | 12.8 | -0.6 | -0.8 | 19.5
10.1002/chem.202201262 | Au44(DMBT)28 | CO2RR00181 | 2022.6 | Au | 0.49 |  |  | NaBH4还原法 | Au纳米团簇 |  | CO | 78.2 | -0.6 | 12.4 | 70.6 | -0.7 | [10 empty] | 18.1 | -0.7 | -0.8 | 19.5
10.1002/chem.202201262 | Au44(DMBT)28 | CO2RR00182 | 2022.6 | Au | 0.49 |  |  | NaBH4还原法 | Au纳米团簇 |  | CO | 78.2 | -0.6 | 12.4 | 63.1 | -0.8 | [10 empty] | 35 | -0.8 | -0.8 | 19.5
10.1016/j.cej.2022.139358 | Pd-Cu2O | CO2RR00183 | 2022.9 | Cu | 1 | Pd | 0.02 | 还原为Cu2O后电沉积Pd | Pd颗粒负载到Cu2O立方体上 | 1000 nm | C2H4 | 63.7 | -1.1 | 22.1 | 31.3 | -0.9 |  |  | 0.5 | -0.9 |  |  | 7.1 | -0.9 |  |  | 43.4 | -0.9 | -1.3 | 44.2
10.1016/j.cej.2022.139358 | Pd-Cu2O | CO2RR00184 | 2022.9 | Cu | 1 | Pd | 0.02 | 还原为Cu2O后电沉积Pd | Pd颗粒负载到Cu2O立方体上 | 1000 nm | C2H4 | 63.7 | -1.1 | 22.1 | 25.8 | -1 |  |  | 2.3 | -1 |  |  | 31.6 | -1 |  |  | 35.4 | -1 | -1.3 | 44.2
10.1016/j.cej.2022.139358 | Pd-Cu2O | CO2RR00185 | 2022.9 | Cu | 1 | Pd | 0.02 | 还原为Cu2O后电沉积Pd | Pd颗粒负载到Cu2O立方体上 | 1000 nm | C2H4 | 63.7 | -1.1 | 22.1 | 6.3 | -1.1 |  |  | 3.2 | -1.1 |  |  | 63.7 | -1.1 |  |  | 19.9 | -1.1 | -1.3 | 44.2
10.1016/j.cej.2022.139358 | Pd-Cu2O | CO2RR00186 | 2022.9 | Cu | 1 | Pd | 0.02 | 还原为Cu2O后电沉积Pd | Pd颗粒负载到Cu2O立方体上 | 1000 nm | C2H4 | 63.7 | -1.1 | 22.1 | 4.1 | -1.2 |  |  | 5.8 | -1.2 |  |  | 59.2 | -1.2 |  |  | 20.5 | -1.2 | -1.3 | 44.2
10.1016/j.cej.2022.139358 | Pd-Cu2O | CO2RR00187 | 2022.9 | Cu | 1 | Pd | 0.02 | 还原为Cu2O后电沉积Pd | Pd颗粒负载到Cu2O立方体上 | 1000 nm | C2H4 | 63.7 | -1.1 | 22.1 | 2.1 | -1.3 |  |  | 10 | -1.3 |  |  | 49.5 | -1.3 |  |  | 25.1 | -1.3 | -1.3 | 44.2
10.1016/j.cej.2022.139358 | c-Cu2O | CO2RR00188 | 2022.9 | Cu | 1 |  |  | 抗坏血酸还原法 | Cu2O立方体 | 1000 nm | C2H4 | 45.3 | -1.2 | 29.3 | 33.3 | -0.9 |  |  | 0.4 | -0.9 |  |  | 3.3 | -0.9 |  |  | 51 | -0.9 | -1.3 | 42.8
10.1016/j.cej.2022.139358 | c-Cu2O | CO2RR00189 | 2022.9 | Cu | 1 |  |  | 抗坏血酸还原法 | Cu2O立方体 | 1000 nm | C2H4 | 45.3 | -1.2 | 29.3 | 16.3 | -1 |  |  | 1.8 | -1 |  |  | 21.3 | -1 |  |  | 49.4 | -1 | -1.3 | 42.8
10.1016/j.cej.2022.139358 | c-Cu2O | CO2RR00190 | 2022.9 | Cu | 1 |  |  | 抗坏血酸还原法 | Cu2O立方体 | 1000 nm | C2H4 | 45.3 | -1.2 | 29.3 | 10.5 | -1.1 |  |  | 3.5 | -1.1 |  |  | 43.6 | -1.1 |  |  | 31.5 | -1.1 | -1.3 | 42.8
10.1016/j.cej.2022.139358 | c-Cu2O | CO2RR00191 | 2022.9 | Cu | 1 |  |  | 抗坏血酸还原法 | Cu2O立方体 | 1000 nm | C2H4 | 45.3 | -1.2 | 29.3 | 3.1 | -1.2 |  |  | 5.4 | -1.2 |  |  | 45.3 | -1.2 |  |  | 30.1 | -1.2 | -1.3 | 42.8
10.1016/j.cej.2022.139358 | c-Cu2O | CO2RR00192 | 2022.9 | Cu | 1 |  |  | 抗坏血酸还原法 | Cu2O立方体 | 1000 nm | C2H4 | 45.3 | -1.2 | 29.3 | 2.7 | -1.3 |  |  | 6.8 | -1.3 |  |  | 39.7 | -1.3 |  |  | 36.8 | -1.3 | -1.3 | 42.8
10.1016/j.cej.2022.139358 | Pd-Cu2O | CO2RR00193 | 2022.9 | Cu | 1 | Pd | 0.01 | 还原为Cu2O后电沉积Pd | Pd颗粒负载到Cu2O立方体上 | 1000 nm |  |  | -1.1 |  | 9.2 | -1.1 |  |  | 4.8 | -1.1 |  |  | 49.3 | -1.1 |  |  | 28.1 | -1.1
10.1016/j.cej.2022.139358 | Pd-Cu2O | CO2RR00194 | 2022.9 | Cu | 1 | Pd | 0.03 | 还原为Cu2O后电沉积Pd | Pd颗粒负载到Cu2O立方体上 | 1000 nm |  |  | -1.1 |  | 15.2 | -1.1 |  |  | 11.5 | -1.1 |  |  | 44.4 | -1.1 |  |  | 21.2 | -1.1
10.1021/jacs.3c08867 | p-Cu@m-SiO2 | CO2RR00195 | 2023.12 | Cu | 1 |  |  | 抗坏血酸和NaOH还原后煅烧 | SiO2包裹的Cu2O八面体 | 300 nm | C2H4 | 56.4 | -1.5 | 379.8 | 34 | -1 |  |  | 1.9 | -1 |  |  | 37.3 | -1 |  |  | 23.6 | -1 | -1.6 | 435.7
10.1021/jacs.3c08867 | p-Cu@m-SiO2 | CO2RR00196 | 2023.12 | Cu | 1 |  |  | 抗坏血酸和NaOH还原后煅烧 | SiO2包裹的Cu2O八面体 | 300 nm | C2H4 | 56.4 | -1.5 | 379.8 | 30.1 | -1.1 |  |  | 2.9 | -1.1 |  |  | 41.2 | -1.1 |  |  | 23.1 | -1.1 | -1.6 | 435.7
10.1021/jacs.3c08867 | p-Cu@m-SiO2 | CO2RR00197 | 2023.12 | Cu | 1 |  |  | 抗坏血酸和NaOH还原后煅烧 | SiO2包裹的Cu2O八面体 | 300 nm | C2H4 | 56.4 | -1.5 | 379.8 | 26 | -1.2 |  |  | 3.7 | -1.2 |  |  | 43.4 | -1.2 |  |  | 22.5 | -1.2 | -1.6 | 435.7
10.1021/jacs.3c08867 | p-Cu@m-SiO2 | CO2RR00198 | 2023.12 | Cu | 1 |  |  | 抗坏血酸和NaOH还原后煅烧 | SiO2包裹的Cu2O八面体 | 300 nm | C2H4 | 56.4 | -1.5 | 379.8 | 21.1 | -1.3 |  |  | 3.6 | -1.3 |  |  | 49.8 | -1.3 |  |  | 20.3 | -1.3 | -1.6 | 435.7
10.1021/jacs.3c08867 | p-Cu@m-SiO2 | CO2RR00199 | 2023.12 | Cu | 1 |  |  | 抗坏血酸和NaOH还原后煅烧 | SiO2包裹的Cu2O八面体 | 300 nm | C2H4 | 56.4 | -1.5 | 379.8 | 22.2 | -1.4 |  |  | 3.5 | -1.4 |  |  | 51.4 | -1.4 |  |  | 21.2 | -1.4 | -1.6 | 435.7
10.1021/jacs.3c08867 | p-Cu@m-SiO2 | CO2RR00200 | 2023.12 | Cu | 1 |  |  | 抗坏血酸和NaOH还原后煅烧 | SiO2包裹的Cu2O八面体 | 300 nm | C2H4 | 56.4 | -1.5 | 379.8 | 18.6 | -1.5 |  |  | 5.1 | -1.5 |  |  | 56.4 | -1.5 |  |  | 18.8 | -1.5 | -1.6 | 435.7
10.1021/jacs.3c08867 | p-Cu@m-SiO2 | CO2RR00201 | 2023.12 | Cu | 1 |  |  | 抗坏血酸和NaOH还原后煅烧 | SiO2包裹的Cu2O八面体 | 300 nm | C2H4 | 56.4 | -1.5 | 379.8 | 17.8 | -1.6 |  |  | 3.9 | -1.6 |  |  | 50 | -1.6 |  |  | 18.6 | -1.6 | -1.6 | 435.7
10.1021/jacs.3c08867 | porous-Cu | CO2RR00202 | 2023.12 | Cu | 1 |  |  | 合成p-Cu@m-SiO2后用HF除掉SiO2 | 多孔Cu2O八面体 | 300 nm | CO | 47.1 | -1 | 80.4 | 47.1 | -1 |  |  | 3.4 | -1 |  |  | 8.2 | -1 |  |  | 38.8 | -1 | -1.6 | 158.5
10.1021/jacs.3c08867 | porous-Cu | CO2RR00203 | 2023.12 | Cu | 1 |  |  | 合成p-Cu@m-SiO2后用HF除掉SiO2 | 多孔Cu2O八面体 | 300 nm | CO | 47.1 | -1 | 80.4 | 41.7 | -1.1 |  |  | 6.8 | -1.1 |  |  | 13 | -1.1 |  |  | 34.2 | -1.1 | -1.6 | 158.5
10.1021/jacs.3c08867 | porous-Cu | CO2RR00204 | 2023.12 | Cu | 1 |  |  | 合成p-Cu@m-SiO2后用HF除掉SiO2 | 多孔Cu2O八面体 | 300 nm | CO | 47.1 | -1 | 80.4 | 33.4 | -1.2 |  |  | 10.8 | -1.2 |  |  | 19.4 | -1.2 |  |  | 29.2 | -1.2 | -1.6 | 158.5
10.1021/jacs.3c08867 | porous-Cu | CO2RR00205 | 2023.12 | Cu | 1 |  |  | 合成p-Cu@m-SiO2后用HF除掉SiO2 | 多孔Cu2O八面体 | 300 nm | CO | 47.1 | -1 | 80.4 | 27.6 | -1.3 |  |  | 18.8 | -1.3 |  |  | 14.7 | -1.3 |  |  | 31.9 | -1.3 | -1.6 | 158.5
10.1021/jacs.3c08867 | porous-Cu | CO2RR00206 | 2023.12 | Cu | 1 |  |  | 合成p-Cu@m-SiO2后用HF除掉SiO2 | 多孔Cu2O八面体 | 300 nm | CO | 47.1 | -1 | 80.4 | 23.8 | -1.4 |  |  | 22.2 | -1.4 |  |  | 19.3 | -1.4 |  |  | 29.9 | -1.4 | -1.6 | 158.5
10.1021/jacs.3c08867 | porous-Cu | CO2RR00207 | 2023.12 | Cu | 1 |  |  | 合成p-Cu@m-SiO2后用HF除掉SiO2 | 多孔Cu2O八面体 | 300 nm | CO | 47.1 | -1 | 80.4 | 13 | -1.5 |  |  | 32.7 | -1.5 |  |  | 20.4 | -1.5 |  |  | 30.9 | -1.5 | -1.6 | 158.5
10.1021/jacs.3c08867 | porous-Cu | CO2RR00208 | 2023.12 | Cu | 1 |  |  | 合成p-Cu@m-SiO2后用HF除掉SiO2 | 多孔Cu2O八面体 | 300 nm | CO | 47.1 | -1 | 80.4 | 13.8 | -1.6 |  |  | 30.8 | -1.6 |  |  | 19.8 | -1.6 |  |  | 34.1 | -1.6 | -1.6 | 158.5
10.1021/ja409445p | Au | CO2RR00209 | 2013.1 | Au |  |  |  |  | Au颗粒 | 4 | CO | 13 | -0.36 |  | 13 | -0.36 | [12 empty] | -0.84
10.1021/ja409445p | Au | CO2RR00210 | 2013.1 | Au |  |  |  |  | Au颗粒 | 4 | CO | 28 | -0.42 |  | 28 | -0.42 | [12 empty] | -0.84
10.1021/ja409445p | Au | CO2RR00211 | 2013.1 | Au |  |  |  |  | Au颗粒 | 4 | CO | 29 | -0.48 |  | 29 | -0.48 | [12 empty] | -0.84
10.1021/ja409445p | Au | CO2RR00212 | 2013.1 | Au |  |  |  |  | Au颗粒 | 4 | CO | 45 | -0.54 |  | 45 | -0.54 | [12 empty] | -0.84
10.1021/ja409445p | Au | CO2RR00213 | 2013.1 | Au |  |  |  |  | Au颗粒 | 4 | CO | 53 | -0.6 |  | 53 | -0.6 | [12 empty] | -0.84
10.1021/ja409445p | Au | CO2RR00214 | 2013.1 | Au |  |  |  |  | Au颗粒 | 4 | CO | 56 | -0.66 |  | 56 | -0.66 | [12 empty] | -0.84
10.1021/ja409445p | Au | CO2RR00215 | 2013.1 | Au |  |  |  |  | Au颗粒 | 4 | CO | 58 | -0.72 |  | 58 | -0.72 | [12 empty] | -0.84
10.1021/ja409445p | Au | CO2RR00216 | 2013.1 | Au |  |  |  |  | Au颗粒 | 4 | CO | 61 | -0.78 |  | 61 | -0.78 | [12 empty] | -0.84
10.1021/ja409445p | Au | CO2RR00217 | 2013.1 | Au |  |  |  |  | Au颗粒 | 4 | CO | 60 | -0.84 |  | 60 | -0.84 | [12 empty] | -0.84
10.1021/ja409445p | Au | CO2RR00218 | 2013.1 | Au |  |  |  |  | Au颗粒 | 6 | CO | 13 | -0.36 |  | 13 | -0.36 | [12 empty] | -0.84
10.1021/ja409445p | Au | CO2RR00219 | 2013.1 | Au |  |  |  |  | Au颗粒 | 6 | CO | 28 | -0.42 |  | 28 | -0.42 | [12 empty] | -0.84
10.1021/ja409445p | Au | CO2RR00220 | 2013.1 | Au |  |  |  |  | Au颗粒 | 6 | CO | 46 | -0.48 |  | 46 | -0.48 | [12 empty] | -0.84
10.1021/ja409445p | Au | CO2RR00221 | 2013.1 | Au |  |  |  |  | Au颗粒 | 6 | CO | 58 | -0.54 |  | 58 | -0.54 | [12 empty] | -0.84
10.1021/ja409445p | Au | CO2RR00222 | 2013.1 | Au |  |  |  |  | Au颗粒 | 6 | CO | 60 | -0.6 |  | 60 | -0.6 | [12 empty] | -0.84
10.1021/ja409445p | Au | CO2RR00223 | 2013.1 | Au |  |  |  |  | Au颗粒 | 6 | CO | 64 | -0.66 |  | 64 | -0.66 | [12 empty] | -0.84
10.1021/ja409445p | Au | CO2RR00224 | 2013.1 | Au |  |  |  |  | Au颗粒 | 6 | CO | 68 | -0.72 |  | 68 | -0.72 | [12 empty] | -0.84
10.1021/ja409445p | Au | CO2RR00225 | 2013.1 | Au |  |  |  |  | Au颗粒 | 6 | CO | 68 | -0.78 |  | 68 | -0.78 | [12 empty] | -0.84
10.1021/ja409445p | Au | CO2RR00226 | 2013.1 | Au |  |  |  |  | Au颗粒 | 6 | CO | 68 | -0.84 |  | 68 | -0.84 | [12 empty] | -0.84
10.1021/ja409445p | Au | CO2RR00227 | 2013.1 | Au |  |  |  |  | Au颗粒 | 8 | CO | 22 | -0.36 |  | 22 | -0.36 | [12 empty] | -0.84
10.1021/ja409445p | Au | CO2RR00228 | 2013.1 | Au |  |  |  |  | Au颗粒 | 8 | CO | 40 | -0.42 |  | 40 | -0.42 | [12 empty] | -0.84
10.1021/ja409445p | Au | CO2RR00229 | 2013.1 | Au |  |  |  |  | Au颗粒 | 8 | CO | 57 | -0.48 |  | 57 | -0.48 | [12 empty] | -0.84
10.1021/ja409445p | Au | CO2RR00230 | 2013.1 | Au |  |  |  |  | Au颗粒 | 8 | CO | 70 | -0.54 |  | 70 | -0.54 | [12 empty] | -0.84
10.1021/ja409445p | Au | CO2RR00231 | 2013.1 | Au |  |  |  |  | Au颗粒 | 8 | CO | 75 | -0.6 |  | 75 | -0.6 | [12 empty] | -0.84
10.1021/ja409445p | Au | CO2RR00232 | 2013.1 | Au |  |  |  |  | Au颗粒 | 8 | CO | 87 | -0.66 |  | 87 | -0.66 | [12 empty] | -0.84
10.1021/ja409445p | Au | CO2RR00233 | 2013.1 | Au |  |  |  |  | Au颗粒 | 8 | CO | 91 | -0.72 |  | 91 | -0.72 | [12 empty] | -0.84
10.1021/ja409445p | Au | CO2RR00234 | 2013.1 | Au |  |  |  |  | Au颗粒 | 8 | CO | 88 | -0.78 |  | 88 | -0.78 | [12 empty] | -0.84
10.1021/ja409445p | Au | CO2RR00235 | 2013.1 | Au |  |  |  |  | Au颗粒 | 8 | CO | 89 | -0.84 |  | 89 | -0.84 | [12 empty] | -0.84
10.1021/ja409445p | Au | CO2RR00236 | 2013.1 | Au |  |  |  |  | Au颗粒 | 10 | CO | 0 | -0.36 |  | 0 | -0.36 | [12 empty] | -0.84
10.1021/ja409445p | Au | CO2RR00237 | 2013.1 | Au |  |  |  |  | Au颗粒 | 10 | CO | 27 | -0.42 |  | 27 | -0.42 | [12 empty] | -0.84
10.1021/ja409445p | Au | CO2RR00238 | 2013.1 | Au |  |  |  |  | Au颗粒 | 10 | CO | 38 | -0.48 |  | 38 | -0.48 | [12 empty] | -0.84
10.1021/ja409445p | Au | CO2RR00239 | 2013.1 | Au |  |  |  |  | Au颗粒 | 10 | CO | 57 | -0.54 |  | 57 | -0.54 | [12 empty] | -0.84
10.1021/ja409445p | Au | CO2RR00240 | 2013.1 | Au |  |  |  |  | Au颗粒 | 10 | CO | 67 | -0.6 |  | 67 | -0.6 | [12 empty] | -0.84
10.1021/ja409445p | Au | CO2RR00241 | 2013.1 | Au |  |  |  |  | Au颗粒 | 10 | CO | 71 | -0.66 |  | 71 | -0.66 | [12 empty] | -0.84
10.1021/ja409445p | Au | CO2RR00242 | 2013.1 | Au |  |  |  |  | Au颗粒 | 10 | CO | 71 | -0.72 |  | 71 | -0.72 | [12 empty] | -0.84
10.1021/ja409445p | Au | CO2RR00243 | 2013.1 | Au |  |  |  |  | Au颗粒 | 10 | CO | 68 | -0.78 |  | 68 | -0.78 | [12 empty] | -0.84
10.1021/ja409445p | Au | CO2RR00244 | 2013.1 | Au |  |  |  |  | Au颗粒 | 10 | CO | 68 | -0.84 |  | 68 | -0.84 | [12 empty] | -0.84
10.1002/ange.201410233 | 0D-Cu | CO2RR00245 | 2014.12 | Cu | [6 empty] | CO | 17.6 | -0.3 |  | 17.6 | -0.3 | 12.2 | -0.3 | [8 empty] | 67.1 | -0.3
10.1002/ange.201410233 | 0D-Cu | CO2RR00246 | 2014.12 | Cu | [6 empty] | CO | 38.1 | -0.4 |  | 38.1 | -0.4 | 11.1 | -0.4 | [8 empty] | 51.2 | -0.4
10.1002/ange.201410233 | 0D-Cu | CO2RR00247 | 2014.12 | Cu | [6 empty] | CO | 43 | -0.5 |  | 43 | -0.5 | 12.4 | -0.5 | [8 empty] | 42.8 | -0.5
10.1002/ange.201410233 | 0D-Cu | CO2RR00248 | 2014.12 | Cu | [6 empty] | CO | 38.8 | -0.6 |  | 38.8 | -0.6 | 34.4 | -0.6 | [8 empty] | 23.9 | -0.6
10.1002/ange.201410233 | 0D-Cu | CO2RR00249 | 2014.12 | Cu | [6 empty] | CO | 24.3 | -0.7 |  | 24.3 | -0.7 | 35.7 | -0.7 | [8 empty] | 36.4 | -0.7
10.1002/ange.201410233 | Cu-In | CO2RR00250 | 2014.12 | Cu |  | In |  |  |  |  | CO | 24.9 | -0.3 |  | 24.9 | -0.3 | [10 empty] | 4.2 | -0.3
10.1002/ange.201410233 | Cu-In | CO2RR00251 | 2014.12 | Cu |  | In |  |  |  |  | CO | 67 | -0.35 |  | 67 | -0.35 | [10 empty] | 11.9 | -0.35
10.1002/ange.201410233 | Cu-In | CO2RR00252 | 2014.12 | Cu |  | In |  |  |  |  | CO | 82.1 | -0.4 |  | 82.1 | -0.4 | [10 empty] | 17.9 | -0.4
10.1002/ange.201410233 | Cu-In | CO2RR00253 | 2014.12 | Cu |  | In |  |  |  |  | CO | 78.5 | -0.45 |  | 78.5 | -0.45 | [10 empty] | 19 | -0.45
10.1002/ange.201410233 | Cu-In | CO2RR00254 | 2014.12 | Cu |  | In |  |  |  |  | CO | 80.3 | -0.5 |  | 80.3 | -0.5 | [10 empty] | 17.5 | -0.5
10.1002/ange.201410233 | Cu-In | CO2RR00255 | 2014.12 | Cu |  | In |  |  |  |  | CO | 82.9 | -0.55 |  | 82.9 | -0.55 | [10 empty] | 14.9 | -0.55
10.1002/ange.201410233 | Cu-In | CO2RR00256 | 2014.12 | Cu |  | In |  |  |  |  | CO | 89.4 | -0.6 |  | 89.4 | -0.6 | [10 empty] | 7.9 | -0.6
10.1002/ange.201410233 | Cu-In | CO2RR00257 | 2014.12 | Cu |  | In |  |  |  |  | CO | 87.6 | -0.65 |  | 87.6 | -0.65 | [10 empty] | 10 | -0.65
10.1002/ange.201410233 | Cu-In | CO2RR00258 | 2014.12 | Cu |  | In |  |  |  |  | CO | 88.7 | -0.7 |  | 88.7 | -0.7 | [10 empty] | 9 | -0.7
10.1016/j.nanoen.2016.06.035 | Pd56Cu44/C | CO2RR00259 | 2016.06 | Pd |  | Cu |  |  |  | 3.3 | CO | 34.4 | -0.6 |  | 34.4 | -0.6 | [12 empty] | -1.2 | 12.4
10.1016/j.nanoen.2016.06.035 | Pd56Cu44/C | CO2RR00260 | 2016.06 | Pd |  | Cu |  |  |  | 3.3 | CO | 54 | -0.7 |  | 54 | -0.7 | [12 empty] | -1.2 | 12.4
10.1016/j.nanoen.2016.06.035 | Pd56Cu44/C | CO2RR00261 | 2016.06 | Pd |  | Cu |  |  |  | 3.3 | CO | 67.7 | -0.8 |  | 67.7 | -0.8 | [12 empty] | -1.2 | 12.4
10.1016/j.nanoen.2016.06.035 | Pd56Cu44/C | CO2RR00262 | 2016.06 | Pd |  | Cu |  |  |  | 3.3 | CO | 72 | -0.9 | 5.9 | 72 | -0.9 | [12 empty] | -1.2 | 12.4
10.1016/j.nanoen.2016.06.035 | Pd56Cu44/C | CO2RR00263 | 2016.06 | Pd |  | Cu |  |  |  | 3.3 | CO | 70.4 | -0.1 |  | 70.4 | -0.1 | [12 empty] | -1.2 | 12.4
10.1016/j.nanoen.2016.06.035 | Pd56Cu44/C | CO2RR00264 | 2016.06 | Pd |  | Cu |  |  |  | 3.3 | CO | 66.4 | -0.11 |  | 66.4 | -0.11 | [12 empty] | -1.2 | 12.4
10.1016/j.nanoen.2016.06.035 | Pd56Cu44/C | CO2RR00265 | 2016.06 | Pd |  | Cu |  |  |  | 3.3 | CO | 63.5 | -0.12 |  | 63.5 | -0.12 | [12 empty] | -1.2 | 12.4
10.1016/j.nanoen.2016.06.035 | Pd85Cu15/C | CO2RR00266 | 2016.06 | Pd |  | Cu |  |  |  | 2.1 | CO | 63.5 | -0.6 |  | 63.5 | -0.6 | [12 empty] | -1.2 | 14
10.1016/j.nanoen.2016.06.035 | Pd85Cu15/C | CO2RR00267 | 2016.06 | Pd |  | Cu |  |  |  | 2.1 | CO | 77.6 | -0.7 |  | 77.6 | -0.7 | [12 empty] | -1.2 | 14
10.1016/j.nanoen.2016.06.035 | Pd85Cu15/C | CO2RR00268 | 2016.06 | Pd |  | Cu |  |  |  | 2.1 | CO | 83.8 | -0.8 |  | 83.8 | -0.8 | [12 empty] | -1.2 | 14
10.1016/j.nanoen.2016.06.035 | Pd85Cu15/C | CO2RR00269 | 2016.06 | Pd |  | Cu |  |  |  | 2.1 | CO | 85.4 | -0.9 | 6.8 | 85.4 | -0.9 | [12 empty] | -1.2 | 14
10.1016/j.nanoen.2016.06.035 | Pd85Cu15/C | CO2RR00270 | 2016.06 | Pd |  | Cu |  |  |  | 2.1 | CO | 85.1 | -0.1 |  | 85.1 | -0.1 | [12 empty] | -1.2 | 14
10.1016/j.nanoen.2016.06.035 | Pd85Cu15/C | CO2RR00271 | 2016.06 | Pd |  | Cu |  |  |  | 2.1 | CO | 82.1 | -0.11 |  | 82.1 | -0.11 | [12 empty] | -1.2 | 14
10.1016/j.nanoen.2016.06.035 | Pd85Cu15/C | CO2RR00272 | 2016.06 | Pd |  | Cu |  |  |  | 2.1 | CO | 77.9 | -0.12 |  | 77.9 | -0.12 | [12 empty] | -1.2 | 14
10.1016/j.nanoen.2016.06.035 | Pd/C | CO2RR00273 | 2016.06 | Pd | [6 empty] | CO | 15.4 | -0.8 |  | 15.4 | -0.8 | [12 empty] | -1.2 | 2.3
10.1016/j.nanoen.2016.06.035 | Pd/C | CO2RR00274 | 2016.06 | Pd | [6 empty] | CO | 15.1 | -0.9 |  | 15.1 | -0.9 | [12 empty] | -1.2 | 2.3
10.1016/j.nanoen.2016.06.035 | Pd/C | CO2RR00275 | 2016.06 | Pd | [6 empty] | CO | 15.4 | -1 | 1.5 | 15.4 | -1 | [12 empty] | -1.2 | 2.3
10.1016/j.nanoen.2016.06.035 | Pd/C | CO2RR00276 | 2016.06 | Pd | [6 empty] | CO | 15.1 | -1.1 |  | 15.1 | -1.1 | [12 empty] | -1.2 | 2.3
10.1016/j.nanoen.2016.06.035 | Pd/C | CO2RR00277 | 2016.06 | Pd | [6 empty] | CO | 12.4 | -1.2 |  | 12.4 | -1.2 | [12 empty] | -1.2 | 2.3
10.1016/j.apcatb.2022.121392 | SnO2 NSs | CO2RR00278 | 2022.4 | Sn | 0.75 |  |  | SnO2负载到GO上后煅烧掉GO基底 | SnO2颗粒聚集形成纳米片 | 30 nm | HCOOH | 51.5 | -0.9 | 14.9 | 30.6 | -0.5 | 22.8 | -0.5 | [8 empty] | 46.6 | -0.5 | -1.1 | 26.8 | LS
10.1016/j.apcatb.2022.121392 | SnO2 NSs | CO2RR00279 | 2022.4 | Sn | 0.75 |  |  | SnO2负载到GO上后煅烧掉GO基底 | SnO2颗粒聚集形成纳米片 | 30 nm | HCOOH | 51.5 | -0.9 | 14.9 | 27.9 | -0.6 | 26.3 | -0.6 | [8 empty] | 45.8 | -0.6 | -1.1 | 26.8
10.1016/j.apcatb.2022.121392 | SnO2 NSs | CO2RR00280 | 2022.4 | Sn | 0.75 |  |  | SnO2负载到GO上后煅烧掉GO基底 | SnO2颗粒聚集形成纳米片 | 30 nm | HCOOH | 51.5 | -0.9 | 14.9 | 31.7 | -0.7 | 31.4 | -0.7 | [8 empty] | 36.9 | -0.7 | -1.1 | 26.8
10.1016/j.apcatb.2022.121392 | SnO2 NSs | CO2RR00281 | 2022.4 | Sn | 0.75 |  |  | SnO2负载到GO上后煅烧掉GO基底 | SnO2颗粒聚集形成纳米片 | 30 nm | HCOOH | 51.5 | -0.9 | 14.9 | 29 | -0.8 | 46.7 | -0.8 | [8 empty] | 24.3 | -0.8 | -1.1 | 26.8
10.1016/j.apcatb.2022.121392 | SnO2 NSs | CO2RR00282 | 2022.4 | Sn | 0.75 |  |  | SnO2负载到GO上后煅烧掉GO基底 | SnO2颗粒聚集形成纳米片 | 30 nm | HCOOH | 51.5 | -0.9 | 14.9 | 18 | -0.9 | 51.5 | -0.9 | [8 empty] | 30.5 | -0.9 | -1.1 | 26.8
10.1016/j.apcatb.2022.121392 | SnO2 NSs | CO2RR00283 | 2022.4 | Sn | 0.75 |  |  | SnO2负载到GO上后煅烧掉GO基底 | SnO2颗粒聚集形成纳米片 | 30 nm | HCOOH | 51.5 | -0.9 | 14.9 | 16.4 | -1 | 44.2 | -1 | [8 empty] | 39.4 | -1 | -1.1 | 26.8
10.1016/j.apcatb.2022.121392 | SnO2 NSs | CO2RR00284 | 2022.4 | Sn | 0.75 |  |  | SnO2负载到GO上后煅烧掉GO基底 | SnO2颗粒聚集形成纳米片 | 30 nm | HCOOH | 51.5 | -0.9 | 14.9 | 17 | -1.1 | 41.9 | -1.1 | [8 empty] | 41.1 | -1.1 | -1.1 | 26.8
10.1016/j.apcatb.2022.121392 | Pd NPs | CO2RR00285 | 2022.4 | Pd | 0.75 |  |  | 350 W氙灯照射4h | Pd纳米颗粒 | 4 nm | CO | 9.57 | -0.8 | 27.4 | 3.37 | -0.5 | [10 empty] | 96.6 | -0.5 | -1.1 | 46.7
10.1016/j.apcatb.2022.121392 | Pd NPs | CO2RR00286 | 2022.4 | Pd | 0.75 |  |  | 350 W氙灯照射4h | Pd纳米颗粒 | 4 nm | CO | 9.57 | -0.8 | 27.4 | 4.03 | -0.6 | [10 empty] | 96 | -0.6 | -1.1 | 46.7
10.1016/j.apcatb.2022.121392 | Pd NPs | CO2RR00287 | 2022.4 | Pd | 0.75 |  |  | 350 W氙灯照射4h | Pd纳米颗粒 | 4 nm | CO | 9.57 | -0.8 | 27.4 | 7.47 | -0.7 | [10 empty] | 92.5 | -0.7 | -1.1 | 46.7
10.1016/j.apcatb.2022.121392 | Pd NPs | CO2RR00288 | 2022.4 | Pd | 0.75 |  |  | 350 W氙灯照射4h | Pd纳米颗粒 | 4 nm | CO | 9.57 | -0.8 | 27.4 | 9.57 | -0.8 | [10 empty] | 90.4 | -0.8 | -1.1 | 46.7
10.1016/j.apcatb.2022.121392 | Pd NPs | CO2RR00289 | 2022.4 | Pd | 0.75 |  |  | 350 W氙灯照射4h | Pd纳米颗粒 | 4 nm | CO | 9.57 | -0.8 | 27.4 | 7.63 | -0.9 | [10 empty] | 92.4 | -0.9 | -1.1 | 46.7
10.1016/j.apcatb.2022.121392 | Pd NPs | CO2RR00290 | 2022.4 | Pd | 0.75 |  |  | 350 W氙灯照射4h | Pd纳米颗粒 | 4 nm | CO | 9.57 | -0.8 | 27.4 | 6.27 | -1 | [10 empty] | 93.7 | -1 | -1.1 | 46.7
10.1016/j.apcatb.2022.121392 | Pd NPs | CO2RR00291 | 2022.4 | Pd | 0.75 |  |  | 350 W氙灯照射4h | Pd纳米颗粒 | 4 nm | CO | 9.57 | -0.8 | 27.4 | 4.07 | -1.1 | [10 empty] | 95.9 | -1.1 | -1.1 | 46.7
10.1016/j.apcatb.2022.121392 | 2.2Pd-SnO2 NSs | CO2RR00292 | 2022.4 | Sn | 0.75 | Pd | 0.0165 | SnO2负载到GO上后煅烧掉GO基底然后再负载Pd颗粒 | Pd颗粒负载到SnO2纳米片上 | 30 nm | CO | 57.4 | -0.8 | 13.8 | 39 | -0.5 | 8.73 | -0.5 | [8 empty] | 52.3 | -0.5 | -1.1 | 40.5
10.1016/j.apcatb.2022.121392 | 2.2Pd-SnO2 NSs | CO2RR00293 | 2022.4 | Sn | 0.75 | Pd | 0.0165 | SnO2负载到GO上后煅烧掉GO基底然后再负载Pd颗粒 | Pd颗粒负载到SnO2纳米片上 | 30 nm | CO | 57.4 | -0.8 | 13.8 | 41.3 | -0.6 | 9.5 | -0.6 | [8 empty] | 49.2 | -0.6 | -1.1 | 40.5
10.1016/j.apcatb.2022.121392 | 2.2Pd-SnO2 NSs | CO2RR00294 | 2022.4 | Sn | 0.75 | Pd | 0.0165 | SnO2负载到GO上后煅烧掉GO基底然后再负载Pd颗粒 | Pd颗粒负载到SnO2纳米片上 | 30 nm | CO | 57.4 | -0.8 | 13.8 | 45.4 | -0.7 | 10.5 | -0.7 | [8 empty] | 44 | -0.7 | -1.1 | 40.5
10.1016/j.apcatb.2022.121392 | 2.2Pd-SnO2 NSs | CO2RR00295 | 2022.4 | Sn | 0.75 | Pd | 0.0165 | SnO2负载到GO上后煅烧掉GO基底然后再负载Pd颗粒 | Pd颗粒负载到SnO2纳米片上 | 30 nm | CO | 57.4 | -0.8 | 13.8 | 57.4 | -0.8 | 10.3 | -0.8 | [8 empty] | 32.3 | -0.8 | -1.1 | 40.5
10.1016/j.apcatb.2022.121392 | 2.2Pd-SnO2 NSs | CO2RR00296 | 2022.4 | Sn | 0.75 | Pd | 0.0165 | SnO2负载到GO上后煅烧掉GO基底然后再负载Pd颗粒 | Pd颗粒负载到SnO2纳米片上 | 30 nm | CO | 57.4 | -0.8 | 13.8 | 54.7 | -0.9 | 15.7 | -0.9 | [8 empty] | 29.6 | -0.9 | -1.1 | 40.5
10.1016/j.apcatb.2022.121392 | 2.2Pd-SnO2 NSs | CO2RR00297 | 2022.4 | Sn | 0.75 | Pd | 0.0165 | SnO2负载到GO上后煅烧掉GO基底然后再负载Pd颗粒 | Pd颗粒负载到SnO2纳米片上 | 30 nm | CO | 57.4 | -0.8 | 13.8 | 33 | -1 | 9.6 | -1 | [8 empty] | 57.4 | -1 | -1.1 | 40.5
10.1016/j.apcatb.2022.121392 | 2.2Pd-SnO2 NSs | CO2RR00298 | 2022.4 | Sn | 0.75 | Pd | 0.0165 | SnO2负载到GO上后煅烧掉GO基底然后再负载Pd颗粒 | Pd颗粒负载到SnO2纳米片上 | 30 nm | CO | 57.4 | -0.8 | 13.8 | 23.9 | -1.1 | 10.2 | -1.1 | [8 empty] | 65.9 | -1.1 | -1.1 | 40.5
10.1016/j.apcatb.2022.121392 | 4.3Pd-SnO2 NSs | CO2RR00299 | 2022.4 | Sn | 0.75 | Pd | 0.03225 | SnO2负载到GO上后煅烧掉GO基底然后再负载Pd颗粒 | Pd颗粒负载到SnO2纳米片上 | 30 nm | CO | 78.6 | -0.9 | 24 | 25 | -0.5 | [10 empty] | 75 | -0.5 | -1.1 | 44.1
10.1016/j.apcatb.2022.121392 | 4.3Pd-SnO2 NSs | CO2RR00300 | 2022.4 | Sn | 0.75 | Pd | 0.03225 | SnO2负载到GO上后煅烧掉GO基底然后再负载Pd颗粒 | Pd颗粒负载到SnO2纳米片上 | 30 nm | CO | 78.6 | -0.9 | 24 | 34.5 | -0.6 | [10 empty] | 65.5 | -0.6 | -1.1 | 44.1
10.1016/j.apcatb.2022.121392 | 4.3Pd-SnO2 NSs | CO2RR00301 | 2022.4 | Sn | 0.75 | Pd | 0.03225 | SnO2负载到GO上后煅烧掉GO基底然后再负载Pd颗粒 | Pd颗粒负载到SnO2纳米片上 | 30 nm | CO | 78.6 | -0.9 | 24 | 44.1 | -0.7 | [10 empty] | 55.9 | -0.7 | -1.1 | 44.1
10.1016/j.apcatb.2022.121392 | 4.3Pd-SnO2 NSs | CO2RR00302 | 2022.4 | Sn | 0.75 | Pd | 0.03225 | SnO2负载到GO上后煅烧掉GO基底然后再负载Pd颗粒 | Pd颗粒负载到SnO2纳米片上 | 30 nm | CO | 78.6 | -0.9 | 24 | 68 | -0.8 | [10 empty] | 32 | -0.8 | -1.1 | 44.1
10.1016/j.apcatb.2022.121392 | 4.3Pd-SnO2 NSs | CO2RR00303 | 2022.4 | Sn | 0.75 | Pd | 0.03225 | SnO2负载到GO上后煅烧掉GO基底然后再负载Pd颗粒 | Pd颗粒负载到SnO2纳米片上 | 30 nm | CO | 78.6 | -0.9 | 24 | 78.6 | -0.9 | [10 empty] | 21.4 | -0.9 | -1.1 | 44.1
10.1016/j.apcatb.2022.121392 | 4.3Pd-SnO2 NSs | CO2RR00304 | 2022.4 | Sn | 0.75 | Pd | 0.03225 | SnO2负载到GO上后煅烧掉GO基底然后再负载Pd颗粒 | Pd颗粒负载到SnO2纳米片上 | 30 nm | CO | 78.6 | -0.9 | 24 | 53.7 | -1 | [10 empty] | 46.3 | -1 | -1.1 | 44.1
10.1016/j.apcatb.2022.121392 | 4.3Pd-SnO2 NSs | CO2RR00305 | 2022.4 | Sn | 0.75 | Pd | 0.03225 | SnO2负载到GO上后煅烧掉GO基底然后再负载Pd颗粒 | Pd颗粒负载到SnO2纳米片上 | 30 nm | CO | 78.6 | -0.9 | 24 | 19.1 | -1.1 | [10 empty] | 80.9 | -1.1 | -1.1 | 44.1
10.1016/j.apcatb.2022.121392 | 7.5Pd-SnO2 NSs | CO2RR00306 | 2022.4 | Sn | 0.75 | Pd | 0.05625 | SnO2负载到GO上后煅烧掉GO基底然后再负载Pd颗粒 | Pd颗粒负载到SnO2纳米片上 | 30 nm | CO | 65.8 | -0.9 | 29.9 | 21.9 | -0.5 | [10 empty] | 78.1 | -0.5 | -1.1 | 45.7
10.1016/j.apcatb.2022.121392 | 7.5Pd-SnO2 NSs | CO2RR00307 | 2022.4 | Sn | 0.75 | Pd | 0.05625 | SnO2负载到GO上后煅烧掉GO基底然后再负载Pd颗粒 | Pd颗粒负载到SnO2纳米片上 | 30 nm | CO | 65.8 | -0.9 | 29.9 | 28.9 | -0.6 | [10 empty] | 71.1 | -0.6 | -1.1 | 45.7
10.1016/j.apcatb.2022.121392 | 7.5Pd-SnO2 NSs | CO2RR00308 | 2022.4 | Sn | 0.75 | Pd | 0.05625 | SnO2负载到GO上后煅烧掉GO基底然后再负载Pd颗粒 | Pd颗粒负载到SnO2纳米片上 | 30 nm | CO | 65.8 | -0.9 | 29.9 | 32.9 | -0.7 | [10 empty] | 67.1 | -0.7 | -1.1 | 45.7
10.1016/j.apcatb.2022.121392 | 7.5Pd-SnO2 NSs | CO2RR00309 | 2022.4 | Sn | 0.75 | Pd | 0.05625 | SnO2负载到GO上后煅烧掉GO基底然后再负载Pd颗粒 | Pd颗粒负载到SnO2纳米片上 | 30 nm | CO | 65.8 | -0.9 | 29.9 | 46.9 | -0.8 | [10 empty] | 53.1 | -0.8 | -1.1 | 45.7
10.1016/j.apcatb.2022.121392 | 7.5Pd-SnO2 NSs | CO2RR00310 | 2022.4 | Sn | 0.75 | Pd | 0.05625 | SnO2负载到GO上后煅烧掉GO基底然后再负载Pd颗粒 | Pd颗粒负载到SnO2纳米片上 | 30 nm | CO | 65.8 | -0.9 | 29.9 | 65.8 | -0.9 | [10 empty] | 34.2 | -0.9 | -1.1 | 45.7
10.1016/j.apcatb.2022.121392 | 7.5Pd-SnO2 NSs | CO2RR00311 | 2022.4 | Sn | 0.75 | Pd | 0.05625 | SnO2负载到GO上后煅烧掉GO基底然后再负载Pd颗粒 | Pd颗粒负载到SnO2纳米片上 | 30 nm | CO | 65.8 | -0.9 | 29.9 | 54 | -1 | [10 empty] | 46 | -1 | -1.1 | 45.7
10.1016/j.apcatb.2022.121392 | 7.5Pd-SnO2 NSs | CO2RR00312 | 2022.4 | Sn | 0.75 | Pd | 0.05625 | SnO2负载到GO上后煅烧掉GO基底然后再负载Pd颗粒 | Pd颗粒负载到SnO2纳米片上 | 30 nm | CO | 65.8 | -0.9 | 29.9 | 42.9 | -1.1 | [10 empty] | 57.1 | -1.1 | -1.1 | 45.7
10.1021/acs.nanolett.2c04925 | Cu-In2O3/C 96/4 | CO2RR00313 | 2023.3 | Cu | 0.5 | In | 0.021 | 油胺中溶剂热还原法 | Cu-In2O3颗粒混合 | 25 nm | CO | 95 | -0.7 | 3.71 | 22.8 | -0.4 | [12 empty] | -0.9 | 12.7 | LS
10.1021/acs.nanolett.2c04925 | Cu-In2O3/C 96/4 | CO2RR00314 | 2023.3 | Cu | 0.5 | In | 0.021 | 油胺中溶剂热还原法 | Cu-In2O3颗粒混合 | 25 nm | CO | 95 | -0.7 | 3.71 | 63.7 | -0.5 | [12 empty] | -0.9 | 12.7
10.1021/acs.nanolett.2c04925 | Cu-In2O3/C 96/4 | CO2RR00315 | 2023.3 | Cu | 0.5 | In | 0.021 | 油胺中溶剂热还原法 | Cu-In2O3颗粒混合 | 25 nm | CO | 95 | -0.7 | 3.71 | 81.3 | -0.6 | [12 empty] | -0.9 | 12.7
10.1021/acs.nanolett.2c04925 | Cu-In2O3/C 96/4 | CO2RR00316 | 2023.3 | Cu | 0.5 | In | 0.021 | 油胺中溶剂热还原法 | Cu-In2O3颗粒混合 | 25 nm | CO | 95 | -0.7 | 3.71 | 95 | -0.7 | [12 empty] | -0.9 | 12.7
10.1021/acs.nanolett.2c04925 | Cu-In2O3/C 96/4 | CO2RR00317 | 2023.3 | Cu | 0.5 | In | 0.021 | 油胺中溶剂热还原法 | Cu-In2O3颗粒混合 | 25 nm | CO | 95 | -0.7 | 3.71 | 65.7 | -0.8 | [12 empty] | -0.9 | 12.7
10.1021/acs.nanolett.2c04925 | Cu-In2O3/C 96/4 | CO2RR00318 | 2023.3 | Cu | 0.5 | In | 0.021 | 油胺中溶剂热还原法 | Cu-In2O3颗粒混合 | 25 nm | CO | 95 | -0.7 | 3.71 | 64 | -0.9 | [12 empty] | -0.9 | 12.7
10.1021/acs.nanolett.2c04925 | Cu/C | CO2RR00319 | 2023.3 | Cu | 0.5 |  |  | 油胺中溶剂热还原法 | Cu颗粒 | 25 nm | HCOOH | 30 | -0.7 | 2.69 | 0.4 | -0.4 | [12 empty] | -0.9 | 16.5
10.1021/acs.nanolett.2c04925 | Cu/C | CO2RR00320 | 2023.3 | Cu | 0.5 |  |  | 油胺中溶剂热还原法 | Cu颗粒 | 25 nm | HCOOH | 30 | -0.7 | 2.69 | 1.3 | -0.5 | [12 empty] | -0.9 | 16.5
10.1021/acs.nanolett.2c04925 | Cu/C | CO2RR00321 | 2023.3 | Cu | 0.5 |  |  | 油胺中溶剂热还原法 | Cu颗粒 | 25 nm | HCOOH | 30 | -0.7 | 2.69 | 8.2 | -0.6 | [12 empty] | -0.9 | 16.5
10.1021/acs.nanolett.2c04925 | Cu/C | CO2RR00322 | 2023.3 | Cu | 0.5 |  |  | 油胺中溶剂热还原法 | Cu颗粒 | 25 nm | HCOOH | 30 | -0.7 | 2.69 | 18.1 | -0.7 | [12 empty] | -0.9 | 16.5
10.1021/acs.nanolett.2c04925 | Cu/C | CO2RR00323 | 2023.3 | Cu | 0.5 |  |  | 油胺中溶剂热还原法 | Cu颗粒 | 25 nm | HCOOH | 30 | -0.7 | 2.69 | 25.4 | -0.8 | [12 empty] | -0.9 | 16.5
10.1021/acs.nanolett.2c04925 | Cu/C | CO2RR00324 | 2023.3 | Cu | 0.5 |  |  | 油胺中溶剂热还原法 | Cu颗粒 | 25 nm | HCOOH | 30 | -0.7 | 2.69 | 17 | -0.9 | [12 empty] | -0.9 | 16.5
10.1021/acs.nanolett.2c04925 | In2O3/C | CO2RR00325 | 2023.3 | In | 0.5 |  |  | 油胺中溶剂热还原法 | In2O3颗粒 | 9.0 nm | HCOOH | 79 | -0.7 | 0.95 | 0.1 | -0.4 | [12 empty] | -0.9 | 6.8
10.1021/acs.nanolett.2c04925 | In2O3/C | CO2RR00326 | 2023.3 | In | 0.5 |  |  | 油胺中溶剂热还原法 | In2O3颗粒 | 9.0 nm | HCOOH | 79 | -0.7 | 0.95 | 3.7 | -0.5 | [12 empty] | -0.9 | 6.8
10.1021/acs.nanolett.2c04925 | In2O3/C | CO2RR00327 | 2023.3 | In | 0.5 |  |  | 油胺中溶剂热还原法 | In2O3颗粒 | 9.0 nm | HCOOH | 79 | -0.7 | 0.95 | 7.6 | -0.6 | [12 empty] | -0.9 | 6.8
10.1021/acs.nanolett.2c04925 | In2O3/C | CO2RR00328 | 2023.3 | In | 0.5 |  |  | 油胺中溶剂热还原法 | In2O3颗粒 | 9.0 nm | HCOOH | 79 | -0.7 | 0.95 | 13.7 | -0.7 | [12 empty] | -0.9 | 6.8
10.1021/acs.nanolett.2c04925 | In2O3/C | CO2RR00329 | 2023.3 | In | 0.5 |  |  | 油胺中溶剂热还原法 | In2O3颗粒 | 9.0 nm | HCOOH | 79 | -0.7 | 0.95 | 16.6 | -0.8 | [12 empty] | -0.9 | 6.8
10.1021/acs.nanolett.2c04925 | In2O3/C | CO2RR00330 | 2023.3 | In | 0.5 |  |  | 油胺中溶剂热还原法 | In2O3颗粒 | 9.0 nm | HCOOH | 79 | -0.7 | 0.95 | 11 | -0.9 | [12 empty] | -0.9 | 6.8
10.1021/acs.nanolett.2c04925 | Cu-In2O3/C 85/15 | CO2RR00331 | 2023.3 | Cu | 0.5 | In | 0.09 | 油胺中溶剂热还原法 | Cu-In2O3颗粒混合 | 25 nm | CO | 72 | -0.7 | 1.77 | 72 | -0.7 | [12 empty] | -0.9 | 12.3
10.1021/acs.nanolett.2c04925 | Cu-In2O3/C 72/28 | CO2RR00332 | 2023.3 | Cu | 0.5 | In | 0.19 | 油胺中溶剂热还原法 | Cu-In2O3颗粒混合 | 25 nm | CO | 61 | -0.7 | 1.75 | 61 | -0.7 | [12 empty] | -0.9 | 10.1
10.1021/acs.nanolett.2c04925 | Cu-In2O3/C 36/64 | CO2RR00333 | 2023.3 | Cu | 0.5 | In | 0.89 | 油胺中溶剂热还原法 | Cu-In2O3颗粒混合 | 25 nm | HCOOH | 63 | -0.7 | 1.34 | 23 | -0.7 | [12 empty] | -0.9 | 8.48
10.1002/anie.202303048 | BiCu-SAABi 3.7 wt.% | CO2RR00334 | 2023.06 | Cu | 0.016 | Bi | 0.00059 | 油浴后电化学处理 | Bi单原子负载到Cu颗粒上 | 10 nm | HCOOH | 50 | -1 |  | 11.2 | -1 | 50 | -1 | 0.7 | -1 |  |  | 13.3 | -1 | 5.5 | -1 | 14.4 | -1 |  |  | LS
10.1002/anie.202303048 | BiCu-SAABi 3.7 wt.% | CO2RR00335 | 2023.06 | Cu | 0.016 | Bi | 0.00059 | 油浴后电化学处理 | Bi单原子负载到Cu颗粒上 | 10 nm | HCOOH | 50 | -1 |  | 6.4 | -1.05 | 25.7 | -1.05 | 1.4 | -1.05 |  |  | 31.8 | -1.05 | 10.8 | -1.05 | 14.4 | -1.05
10.1002/anie.202303048 | BiCu-SAABi 3.7 wt.% | CO2RR00336 | 2023.06 | Cu | 0.016 | Bi | 0.00059 | 油浴后电化学处理 | Bi单原子负载到Cu颗粒上 | 10 nm | HCOOH | 50 | -1 |  | 4.1 | -1.1 | 7.5 | -1.1 | 1.8 | -1.1 |  |  | 41 | -1.1 | 18.2 | -1.1 | 12.6 | -1.1
10.1002/anie.202303048 | BiCu-SAABi 3.7 wt.% | CO2RR00337 | 2023.06 | Cu | 0.016 | Bi | 0.00059 | 油浴后电化学处理 | Bi单原子负载到Cu颗粒上 | 10 nm | HCOOH | 50 | -1 |  | 2.7 | -1.15 | 10.7 | -1.15 | 4.2 | -1.15 |  |  | 43.1 | -1.15 | 16.1 | -1.15 | 11.8 | -1.15
10.1002/anie.202303048 | BiCu-SAABi 3.7 wt.% | CO2RR00338 | 2023.06 | Cu | 0.016 | Bi | 0.00059 | 油浴后电化学处理 | Bi单原子负载到Cu颗粒上 | 10 nm | HCOOH | 50 | -1 |  | 2 | -1.2 | 7.9 | -1.2 | 11.1 | -1.2 |  |  | 36 | -1.2 | 15.6 | -1.2 | 16.6 | -1.2
10.1002/anie.202303048 | Cu-Nano | CO2RR00339 | 2023.06 | Cu | 0.016 |  |  | 油浴搅拌 | Cu颗粒 | 10 nm | HCOOH | 63.2 | -1 |  | 6.3 | -1 | 63.2 | -1 | 0.6 | -1 |  |  | 3.6 | -1 | 6.1 | -1 | 11.9 | -1
10.1002/anie.202303048 | Cu-Nano | CO2RR00340 | 2023.06 | Cu | 0.016 |  |  | 油浴搅拌 | Cu颗粒 | 10 nm | HCOOH | 63.2 | -1 |  | 5.2 | -1.05 | 33.9 | -1.05 | 3.9 | -1.05 |  |  | 22.7 | -1.05 | 7.2 | -1.05 | 17.6 | -1.05
10.1002/anie.202303048 | Cu-Nano | CO2RR00341 | 2023.06 | Cu | 0.016 |  |  | 油浴搅拌 | Cu颗粒 | 10 nm | HCOOH | 63.2 | -1 |  | 2.5 | -1.1 | 29.1 | -1.1 | 5.8 | -1.1 |  |  | 33.3 | -1.1 | 5.6 | -1.1 | 19.8 | -1.1
10.1002/anie.202303048 | Cu-Nano | CO2RR00342 | 2023.06 | Cu | 0.016 |  |  | 油浴搅拌 | Cu颗粒 | 10 nm | HCOOH | 63.2 | -1 |  | 1.6 | -1.15 | 19.3 | -1.15 | 8 | -1.15 |  |  | 32 | -1.15 | 6.3 | -1.15 | 28 | -1.15
10.1002/anie.202303048 | Cu-Nano | CO2RR00343 | 2023.06 | Cu | 0.016 |  |  | 油浴搅拌 | Cu颗粒 | 10 nm | HCOOH | 63.2 | -1 |  | 1.1 | -1.2 | 11.5 | -1.2 | 10 | -1.2 |  |  | 25.7 | -1.2 | 5.8 | -1.2 | 42.9 | -1.2
10.1002/anie.202303048 | Bi-Nano | CO2RR00344 | 2023.06 | Bi | 0.016 |  |  | 油浴后电化学处理 | Bi颗粒 | 10 nm | HCOOH | 83.9 | -1.12 |  | 2.2 | -0.97 | 70.2 | -0.97 | [8 empty] | 9.7 | -0.97
10.1002/anie.202303048 | Bi-Nano | CO2RR00345 | 2023.06 | Bi | 0.016 |  |  | 油浴后电化学处理 | Bi颗粒 | 10 nm | HCOOH | 83.9 | -1.12 |  | 2.5 | -1.04 | 83.7 | -1.04 | [8 empty] | 5.6 | -1.04
10.1002/anie.202303048 | Bi-Nano | CO2RR00346 | 2023.06 | Bi | 0.016 |  |  | 油浴后电化学处理 | Bi颗粒 | 10 nm | HCOOH | 83.9 | -1.12 |  | 2.6 | -1.12 | 83.9 | -1.12 | [8 empty] | 7.7 | -1.12
10.1002/anie.202303048 | Bi-Nano | CO2RR00347 | 2023.06 | Bi | 0.016 |  |  | 油浴后电化学处理 | Bi颗粒 | 10 nm | HCOOH | 83.9 | -1.12 |  | 2.6 | -1.22 | 70.6 | -1.22 | [8 empty] | 25.4 | -1.22
10.1002/anie.202303048 | Bi-Nano | CO2RR00348 | 2023.06 | Bi | 0.016 |  |  | 油浴后电化学处理 | Bi颗粒 | 10 nm | HCOOH | 83.9 | -1.12 |  | 0.7 | -1.27 | 48.5 | -1.27 | [8 empty] | 44.8 | -1.27
10.1002/anie.202303048 | BiCu-SAABi 2.2 wt.% | CO2RR00349 | 2023.06 | Cu | 0.016 | Bi | 0.00035 | 油浴后电化学处理 | Bi单原子负载到Cu颗粒上 | 10 nm | HCOOH | 49.2 | -0.99 |  | 8.3 | -0.99 | 49.2 | -0.99 | 0 | -0.99 |  |  | 5.6 | -0.99 | 15.1 | -0.99 | 13 | -0.99
10.1002/anie.202303048 | BiCu-SAABi 2.2 wt.% | CO2RR00350 | 2023.06 | Cu | 0.016 | Bi | 0.00035 | 油浴后电化学处理 | Bi单原子负载到Cu颗粒上 | 10 nm | HCOOH | 49.2 | -0.99 |  | 5.8 | -1.01 | 25.3 | -1.01 | 1.2 | -1.01 |  |  | 26 | -1.01 | 10.7 | -1.01 | 19 | -1.01
10.1002/anie.202303048 | BiCu-SAABi 2.2 wt.% | CO2RR00351 | 2023.06 | Cu | 0.016 | Bi | 0.00035 | 油浴后电化学处理 | Bi单原子负载到Cu颗粒上 | 10 nm | HCOOH | 49.2 | -0.99 |  | 4.1 | -1.05 | 20.1 | -1.05 | 1 | -1.05 |  |  | 34.9 | -1.05 | 9.2 | -1.05 | 18.3 | -1.05
10.1002/anie.202303048 | BiCu-SAABi 2.2 wt.% | CO2RR00352 | 2023.06 | Cu | 0.016 | Bi | 0.00035 | 油浴后电化学处理 | Bi单原子负载到Cu颗粒上 | 10 nm | HCOOH | 49.2 | -0.99 |  | 2.9 | -1.08 | 15.3 | -1.08 | 1.6 | -1.08 |  |  | 40.5 | -1.08 | 5.9 | -1.08 | 16.9 | -1.08
10.1002/anie.202303048 | BiCu-SAABi 2.2 wt.% | CO2RR00353 | 2023.06 | Cu | 0.016 | Bi | 0.00035 | 油浴后电化学处理 | Bi单原子负载到Cu颗粒上 | 10 nm | HCOOH | 49.2 | -0.99 |  | 2 | -1.13 | 15.7 | -1.13 | 3.2 | -1.13 |  |  | 41 | -1.13 | 12 | -1.13 | 17.2 | -1.13
10.1002/anie.202303048 | BiCu-SAABi 6.5 wt.% | CO2RR00354 | 2023.06 | Cu | 0.016 | Bi | 0.001 | 油浴后电化学处理 | Bi单原子负载到Cu颗粒上 | 10 nm | HCOOH | 53.9 | -1.01 |  | 9.5 | -1.01 | 53.9 | -1.01 | 0 | -1.01 |  |  | 9.5 | -1.01 | 8.8 | -1.01 | 15.1 | -1.01
10.1002/anie.202303048 | BiCu-SAABi 6.5 wt.% | CO2RR00355 | 2023.06 | Cu | 0.016 | Bi | 0.001 | 油浴后电化学处理 | Bi单原子负载到Cu颗粒上 | 10 nm | HCOOH | 53.9 | -1.01 |  | 6.1 | -1.05 | 22.3 | -1.05 | 0.7 | -1.05 |  |  | 31.6 | -1.05 | 10.8 | -1.05 | 15.8 | -1.05
10.1002/anie.202303048 | BiCu-SAABi 6.5 wt.% | CO2RR00356 | 2023.06 | Cu | 0.016 | Bi | 0.001 | 油浴后电化学处理 | Bi单原子负载到Cu颗粒上 | 10 nm | HCOOH | 53.9 | -1.01 |  | 3.6 | -1.11 | 14.8 | -1.11 | 1.6 | -1.11 |  |  | 40.6 | -1.11 | 15.6 | -1.11 | 13.4 | -1.11
10.1002/anie.202303048 | BiCu-SAABi 6.5 wt.% | CO2RR00357 | 2023.06 | Cu | 0.016 | Bi | 0.001 | 油浴后电化学处理 | Bi单原子负载到Cu颗粒上 | 10 nm | HCOOH | 53.9 | -1.01 |  | 1.9 | -1.15 | 13.4 | -1.15 | 4.5 | -1.15 |  |  | 42.7 | -1.15 | 15.5 | -1.15 | 11.6 | -1.15
10.1002/anie.202303048 | BiCu-SAABi 6.5 wt.% | CO2RR00358 | 2023.06 | Cu | 0.016 | Bi | 0.001 | 油浴后电化学处理 | Bi单原子负载到Cu颗粒上 | 10 nm | HCOOH | 53.9 | -1.01 |  | 1.5 | -1.19 | 11.2 | -1.19 | 8.9 | -1.19 |  |  | 40.8 | -1.19 | 19.3 | -1.19 | 11.4 | -1.19
10.1002/anie.202303048 | BiCu-SAABi 15.6 wt.% | CO2RR00359 | 2023.06 | Cu | 0.016 | Bi | 0.0025 | 油浴后电化学处理 | Bi单原子负载到Cu颗粒上 | 10 nm | HCOOH | 43.8 | -1.01 |  | 10.7 | -1.01 | 43.8 | -1.01 | 1.1 | -1.01 |  |  | 8.9 | -1.01 | 9.6 | -1.01 | 16.4 | -1.01
10.1002/anie.202303048 | BiCu-SAABi 15.6 wt.% | CO2RR00360 | 2023.06 | Cu | 0.016 | Bi | 0.0025 | 油浴后电化学处理 | Bi单原子负载到Cu颗粒上 | 10 nm | HCOOH | 43.8 | -1.01 |  | 5 | -1.05 | 24.3 | -1.05 | 1.6 | -1.05 |  |  | 32.5 | -1.05 | 8.7 | -1.05 | 14.8 | -1.05
10.1002/anie.202303048 | BiCu-SAABi 15.6 wt.% | CO2RR00361 | 2023.06 | Cu | 0.016 | Bi | 0.0025 | 油浴后电化学处理 | Bi单原子负载到Cu颗粒上 | 10 nm | HCOOH | 43.8 | -1.01 |  | 3.3 | -1.12 | 25.7 | -1.12 | 2.8 | -1.12 |  |  | 41 | -1.12 | 11.3 | -1.12 | 10.5 | -1.12
10.1002/anie.202303048 | BiCu-SAABi 15.6 wt.% | CO2RR00362 | 2023.06 | Cu | 0.016 | Bi | 0.0025 | 油浴后电化学处理 | Bi单原子负载到Cu颗粒上 | 10 nm | HCOOH | 43.8 | -1.01 |  | 2.4 | -1.18 | 16.7 | -1.18 | 9.6 | -1.18 |  |  | 36.1 | -1.18 | 16 | -1.18 | 10.8 | -1.18
10.1002/anie.202303048 | BiCu-SAABi 15.6 wt.% | CO2RR00363 | 2023.06 | Cu | 0.016 | Bi | 0.0025 | 油浴后电化学处理 | Bi单原子负载到Cu颗粒上 | 10 nm | HCOOH | 43.8 | -1.01 |  | 0 | -1.26 | 18.4 | -1.26 | 28.4 | -1.26 |  |  | 16.6 | -1.26 | 13.9 | -1.26 | 19.2 | -1.26
10.1002/anie.202303048 | BiCu-Nano | CO2RR00364 | 2023.06 | Cu | 0.016 | Bi | 0.0005 | 油浴后电化学处理 | Bi颗粒负载到Cu颗粒上 | 10 nm | HCOOH | 59 | -1.02 |  | 6.1 | -1.02 | 59 | -1.02 | 0 | -1.02 |  |  | 3.8 | -1.02 | 4.4 | -1.02 | 17.4 | -1.02
10.1002/anie.202303048 | BiCu-Nano | CO2RR00365 | 2023.06 | Cu | 0.016 | Bi | 0.0005 | 油浴后电化学处理 | Bi颗粒负载到Cu颗粒上 | 10 nm | HCOOH | 59 | -1.02 |  | 3.4 | -1.08 | 54.8 | -1.08 | 0 | -1.08 |  |  | 14.3 | -1.08 | 3.2 | -1.08 | 14.7 | -1.08
10.1002/anie.202303048 | BiCu-Nano | CO2RR00366 | 2023.06 | Cu | 0.016 | Bi | 0.0005 | 油浴后电化学处理 | Bi颗粒负载到Cu颗粒上 | 10 nm | HCOOH | 59 | -1.02 |  | 2.2 | -1.15 | 38.9 | -1.15 | 4.7 | -1.15 |  |  | 19.1 | -1.15 | 5 | -1.15 | 20.6 | -1.15
10.1002/anie.202303048 | BiCu-Nano | CO2RR00367 | 2023.06 | Cu | 0.016 | Bi | 0.0005 | 油浴后电化学处理 | Bi颗粒负载到Cu颗粒上 | 10 nm | HCOOH | 59 | -1.02 |  | 1.8 | -1.21 | 36.1 | -1.21 | 10.2 | -1.21 |  |  | 13.5 | -1.21 | 2.9 | -1.21 | 32.1 | -1.21
10.1002/anie.202303048 | BiCu-Nano | CO2RR00368 | 2023.06 | Cu | 0.016 | Bi | 0.0005 | 油浴后电化学处理 | Bi颗粒负载到Cu颗粒上 | 10 nm | HCOOH | 59 | -1.02 |  | 1.3 | -1.28 | 24.4 | -1.28 | 13.7 | -1.28 |  |  | 5.3 | -1.28 | 0.5 | -1.28 | 51.1 | -1.28
10.1002/anie.202213423 | Bi-Cu | CO2RR00369 | 2022.11 | Cu | 0.2 | Bi | 0.2 | NaBH4还原法 | CuBi双金属颗粒 |  | HCOOH | 71 | -0.4 | 57 | 3 | -0.4 | 71 | -0.4 | 1 | -0.4 |  |  | 0 | -0.4 | 0 | -0.4 | 2 | -0.4 | -0.8 | 91 | LS
10.1002/anie.202213423 | Bi-Cu | CO2RR00370 | 2022.11 | Cu | 0.2 | Bi | 0.2 | NaBH4还原法 | CuBi双金属颗粒 |  | HCOOH | 71 | -0.4 | 57 | 3 | -0.6 | 48 | -0.6 | 1 | -0.6 |  |  | 0 | -0.6 | 0 | -0.6 | 4 | -0.6 | -0.8 | 91
10.1002/anie.202213423 | Bi-Cu | CO2RR00371 | 2022.11 | Cu | 0.2 | Bi | 0.2 | NaBH4还原法 | CuBi双金属颗粒 |  | HCOOH | 71 | -0.4 | 57 | 3 | -0.8 | 52 | -0.8 | 1 | -0.8 |  |  | 0 | -0.8 | 0 | -0.8 | 9 | -0.8 | -0.8 | 91
10.1002/anie.202213423 | Bi3-Cu | CO2RR00372 | 2022.11 | Cu | 0.2 | Bi | 0.6 | NaBH4还原法 | CuBi双金属颗粒 |  | HCOOH | 53 | -0.8 | 149 | 3 | -0.4 | 36 | -0.4 | 0 | -0.4 |  |  | 0 | -0.4 | 0 | -0.4 | 3 | -0.4 | -0.8 | 149
10.1002/anie.202213423 | Bi3-Cu | CO2RR00373 | 2022.11 | Cu | 0.2 | Bi | 0.6 | NaBH4还原法 | CuBi双金属颗粒 |  | HCOOH | 53 | -0.8 | 149 | 2 | -0.6 | 46 | -0.6 | 0 | -0.6 |  |  | 0 | -0.6 | 0 | -0.6 | 2 | -0.6 | -0.8 | 149
10.1002/anie.202213423 | Bi3-Cu | CO2RR00374 | 2022.11 | Cu | 0.2 | Bi | 0.6 | NaBH4还原法 | CuBi双金属颗粒 |  | HCOOH | 53 | -0.8 | 149 | 2 | -0.8 | 53 | -0.8 | 0 | -0.8 |  |  | 0 | -0.8 | 0 | -0.8 | 2 | -0.8 | -0.8 | 149
10.1002/anie.202213423 | Bi-Cu3 | CO2RR00375 | 2022.11 | Cu | 0.6 | Bi | 0.2 | NaBH4还原法 | CuBi双金属颗粒 |  | HCOOH | 36 | -0.8 | 96 | 9 | -0.4 | 13 | -0.4 | 6 | -0.4 |  |  | 0 | -0.4 | 0 | -0.4 | 11 | -0.4 | -0.8 | 96
10.1002/anie.202213423 | Bi-Cu3 | CO2RR00376 | 2022.11 | Cu | 0.6 | Bi | 0.2 | NaBH4还原法 | CuBi双金属颗粒 |  | HCOOH | 36 | -0.8 | 96 | 6 | -0.6 | 27 | -0.6 | 2 | -0.6 |  |  | 0 | -0.6 | 0 | -0.6 | 9 | -0.6 | -0.8 | 96
10.1002/anie.202213423 | Bi-Cu3 | CO2RR00377 | 2022.11 | Cu | 0.6 | Bi | 0.2 | NaBH4还原法 | CuBi双金属颗粒 |  | HCOOH | 36 | -0.8 | 96 | 5 | -0.8 | 36 | -0.8 | 2 | -0.8 |  |  | 0 | -0.8 | 0 | -0.8 | 11 | -0.8 | -0.8 | 96
10.1002/anie.202213423 | Au-Cu | CO2RR00378 | 2022.11 | Cu | 0.2 | Au | 0.2 | NaBH4还原法 | CuAu双金属颗粒 |  | CO | 36 | -0.4 | 88 | 36 | -0.4 | 9 | -0.4 | 0 | -0.4 |  |  | 0 | -0.4 | 0 | -0.4 | 20 | -0.4 | -0.8 | 138
10.1002/anie.202213423 | Au-Cu | CO2RR00379 | 2022.11 | Cu | 0.2 | Au | 0.2 | NaBH4还原法 | CuAu双金属颗粒 |  | CO | 36 | -0.4 | 88 | 26 | -0.6 | 5 | -0.6 | 2 | -0.6 |  |  | 0 | -0.6 | 0 | -0.6 | 28 | -0.6 | -0.8 | 138
10.1002/anie.202213423 | Au-Cu | CO2RR00380 | 2022.11 | Cu | 0.2 | Au | 0.2 | NaBH4还原法 | CuAu双金属颗粒 |  | CO | 36 | -0.4 | 88 | 25 | -0.8 | 9 | -0.8 | 4 | -0.8 |  |  | 2 | -0.8 | 0 | -0.8 | 28 | -0.8 | -0.8 | 138
10.1002/anie.202213423 | Au3-Cu | CO2RR00381 | 2022.11 | Cu | 0.2 | Au | 0.6 | NaBH4还原法 | CuAu双金属颗粒 |  | CO | 39 | -0.4 | 94 | 39 | -0.4 | 12 | -0.4 | 0 | -0.4 |  |  | 0 | -0.4 | 0 | -0.4 | 14 | -0.4 | -0.8 | 187
10.1002/anie.202213423 | Au3-Cu | CO2RR00382 | 2022.11 | Cu | 0.2 | Au | 0.6 | NaBH4还原法 | CuAu双金属颗粒 |  | CO | 39 | -0.4 | 94 | 39 | -0.6 | 4 | -0.6 | 0 | -0.6 |  |  | 0 | -0.6 | 2 | -0.6 | 22 | -0.6 | -0.8 | 187
10.1002/anie.202213423 | Au3-Cu | CO2RR00383 | 2022.11 | Cu | 0.2 | Au | 0.6 | NaBH4还原法 | CuAu双金属颗粒 |  | CO | 39 | -0.4 | 94 | 31 | -0.8 | 0 | -0.8 | 1 | -0.8 |  |  | 0 | -0.8 | 0 | -0.8 | 30 | -0.8 | -0.8 | 187
10.1002/anie.202213423 | Au-Cu3 | CO2RR00384 | 2022.11 | Cu | 0.6 | Au | 0.2 | NaBH4还原法 | CuAu双金属颗粒 |  | CO | 28 | -0.4 | 79 | 28 | -0.4 | 2 | -0.4 | 1 | -0.4 |  |  | 2 | -0.4 | 0 | -0.4 | 22 | -0.4 | -0.8 | 151
10.1002/anie.202213423 | Au-Cu3 | CO2RR00385 | 2022.11 | Cu | 0.6 | Au | 0.2 | NaBH4还原法 | CuAu双金属颗粒 |  | CO | 28 | -0.4 | 79 | 23 | -0.6 | 6 | -0.6 | 6 | -0.6 |  |  | 3 | -0.6 | 0 | -0.6 | 23 | -0.6 | -0.8 | 151
10.1002/anie.202213423 | Au-Cu3 | CO2RR00386 | 2022.11 | Cu | 0.6 | Au | 0.2 | NaBH4还原法 | CuAu双金属颗粒 |  | CO | 28 | -0.4 | 79 | 20 | -0.8 | 11 | -0.8 | 11 | -0.8 |  |  | 5 | -0.8 | 0 | -0.8 | 27 | -0.8 | -0.8 | 151
10.1002/anie.202213423 | Sn-Cu | CO2RR00387 | 2022.11 | Cu | 0.2 | Sn | 0.2 | NaBH4还原法 | CuSn双金属颗粒 |  | HCOOH | 52 | -0.8 | 122 | 3 | -0.4 | 32 | -0.4 | 0 | -0.4 |  |  | 0 | -0.4 | 0 | -0.4 | 2 | -0.4 | -0.8 | 122
10.1002/anie.202213423 | Sn-Cu | CO2RR00388 | 2022.11 | Cu | 0.2 | Sn | 0.2 | NaBH4还原法 | CuSn双金属颗粒 |  | HCOOH | 52 | -0.8 | 122 | 4 | -0.6 | 51 | -0.6 | 0 | -0.6 |  |  | 0 | -0.6 | 0 | -0.6 | 2 | -0.6 | -0.8 | 122
10.1002/anie.202213423 | Sn-Cu | CO2RR00389 | 2022.11 | Cu | 0.2 | Sn | 0.2 | NaBH4还原法 | CuSn双金属颗粒 |  | HCOOH | 52 | -0.8 | 122 | 6 | -0.8 | 52 | -0.8 | 0 | -0.8 |  |  | 0 | -0.8 | 0 | -0.8 | 4 | -0.8 | -0.8 | 122
10.1002/anie.202213423 | Sn3-Cu | CO2RR00390 | 2022.11 | Cu | 0.2 | Sn | 0.6 | NaBH4还原法 | CuSn双金属颗粒 |  | HCOOH | 64 | -0.4 | 96 | 6 | -0.4 | 64 | -0.4 | 0 | -0.4 |  |  | 0 | -0.4 | 0 | -0.4 | 1 | -0.4 | -0.8 | 172
10.1002/anie.202213423 | Sn3-Cu | CO2RR00391 | 2022.11 | Cu | 0.2 | Sn | 0.6 | NaBH4还原法 | CuSn双金属颗粒 |  | HCOOH | 64 | -0.4 | 96 | 5 | -0.6 | 52 | -0.6 | 0 | -0.6 |  |  | 0 | -0.6 | 0 | -0.6 | 1 | -0.6 | -0.8 | 172
10.1002/anie.202213423 | Sn3-Cu | CO2RR00392 | 2022.11 | Cu | 0.2 | Sn | 0.6 | NaBH4还原法 | CuSn双金属颗粒 |  | HCOOH | 64 | -0.4 | 96 | 5 | -0.8 | 45 | -0.8 | 0 | -0.8 |  |  | 0 | -0.8 | 0 | -0.8 | 1 | -0.8 | -0.8 | 172
10.1002/anie.202213423 | Sn-Cu3 | CO2RR00393 | 2022.11 | Cu | 0.6 | Sn | 0.2 | NaBH4还原法 | CuSn双金属颗粒 |  | HCOOH | 79 | -0.6 | 113 | 8 | -0.4 | 34 | -0.4 | 0 | -0.4 |  |  | 0 | -0.4 | 0 | -0.4 | 3 | -0.4 | -0.8 | 149
10.1002/anie.202213423 | Sn-Cu3 | CO2RR00394 | 2022.11 | Cu | 0.6 | Sn | 0.2 | NaBH4还原法 | CuSn双金属颗粒 |  | HCOOH | 79 | -0.6 | 113 | 26 | -0.6 | 79 | -0.6 | 0 | -0.6 |  |  | 0 | -0.6 | 0 | -0.6 | 7 | -0.6 | -0.8 | 149
10.1002/anie.202213423 | Sn-Cu3 | CO2RR00395 | 2022.11 | Cu | 0.6 | Sn | 0.2 | NaBH4还原法 | CuSn双金属颗粒 |  | HCOOH | 79 | -0.6 | 113 | 9 | -0.8 | 57 | -0.8 | 0 | -0.8 |  |  | 0 | -0.8 | 0 | -0.8 | 2 | -0.8 | -0.8 | 149
10.1002/anie.202213423 | Ag-Cu | CO2RR00396 | 2022.11 | Cu | 0.2 | Ag | 0.2 | NaBH4还原法 | CuAg双金属颗粒 |  | CO | 32 | -0.4 | 87 | 32 | -0.4 | 4 | -0.4 | 1 | -0.4 |  |  | 11 | -0.4 | 3 | -0.4 | 9 | -0.4 | -0.8 | 169
10.1002/anie.202213423 | Ag-Cu | CO2RR00397 | 2022.11 | Cu | 0.2 | Ag | 0.2 | NaBH4还原法 | CuAg双金属颗粒 |  | CO | 32 | -0.4 | 87 | 30 | -0.6 | 3 | -0.6 | 2 | -0.6 |  |  | 9 | -0.6 | 6 | -0.6 | 10 | -0.6 | -0.8 | 169
10.1002/anie.202213423 | Ag-Cu | CO2RR00398 | 2022.11 | Cu | 0.2 | Ag | 0.2 | NaBH4还原法 | CuAg双金属颗粒 |  | CO | 32 | -0.4 | 87 | 23 | -0.8 | 2 | -0.8 | 6 | -0.8 |  |  | 11 | -0.8 | 6 | -0.8 | 10 | -0.8 | -0.8 | 169
10.1002/anie.202213423 | Ag3-Cu | CO2RR00399 | 2022.11 | Cu | 0.2 | Ag | 0.6 | NaBH4还原法 | CuAg双金属颗粒 |  | CO | 45 | -0.6 | 121 | 42 | -0.4 | 3 | -0.4 | 1 | -0.4 |  |  | 4 | -0.4 | 2 | -0.4 | 12 | -0.4 | -0.8 | 159
10.1002/anie.202213423 | Ag3-Cu | CO2RR00400 | 2022.11 | Cu | 0.2 | Ag | 0.6 | NaBH4还原法 | CuAg双金属颗粒 |  | CO | 45 | -0.6 | 121 | 45 | -0.6 | 3 | -0.6 | 0 | -0.6 |  |  | 7 | -0.6 | 3 | -0.6 | 9 | -0.6 | -0.8 | 159
10.1002/anie.202213423 | Ag3-Cu | CO2RR00401 | 2022.11 | Cu | 0.2 | Ag | 0.6 | NaBH4还原法 | CuAg双金属颗粒 |  | CO | 45 | -0.6 | 121 | 40 | -0.8 | 1 | -0.8 | 2 | -0.8 |  |  | 7 | -0.8 | 1 | -0.8 | 9 | -0.8 | -0.8 | 159
10.1002/anie.202213423 | Ag-Cu3 | CO2RR00402 | 2022.11 | Cu | 0.6 | Ag | 0.2 | NaBH4还原法 | CuAg双金属颗粒 |  | CO | 23 | -0.4 | 65 | 23 | -0.4 | 3 | -0.4 | 5 | -0.4 |  |  | 9 | -0.4 | 7 | -0.4 | 14 | -0.4 | -0.8 | 141
10.1002/anie.202213423 | Ag-Cu3 | CO2RR00403 | 2022.11 | Cu | 0.6 | Ag | 0.2 | NaBH4还原法 | CuAg双金属颗粒 |  | CO | 23 | -0.4 | 65 | 17 | -0.6 | 2 | -0.6 | 11 | -0.6 |  |  | 10 | -0.6 | 5 | -0.6 | 15 | -0.6 | -0.8 | 141
10.1002/anie.202213423 | Ag-Cu3 | CO2RR00404 | 2022.11 | Cu | 0.6 | Ag | 0.2 | NaBH4还原法 | CuAg双金属颗粒 |  | CO | 23 | -0.4 | 65 | 14 | -0.8 | 3 | -0.8 | 18 | -0.8 |  |  | 10 | -0.8 | 6 | -0.8 | 14 | -0.8 | -0.8 | 141
10.1002/anie.202213423 | Co-Cu | CO2RR00405 | 2022.11 | Cu | 0.2 | Co | 0.2 | NaBH4还原法 | CuCo双金属颗粒 |  | HCOOH | 11 | -0.4 | 77 | 2 | -0.4 | 11 | -0.4 | 0 | -0.4 |  |  | 0 | -0.4 | 0 | -0.4 | 48 | -0.4 | -0.8 | 125
10.1002/anie.202213423 | Co-Cu | CO2RR00406 | 2022.11 | Cu | 0.2 | Co | 0.2 | NaBH4还原法 | CuCo双金属颗粒 |  | HCOOH | 11 | -0.4 | 77 | 1 | -0.6 | 3 | -0.6 | 0 | -0.6 |  |  | 0 | -0.6 | 0 | -0.6 | 66 | -0.6 | -0.8 | 125
10.1002/anie.202213423 | Co-Cu | CO2RR00407 | 2022.11 | Cu | 0.2 | Co | 0.2 | NaBH4还原法 | CuCo双金属颗粒 |  | HCOOH | 11 | -0.4 | 77 | 1 | -0.8 | 7 | -0.8 | 0 | -0.8 |  |  | 0 | -0.8 | 0 | -0.8 | 71 | -0.8 | -0.8 | 125
10.1002/anie.202213423 | Co3-Cu | CO2RR00408 | 2022.11 | Cu | 0.2 | Co | 0.6 | NaBH4还原法 | CuCo双金属颗粒 |  | HCOOH | 7 | -0.8 | 152 | 1 | -0.4 | 3 | -0.4 | 0 | -0.4 |  |  | 0 | -0.4 | 0 | -0.4 | 59 | -0.4 | -0.8 | 152
10.1002/anie.202213423 | Co3-Cu | CO2RR00409 | 2022.11 | Cu | 0.2 | Co | 0.6 | NaBH4还原法 | CuCo双金属颗粒 |  | HCOOH | 7 | -0.8 | 152 | 1 | -0.6 | 5 | -0.6 | 0 | -0.6 |  |  | 0 | -0.6 | 0 | -0.6 | 65 | -0.6 | -0.8 | 152
10.1002/anie.202213423 | Co3-Cu | CO2RR00410 | 2022.11 | Cu | 0.2 | Co | 0.6 | NaBH4还原法 | CuCo双金属颗粒 |  | HCOOH | 7 | -0.8 | 152 | 0 | -0.8 | 7 | -0.8 | 0 | -0.8 |  |  | 0 | -0.8 | 0 | -0.8 | 71 | -0.8 | -0.8 | 152
10.1002/anie.202213423 | Co-Cu3 | CO2RR00411 | 2022.11 | Cu | 0.6 | Co | 0.2 | NaBH4还原法 | CuCo双金属颗粒 |  | HCOOH | 5 | -0.4 | 71 | 2 | -0.4 | 5 | -0.4 | 0 | -0.4 |  |  | 0 | -0.4 | 0 | -0.4 | 54 | -0.4 | -0.8 | 136
10.1002/anie.202213423 | Co-Cu3 | CO2RR00412 | 2022.11 | Cu | 0.6 | Co | 0.2 | NaBH4还原法 | CuCo双金属颗粒 |  | HCOOH | 5 | -0.4 | 71 | 1 | -0.6 | 5 | -0.6 | 0 | -0.6 |  |  | 0 | -0.6 | 0 | -0.6 | 64 | -0.6 | -0.8 | 136
10.1002/anie.202213423 | Co-Cu3 | CO2RR00413 | 2022.11 | Cu | 0.6 | Co | 0.2 | NaBH4还原法 | CuCo双金属颗粒 |  | HCOOH | 5 | -0.4 | 71 | 1 | -0.8 | 3 | -0.8 | 0 | -0.8 |  |  | 0 | -0.8 | 0 | -0.8 | 59 | -0.8 | -0.8 | 136
10.1002/anie.202213423 | Mn-Cu | CO2RR00414 | 2022.11 | Cu | 0.2 | Mn | 0.2 | NaBH4还原法 | CuMn双金属颗粒 |  | CO | 3 | -0.4 | 70 | 3 | -0.4 | 2 | -0.4 | 1 | -0.4 |  |  | 0 | -0.4 | 0 | -0.4 | 53 | -0.4 | -0.8 | 131
10.1002/anie.202213423 | Mn-Cu | CO2RR00415 | 2022.11 | Cu | 0.2 | Mn | 0.2 | NaBH4还原法 | CuMn双金属颗粒 |  | CO | 3 | -0.4 | 70 | 2 | -0.6 | 1 | -0.6 | 1 | -0.6 |  |  | 0 | -0.6 | 0 | -0.6 | 66 | -0.6 | -0.8 | 131
10.1002/anie.202213423 | Mn-Cu | CO2RR00416 | 2022.11 | Cu | 0.2 | Mn | 0.2 | NaBH4还原法 | CuMn双金属颗粒 |  | CO | 3 | -0.4 | 70 | 1 | -0.8 | 2 | -0.8 | 1 | -0.8 |  |  | 0 | -0.8 | 0 | -0.8 | 68 | -0.8 | -0.8 | 131
10.1002/anie.202213423 | Mn3-Cu | CO2RR00417 | 2022.11 | Cu | 0.2 | Mn | 0.6 | NaBH4还原法 | CuMn双金属颗粒 |  | HCOOH | 1 | -0.4 | 83 | 0 | -0.4 | 1 | -0.4 | 0 | -0.4 |  |  | 0 | -0.4 | 0 | -0.4 | 65 | -0.4 | -0.8 | 160
10.1002/anie.202213423 | Mn3-Cu | CO2RR00418 | 2022.11 | Cu | 0.2 | Mn | 0.6 | NaBH4还原法 | CuMn双金属颗粒 |  | HCOOH | 1 | -0.4 | 83 | 0 | -0.6 | 1 | -0.6 | 0 | -0.6 |  |  | 0 | -0.6 | 0 | -0.6 | 71 | -0.6 | -0.8 | 160
10.1002/anie.202213423 | Mn3-Cu | CO2RR00419 | 2022.11 | Cu | 0.2 | Mn | 0.6 | NaBH4还原法 | CuMn双金属颗粒 |  | HCOOH | 1 | -0.4 | 83 | 0 | -0.8 | 1 | -0.8 | 0 | -0.8 |  |  | 0 | -0.8 | 0 | -0.8 | 71 | -0.8 | -0.8 | 160
10.1002/anie.202213423 | Mn-Cu3 | CO2RR00420 | 2022.11 | Cu | 0.6 | Mn | 0.2 | NaBH4还原法 | CuMn双金属颗粒 |  | HCOOH | 7 | -0.6 | 110 | 2 | -0.4 | 3 | -0.4 | 0 | -0.4 |  |  | 0 | -0.4 | 0 | -0.4 | 58 | -0.4 | -0.8 | 138
10.1002/anie.202213423 | Mn-Cu3 | CO2RR00421 | 2022.11 | Cu | 0.6 | Mn | 0.2 | NaBH4还原法 | CuMn双金属颗粒 |  | HCOOH | 7 | -0.6 | 110 | 1 | -0.6 | 7 | -0.6 | 0 | -0.6 |  |  | 0 | -0.6 | 0 | -0.6 | 60 | -0.6 | -0.8 | 138
10.1002/anie.202213423 | Mn-Cu3 | CO2RR00422 | 2022.11 | Cu | 0.6 | Mn | 0.2 | NaBH4还原法 | CuMn双金属颗粒 |  | HCOOH | 7 | -0.6 | 110 | 1 | -0.8 | 5 | -0.8 | 0 | -0.8 |  |  | 0 | -0.8 | 0 | -0.8 | 57 | -0.8 | -0.8 | 138
10.1002/anie.202213423 | Cr-Cu | CO2RR00423 | 2022.11 | Cu | 0.2 | Cr | 0.2 | NaBH4还原法 | CuCr双金属颗粒 |  | HCOOH | 3 | -0.8 | 163 | 2 | -0.4 | 2 | -0.4 | 0 | -0.4 |  |  | 0 | -0.4 | 0 | -0.4 | 58 | -0.4 | -0.8 | 163
10.1002/anie.202213423 | Cr-Cu | CO2RR00424 | 2022.11 | Cu | 0.2 | Cr | 0.2 | NaBH4还原法 | CuCr双金属颗粒 |  | HCOOH | 3 | -0.8 | 163 | 1 | -0.6 | 2 | -0.6 | 0 | -0.6 |  |  | 0 | -0.6 | 0 | -0.6 | 57 | -0.6 | -0.8 | 163
10.1002/anie.202213423 | Cr-Cu | CO2RR00425 | 2022.11 | Cu | 0.2 | Cr | 0.2 | NaBH4还原法 | CuCr双金属颗粒 |  | HCOOH | 3 | -0.8 | 163 | 1 | -0.8 | 3 | -0.8 | 0 | -0.8 |  |  | 0 | -0.8 | 0 | -0.8 | 68 | -0.8 | -0.8 | 163
10.1002/anie.202213423 | Cr3-Cu | CO2RR00426 | 2022.11 | Cu | 0.2 | Cr | 0.6 | NaBH4还原法 | CuCr双金属颗粒 |  | HCOOH | 4 | -0.6 | 120 | 3 | -0.4 | 2 | -0.4 | 0 | -0.4 |  |  | 0 | -0.4 | 0 | -0.4 | 62 | -0.4 | -0.8 | 159
10.1002/anie.202213423 | Cr3-Cu | CO2RR00427 | 2022.11 | Cu | 0.2 | Cr | 0.6 | NaBH4还原法 | CuCr双金属颗粒 |  | HCOOH | 4 | -0.6 | 120 | 1 | -0.6 | 4 | -0.6 | 0 | -0.6 |  |  | 0 | -0.6 | 0 | -0.6 | 68 | -0.6 | -0.8 | 159
10.1002/anie.202213423 | Cr3-Cu | CO2RR00428 | 2022.11 | Cu | 0.2 | Cr | 0.6 | NaBH4还原法 | CuCr双金属颗粒 |  | HCOOH | 4 | -0.6 | 120 | 1 | -0.8 | 3 | -0.8 | 0 | -0.8 |  |  | 0 | -0.8 | 0 | -0.8 | 70 | -0.8 | -0.8 | 159
10.1002/anie.202213423 | Cr-Cu3 | CO2RR00429 | 2022.11 | Cu | 0.6 | Cr | 0.2 | NaBH4还原法 | CuCr双金属颗粒 |  | CO | 12 | -0.4 | 47 | 12 | -0.4 | 4 | -0.4 | 1 | -0.4 |  |  | 0 | -0.4 | 0 | -0.4 | 47 | -0.4 | -0.8 | 181
10.1002/anie.202213423 | Cr-Cu3 | CO2RR00430 | 2022.11 | Cu | 0.6 | Cr | 0.2 | NaBH4还原法 | CuCr双金属颗粒 |  | CO | 12 | -0.4 | 47 | 5 | -0.6 | 3 | -0.6 | 0 | -0.6 |  |  | 0 | -0.6 | 0 | -0.6 | 61 | -0.6 | -0.8 | 181
10.1002/anie.202213423 | Cr-Cu3 | CO2RR00431 | 2022.11 | Cu | 0.6 | Cr | 0.2 | NaBH4还原法 | CuCr双金属颗粒 |  | CO | 12 | -0.4 | 47 | 7 | -0.8 | 3 | -0.8 | 0 | -0.8 |  |  | 0 | -0.8 | 0 | -0.8 | 57 | -0.8 | -0.8 | 181
10.1002/anie.202213423 | Mo-Cu | CO2RR00432 | 2022.11 | Cu | 0.2 | Mo | 0.2 | NaBH4还原法 | CuMo双金属颗粒 |  | HCOOH | 5 | -0.6 | 78 | 1 | -0.4 | 3 | -0.4 | 0 | -0.4 |  |  | 0 | -0.4 | 0 | -0.4 | 70 | -0.4 | -0.8 | 143
10.1002/anie.202213423 | Mo-Cu | CO2RR00433 | 2022.11 | Cu | 0.2 | Mo | 0.2 | NaBH4还原法 | CuMo双金属颗粒 |  | HCOOH | 5 | -0.6 | 78 | 1 | -0.6 | 5 | -0.6 | 0 | -0.6 |  |  | 0 | -0.6 | 0 | -0.6 | 68 | -0.6 | -0.8 | 143
10.1002/anie.202213423 | Mo-Cu | CO2RR00434 | 2022.11 | Cu | 0.2 | Mo | 0.2 | NaBH4还原法 | CuMo双金属颗粒 |  | HCOOH | 5 | -0.6 | 78 | 2 | -0.8 | 2 | -0.8 | 1 | -0.8 |  |  | 0 | -0.8 | 0 | -0.8 | 66 | -0.8 | -0.8 | 143
10.1002/anie.202213423 | Mo3-Cu | CO2RR00435 | 2022.11 | Cu | 0.2 | Mo | 0.6 | NaBH4还原法 | CuMo双金属颗粒 |  | HCOOH | 2 | -0.4 | 183 | 0 | -0.4 | 2 | -0.4 | 0 | -0.4 |  |  | 0 | -0.4 | 0 | -0.4 | 72 | -0.4 | -0.8 | 218
10.1002/anie.202213423 | Mo3-Cu | CO2RR00436 | 2022.11 | Cu | 0.2 | Mo | 0.6 | NaBH4还原法 | CuMo双金属颗粒 |  | HCOOH | 2 | -0.4 | 183 | 0 | -0.6 | 1 | -0.6 | 0 | -0.6 |  |  | 0 | -0.6 | 0 | -0.6 | 76 | -0.6 | -0.8 | 218
10.1002/anie.202213423 | Mo3-Cu | CO2RR00437 | 2022.11 | Cu | 0.2 | Mo | 0.6 | NaBH4还原法 | CuMo双金属颗粒 |  | HCOOH | 2 | -0.4 | 183 | 0 | -0.8 | 2 | -0.8 | 0 | -0.8 |  |  | 0 | -0.8 | 0 | -0.8 | 73 | -0.8 | -0.8 | 218
10.1002/anie.202213423 | Mo-Cu3 | CO2RR00438 | 2022.11 | Cu | 0.6 | Mo | 0.2 | NaBH4还原法 | CuMo双金属颗粒 |  | HCOOH | 1 | -0.6 | 114 | 0 | -0.4 | 0 | -0.4 | 0 | -0.4 |  |  | 0 | -0.4 | 0 | -0.4 | 68 | -0.4 | -0.8 | 170
10.1002/anie.202213423 | Mo-Cu3 | CO2RR00439 | 2022.11 | Cu | 0.6 | Mo | 0.2 | NaBH4还原法 | CuMo双金属颗粒 |  | HCOOH | 1 | -0.6 | 114 | 0 | -0.6 | 1 | -0.6 | 0 | -0.6 |  |  | 0 | -0.6 | 0 | -0.6 | 53 | -0.6 | -0.8 | 170
10.1002/anie.202213423 | Mo-Cu3 | CO2RR00440 | 2022.11 | Cu | 0.6 | Mo | 0.2 | NaBH4还原法 | CuMo双金属颗粒 |  | HCOOH | 1 | -0.6 | 114 | 0 | -0.8 | 1 | -0.8 | 0 | -0.8 |  |  | 0 | -0.8 | 0 | -0.8 | 76 | -0.8 | -0.8 | 170
10.1002/anie.202213423 | Pb-Cu | CO2RR00441 | 2022.11 | Cu | 0.2 | Pb | 0.2 | NaBH4还原法 | CuPb双金属颗粒 |  | HCOOH | 19 | -0.6 | 78 | 6 | -0.4 | 5 | -0.4 | 7 | -0.4 |  |  | 5 | -0.4 | 1 | -0.4 | 13 | -0.4 | -0.8 | 84
10.1002/anie.202213423 | Pb-Cu | CO2RR00442 | 2022.11 | Cu | 0.2 | Pb | 0.2 | NaBH4还原法 | CuPb双金属颗粒 |  | HCOOH | 19 | -0.6 | 78 | 7 | -0.6 | 19 | -0.6 | 6 | -0.6 |  |  | 3 | -0.6 | 7 | -0.6 | 13 | -0.6 | -0.8 | 84
10.1002/anie.202213423 | Pb-Cu | CO2RR00443 | 2022.11 | Cu | 0.2 | Pb | 0.2 | NaBH4还原法 | CuPb双金属颗粒 |  | HCOOH | 19 | -0.6 | 78 | 5 | -0.8 | 15 | -0.8 | 5 | -0.8 |  |  | 0 | -0.8 | 1 | -0.8 | 12 | -0.8 | -0.8 | 84
10.1002/anie.202213423 | Pb3-Cu | CO2RR00444 | 2022.11 | Cu | 0.2 | Pb | 0.6 | NaBH4还原法 | CuPb双金属颗粒 |  | HCOOH | 29 | -0.4 | 57 | 2 | -0.4 | 29 | -0.4 | 1 | -0.4 |  |  | 0 | -0.4 | 0 | -0.4 | 5 | -0.4 | -0.8 | 143
10.1002/anie.202213423 | Pb3-Cu | CO2RR00445 | 2022.11 | Cu | 0.2 | Pb | 0.6 | NaBH4还原法 | CuPb双金属颗粒 |  | HCOOH | 29 | -0.4 | 57 | 15 | -0.6 | 9 | -0.6 | 2 | -0.6 |  |  | 10 | -0.6 | 4 | -0.6 | 5 | -0.6 | -0.8 | 143
10.1002/anie.202213423 | Pb3-Cu | CO2RR00446 | 2022.11 | Cu | 0.2 | Pb | 0.6 | NaBH4还原法 | CuPb双金属颗粒 |  | HCOOH | 29 | -0.4 | 57 | 14 | -0.8 | 20 | -0.8 | 2 | -0.8 |  |  | 8 | -0.8 | 6 | -0.8 | 6 | -0.8 | -0.8 | 143
10.1002/anie.202213423 | Pb-Cu3 | CO2RR00447 | 2022.11 | Cu | 0.6 | Pb | 0.2 | NaBH4还原法 | CuPb双金属颗粒 |  | HCOOH | 24 | -0.4 | 78 | 9 | -0.4 | 24 | -0.4 | 1 | -0.4 |  |  | 10 | -0.4 | 2 | -0.4 | 3 | -0.4 | -0.8 | 138
10.1002/anie.202213423 | Pb-Cu3 | CO2RR00448 | 2022.11 | Cu | 0.6 | Pb | 0.2 | NaBH4还原法 | CuPb双金属颗粒 |  | HCOOH | 24 | -0.4 | 78 | 19 | -0.6 | 20 | -0.6 | 1 | -0.6 |  |  | 0 | -0.6 | 2 | -0.6 | 4 | -0.6 | -0.8 | 138
10.1002/anie.202213423 | Pb-Cu3 | CO2RR00449 | 2022.11 | Cu | 0.6 | Pb | 0.2 | NaBH4还原法 | CuPb双金属颗粒 |  | HCOOH | 24 | -0.4 | 78 | 24 | -0.8 | 18 | -0.8 | 0 | -0.8 |  |  | 6 | -0.8 | 3 | -0.8 | 5 | -0.8 | -0.8 | 138
10.1002/anie.202213423 | Ir-Cu | CO2RR00450 | 2022.11 | Cu | 0.2 | Ir | 0.2 | NaBH4还原法 | CuIr双金属颗粒 |  | HCOOH | 11 | -0.4 | 100 | 0 | -0.4 | 11 | -0.4 | 0 | -0.4 |  |  | 0 | -0.4 | 0 | -0.4 | 52 | -0.4 | -0.8 | 177
10.1002/anie.202213423 | Ir-Cu | CO2RR00451 | 2022.11 | Cu | 0.2 | Ir | 0.2 | NaBH4还原法 | CuIr双金属颗粒 |  | HCOOH | 11 | -0.4 | 100 | 0 | -0.6 | 9 | -0.6 | 0 | -0.6 |  |  | 0 | -0.6 | 0 | -0.6 | 50 | -0.6 | -0.8 | 177
10.1002/anie.202213423 | Ir-Cu | CO2RR00452 | 2022.11 | Cu | 0.2 | Ir | 0.2 | NaBH4还原法 | CuIr双金属颗粒 |  | HCOOH | 11 | -0.4 | 100 | 0 | -0.8 | 8 | -0.8 | 0 | -0.8 |  |  | 0 | -0.8 | 0 | -0.8 | 52 | -0.8 | -0.8 | 177
10.1002/anie.202213423 | Ir3-Cu | CO2RR00453 | 2022.11 | Cu | 0.2 | Ir | 0.6 | NaBH4还原法 | CuIr双金属颗粒 |  | HCOOH | 11 | -0.6 | 127 | 0 | -0.4 | 10 | -0.4 | 0 | -0.4 |  |  | 0 | -0.4 | 0 | -0.4 | 51 | -0.4 | -0.8 | 153
10.1002/anie.202213423 | Ir3-Cu | CO2RR00454 | 2022.11 | Cu | 0.2 | Ir | 0.6 | NaBH4还原法 | CuIr双金属颗粒 |  | HCOOH | 11 | -0.6 | 127 | 0 | -0.6 | 11 | -0.6 | 0 | -0.6 |  |  | 0 | -0.6 | 0 | -0.6 | 53 | -0.6 | -0.8 | 153
10.1002/anie.202213423 | Ir3-Cu | CO2RR00455 | 2022.11 | Cu | 0.2 | Ir | 0.6 | NaBH4还原法 | CuIr双金属颗粒 |  | HCOOH | 11 | -0.6 | 127 | 0 | -0.8 | 9 | -0.8 | 0 | -0.8 |  |  | 0 | -0.8 | 0 | -0.8 | 55 | -0.8 | -0.8 | 153
10.1002/anie.202213423 | Ir-Cu3 | CO2RR00456 | 2022.11 | Cu | 0.6 | Ir | 0.2 | NaBH4还原法 | CuIr双金属颗粒 |  | HCOOH | 19 | -0.4 | 108 | 1 | -0.4 | 19 | -0.4 | 0 | -0.4 |  |  | 0 | -0.4 | 0 | -0.4 | 42 | -0.4 | -0.8 | 167
10.1002/anie.202213423 | Ir-Cu3 | CO2RR00457 | 2022.11 | Cu | 0.6 | Ir | 0.2 | NaBH4还原法 | CuIr双金属颗粒 |  | HCOOH | 19 | -0.4 | 108 | 1 | -0.6 | 15 | -0.6 | 0 | -0.6 |  |  | 0 | -0.6 | 0 | -0.6 | 48 | -0.6 | -0.8 | 167
10.1002/anie.202213423 | Ir-Cu3 | CO2RR00458 | 2022.11 | Cu | 0.6 | Ir | 0.2 | NaBH4还原法 | CuIr双金属颗粒 |  | HCOOH | 19 | -0.4 | 108 | 1 | -0.8 | 17 | -0.8 | 0 | -0.8 |  |  | 0 | -0.8 | 0 | -0.8 | 47 | -0.8 | -0.8 | 167
10.1002/anie.202213423 | Pd-Cu | CO2RR00459 | 2022.11 | Cu | 0.2 | Pd | 0.2 | NaBH4还原法 | CuPd双金属颗粒 |  | HCOOH | 10 | -0.4 | 39 | 3 | -0.4 | 10 | -0.4 | 1 | -0.4 |  |  | 0 | -0.4 | 0 | -0.4 | 22 | -0.4 | -0.8 | 86
10.1002/anie.202213423 | Pd-Cu | CO2RR00460 | 2022.11 | Cu | 0.2 | Pd | 0.2 | NaBH4还原法 | CuPd双金属颗粒 |  | HCOOH | 10 | -0.4 | 39 | 4 | -0.6 | 6 | -0.6 | 3 | -0.6 |  |  | 0 | -0.6 | 0 | -0.6 | 32 | -0.6 | -0.8 | 86
10.1002/anie.202213423 | Pd-Cu | CO2RR00461 | 2022.11 | Cu | 0.2 | Pd | 0.2 | NaBH4还原法 | CuPd双金属颗粒 |  | HCOOH | 10 | -0.4 | 39 | 3 | -0.8 | 8 | -0.8 | 3 | -0.8 |  |  | 0 | -0.8 | 0 | -0.8 | 41 | -0.8 | -0.8 | 86
10.1002/anie.202213423 | Pd3-Cu | CO2RR00462 | 2022.11 | Cu | 0.2 | Pd | 0.6 | NaBH4还原法 | CuPd双金属颗粒 |  | CO | 11 | -0.4 | 57 | 11 | -0.4 | 9 | -0.4 | 1 | -0.4 |  |  | 0 | -0.4 | 0 | -0.4 | 32 | -0.4 | -0.8 | 118
10.1002/anie.202213423 | Pd3-Cu | CO2RR00463 | 2022.11 | Cu | 0.2 | Pd | 0.6 | NaBH4还原法 | CuPd双金属颗粒 |  | CO | 11 | -0.4 | 57 | 10 | -0.6 | 6 | -0.6 | 2 | -0.6 |  |  | 0 | -0.6 | 0 | -0.6 | 38 | -0.6 | -0.8 | 118
10.1002/anie.202213423 | Pd3-Cu | CO2RR00464 | 2022.11 | Cu | 0.2 | Pd | 0.6 | NaBH4还原法 | CuPd双金属颗粒 |  | CO | 11 | -0.4 | 57 | 8 | -0.8 | 4 | -0.8 | 2 | -0.8 |  |  | 0 | -0.8 | 0 | -0.8 | 42 | -0.8 | -0.8 | 118
10.1002/anie.202213423 | Pd-Cu3 | CO2RR00465 | 2022.11 | Cu | 0.6 | Pd | 0.2 | NaBH4还原法 | CuPd双金属颗粒 |  | CO | 20 | -0.6 | 84 | 15 | -0.4 | 2 | -0.4 | 3 | -0.4 |  |  | 3 | -0.4 | 0 | -0.4 | 21 | -0.4 | -0.8 | 107
10.1002/anie.202213423 | Pd-Cu3 | CO2RR00466 | 2022.11 | Cu | 0.6 | Pd | 0.2 | NaBH4还原法 | CuPd双金属颗粒 |  | CO | 20 | -0.6 | 84 | 20 | -0.6 | 3 | -0.6 | 8 | -0.6 |  |  | 0 | -0.6 | 0 | -0.6 | 28 | -0.6 | -0.8 | 107
10.1002/anie.202213423 | Pd-Cu3 | CO2RR00467 | 2022.11 | Cu | 0.6 | Pd | 0.2 | NaBH4还原法 | CuPd双金属颗粒 |  | CO | 20 | -0.6 | 84 | 13 | -0.8 | 4 | -0.8 | 12 | -0.8 |  |  | 3 | -0.8 | 0 | -0.8 | 27 | -0.8 | -0.8 | 107
10.1002/anie.202213423 | Zr-Cu | CO2RR00468 | 2022.11 | Cu | 0.2 | Zr | 0.2 | NaBH4还原法 | CuZr双金属颗粒 |  | CO | 25 | -0.4 | 82 | 25 | -0.4 | 2 | -0.4 | 3 | -0.4 |  |  | 6 | -0.4 | 3 | -0.4 | 14 | -0.4 | -0.8 | 146
10.1002/anie.202213423 | Zr-Cu | CO2RR00469 | 2022.11 | Cu | 0.2 | Zr | 0.2 | NaBH4还原法 | CuZr双金属颗粒 |  | CO | 25 | -0.4 | 82 | 19 | -0.6 | 2 | -0.6 | 9 | -0.6 |  |  | 15 | -0.6 | 0 | -0.6 | 15 | -0.6 | -0.8 | 146
10.1002/anie.202213423 | Zr-Cu | CO2RR00470 | 2022.11 | Cu | 0.2 | Zr | 0.2 | NaBH4还原法 | CuZr双金属颗粒 |  | CO | 25 | -0.4 | 82 | 13 | -0.8 | 3 | -0.8 | 15 | -0.8 |  |  | 13 | -0.8 | 7 | -0.8 | 16 | -0.8 | -0.8 | 146
10.1002/anie.202213423 | Zr3-Cu | CO2RR00471 | 2022.11 | Cu | 0.2 | Zr | 0.6 | NaBH4还原法 | CuZr双金属颗粒 |  | CO | 9 | -0.4 | 53 | 9 | -0.4 | 1 | -0.4 | 10 | -0.4 |  |  | 0 | -0.4 | 0 | -0.4 | 21 | -0.4 | -0.8 | 115
10.1002/anie.202213423 | Zr3-Cu | CO2RR00472 | 2022.11 | Cu | 0.2 | Zr | 0.6 | NaBH4还原法 | CuZr双金属颗粒 |  | CO | 9 | -0.4 | 53 | 7 | -0.6 | 1 | -0.6 | 16 | -0.6 |  |  | 0 | -0.6 | 0 | -0.6 | 28 | -0.6 | -0.8 | 115
10.1002/anie.202213423 | Zr3-Cu | CO2RR00473 | 2022.11 | Cu | 0.2 | Zr | 0.6 | NaBH4还原法 | CuZr双金属颗粒 |  | CO | 9 | -0.4 | 53 | 4 | -0.8 | 3 | -0.8 | 19 | -0.8 |  |  | 0 | -0.8 | 0 | -0.8 | 31 | -0.8 | -0.8 | 115
10.1002/anie.202213423 | Zr-Cu3 | CO2RR00474 | 2022.11 | Cu | 0.6 | Zr | 0.2 | NaBH4还原法 | CuZr双金属颗粒 |  | CO | 28 | -0.4 | 86 | 28 | -0.4 | 3 | -0.4 | 2 | -0.4 |  |  | 8 | -0.4 | 0 | -0.4 | 19 | -0.4 | -0.8 | 170
10.1002/anie.202213423 | Zr-Cu3 | CO2RR00475 | 2022.11 | Cu | 0.6 | Zr | 0.2 | NaBH4还原法 | CuZr双金属颗粒 |  | CO | 28 | -0.4 | 86 | 20 | -0.6 | 4 | -0.6 | 2 | -0.6 |  |  | 11 | -0.6 | 4 | -0.6 | 17 | -0.6 | -0.8 | 170
10.1002/anie.202213423 | Zr-Cu3 | CO2RR00476 | 2022.11 | Cu | 0.6 | Zr | 0.2 | NaBH4还原法 | CuZr双金属颗粒 |  | CO | 28 | -0.4 | 86 | 16 | -0.8 | 3 | -0.8 | 5 | -0.8 |  |  | 15 | -0.8 | 6 | -0.8 | 16 | -0.8 | -0.8 | 170
10.1002/anie.202213423 | Pt-Cu | CO2RR00477 | 2022.11 | Cu | 0.2 | Pt | 0.2 | NaBH4还原法 | CuPt双金属颗粒 |  | HCOOH | 7 | -0.4 | 146 | 3 | -0.4 | 7 | -0.4 | 0 | -0.4 |  |  | 0 | -0.4 | 0 | -0.4 | 55 | -0.4 | -0.8 | 243
10.1002/anie.202213423 | Pt-Cu | CO2RR00478 | 2022.11 | Cu | 0.2 | Pt | 0.2 | NaBH4还原法 | CuPt双金属颗粒 |  | HCOOH | 7 | -0.4 | 146 | 2 | -0.6 | 6 | -0.6 | 0 | -0.6 |  |  | 0 | -0.6 | 0 | -0.6 | 53 | -0.6 | -0.8 | 243
10.1002/anie.202213423 | Pt-Cu | CO2RR00479 | 2022.11 | Cu | 0.2 | Pt | 0.2 | NaBH4还原法 | CuPt双金属颗粒 |  | HCOOH | 7 | -0.4 | 146 | 2 | -0.8 | 6 | -0.8 | 0 | -0.8 |  |  | 0 | -0.8 | 0 | -0.8 | 59 | -0.8 | -0.8 | 243
10.1002/anie.202213423 | Pt3-Cu | CO2RR00480 | 2022.11 | Cu | 0.2 | Pt | 0.6 | NaBH4还原法 | CuPt双金属颗粒 |  | HCOOH | 1 | -0.4 | 106 | 0 | -0.4 | 1 | -0.4 | 0 | -0.4 |  |  | 0 | -0.4 | 0 | -0.4 | 53 | -0.4 | -0.8 | 193
10.1002/anie.202213423 | Pt3-Cu | CO2RR00481 | 2022.11 | Cu | 0.2 | Pt | 0.6 | NaBH4还原法 | CuPt双金属颗粒 |  | HCOOH | 1 | -0.4 | 106 | 0 | -0.6 | 1 | -0.6 | 0 | -0.6 |  |  | 0 | -0.6 | 0 | -0.6 | 47 | -0.6 | -0.8 | 193
10.1002/anie.202213423 | Pt3-Cu | CO2RR00482 | 2022.11 | Cu | 0.2 | Pt | 0.6 | NaBH4还原法 | CuPt双金属颗粒 |  | HCOOH | 1 | -0.4 | 106 | 0 | -0.8 | 1 | -0.8 | 0 | -0.8 |  |  | 0 | -0.8 | 0 | -0.8 | 41 | -0.8 | -0.8 | 193
10.1002/anie.202213423 | Pt-Cu3 | CO2RR00483 | 2022.11 | Cu | 0.6 | Pt | 0.2 | NaBH4还原法 | CuPt双金属颗粒 |  | HCOOH | 9 | -0.6 | 146 | 4 | -0.4 | 6 | -0.4 | 0 | -0.4 |  |  | 0 | -0.4 | 0 | -0.4 | 47 | -0.4 | -0.8 | 195
10.1002/anie.202213423 | Pt-Cu3 | CO2RR00484 | 2022.11 | Cu | 0.6 | Pt | 0.2 | NaBH4还原法 | CuPt双金属颗粒 |  | HCOOH | 9 | -0.6 | 146 | 4 | -0.6 | 9 | -0.6 | 1 | -0.6 |  |  | 0 | -0.6 | 0 | -0.6 | 45 | -0.6 | -0.8 | 195
10.1002/anie.202213423 | Pt-Cu3 | CO2RR00485 | 2022.11 | Cu | 0.6 | Pt | 0.2 | NaBH4还原法 | CuPt双金属颗粒 |  | HCOOH | 9 | -0.6 | 146 | 3 | -0.8 | 8 | -0.8 | 1 | -0.8 |  |  | 0 | -0.8 | 0 | -0.8 | 45 | -0.8 | -0.8 | 195
10.1002/anie.202213423 | Fe-Cu | CO2RR00486 | 2022.11 | Cu | 0.2 | Fe | 0.2 | NaBH4还原法 | CuFe双金属颗粒 |  | HCOOH | 3 | -0.4 | 89 | 1 | -0.4 | 3 | -0.4 | 0 | -0.4 |  |  | 0 | -0.4 | 0 | -0.4 | 54 | -0.4 | -0.8 | 181
10.1002/anie.202213423 | Fe-Cu | CO2RR00487 | 2022.11 | Cu | 0.2 | Fe | 0.2 | NaBH4还原法 | CuFe双金属颗粒 |  | HCOOH | 3 | -0.4 | 89 | 1 | -0.6 | 1 | -0.6 | 0 | -0.6 |  |  | 0 | -0.6 | 0 | -0.6 | 58 | -0.6 | -0.8 | 181
10.1002/anie.202213423 | Fe-Cu | CO2RR00488 | 2022.11 | Cu | 0.2 | Fe | 0.2 | NaBH4还原法 | CuFe双金属颗粒 |  | HCOOH | 3 | -0.4 | 89 | 1 | -0.8 | 2 | -0.8 | 0 | -0.8 |  |  | 0 | -0.8 | 0 | -0.8 | 59 | -0.8 | -0.8 | 181
10.1002/anie.202213423 | Fe3-Cu | CO2RR00489 | 2022.11 | Cu | 0.2 | Fe | 0.6 | NaBH4还原法 | CuFe双金属颗粒 |  | HCOOH | 3 | -0.6 | 141 | 2 | -0.4 | 2 | -0.4 | 0 | -0.4 |  |  | 0 | -0.4 | 0 | -0.4 | 51 | -0.4 | -0.8 | 173
10.1002/anie.202213423 | Fe3-Cu | CO2RR00490 | 2022.11 | Cu | 0.2 | Fe | 0.6 | NaBH4还原法 | CuFe双金属颗粒 |  | HCOOH | 3 | -0.6 | 141 | 1 | -0.6 | 3 | -0.6 | 0 | -0.6 |  |  | 0 | -0.6 | 0 | -0.6 | 58 | -0.6 | -0.8 | 173
10.1002/anie.202213423 | Fe3-Cu | CO2RR00491 | 2022.11 | Cu | 0.2 | Fe | 0.6 | NaBH4还原法 | CuFe双金属颗粒 |  | HCOOH | 3 | -0.6 | 141 | 1 | -0.8 | 2 | -0.8 | 0 | -0.8 |  |  | 0 | -0.8 | 0 | -0.8 | 60 | -0.8 | -0.8 | 173
10.1002/anie.202213423 | Fe-Cu3 | CO2RR00492 | 2022.11 | Cu | 0.6 | Fe | 0.2 | NaBH4还原法 | CuFe双金属颗粒 |  | CO | 6 | -0.4 | 110 | 6 | -0.4 | 2 | -0.4 | 0 | -0.4 |  |  | 0 | -0.4 | 0 | -0.4 | 35 | -0.4 | -0.8 | 197
10.1002/anie.202213423 | Fe-Cu3 | CO2RR00493 | 2022.11 | Cu | 0.6 | Fe | 0.2 | NaBH4还原法 | CuFe双金属颗粒 |  | CO | 6 | -0.4 | 110 | 3 | -0.6 | 3 | -0.6 | 0 | -0.6 |  |  | 0 | -0.6 | 0 | -0.6 | 33 | -0.6 | -0.8 | 197
10.1002/anie.202213423 | Fe-Cu3 | CO2RR00494 | 2022.11 | Cu | 0.6 | Fe | 0.2 | NaBH4还原法 | CuFe双金属颗粒 |  | CO | 6 | -0.4 | 110 | 3 | -0.8 | 2 | -0.8 | 0 | -0.8 |  |  | 0 | -0.8 | 0 | -0.8 | 34 | -0.8 | -0.8 | 197
10.1002/anie.202213423 | Ni-Cu | CO2RR00495 | 2022.11 | Cu | 0.2 | Ni | 0.2 | NaBH4还原法 | CuNi双金属颗粒 |  | HCOOH | 4 | -0.4 | 64 | 1 | -0.4 | 4 | -0.4 | 0 | -0.4 |  |  | 0 | -0.4 | 0 | -0.4 | 34 | -0.4 | -0.8 | 150
10.1002/anie.202213423 | Ni-Cu | CO2RR00496 | 2022.11 | Cu | 0.2 | Ni | 0.2 | NaBH4还原法 | CuNi双金属颗粒 |  | HCOOH | 4 | -0.4 | 64 | 1 | -0.6 | 1 | -0.6 | 0 | -0.6 |  |  | 0 | -0.6 | 0 | -0.6 | 35 | -0.6 | -0.8 | 150
10.1002/anie.202213423 | Ni-Cu | CO2RR00497 | 2022.11 | Cu | 0.2 | Ni | 0.2 | NaBH4还原法 | CuNi双金属颗粒 |  | HCOOH | 4 | -0.4 | 64 | 1 | -0.8 | 2 | -0.8 | 1 | -0.8 |  |  | 0 | -0.8 | 0 | -0.8 | 41 | -0.8 | -0.8 | 150
10.1002/anie.202213423 | Ni3-Cu | CO2RR00498 | 2022.11 | Cu | 0.2 | Ni | 0.6 | NaBH4还原法 | CuNi双金属颗粒 |  | HCOOH | 2 | -0.6 | 105 | 1 | -0.4 | 1 | -0.4 | 1 | -0.4 |  |  | 0 | -0.4 | 0 | -0.4 | 48 | -0.4 | -0.8 | 129
10.1002/anie.202213423 | Ni3-Cu | CO2RR00499 | 2022.11 | Cu | 0.2 | Ni | 0.6 | NaBH4还原法 | CuNi双金属颗粒 |  | HCOOH | 2 | -0.6 | 105 | 0 | -0.6 | 2 | -0.6 | 0 | -0.6 |  |  | 0 | -0.6 | 0 | -0.6 | 51 | -0.6 | -0.8 | 129
10.1002/anie.202213423 | Ni3-Cu | CO2RR00500 | 2022.11 | Cu | 0.2 | Ni | 0.6 | NaBH4还原法 | CuNi双金属颗粒 |  | HCOOH | 2 | -0.6 | 105 | 1 | -0.8 | 1 | -0.8 | 1 | -0.8 |  |  | 0 | -0.8 | 0 | -0.8 | 61 | -0.8 | -0.8 | 129
10.1002/anie.202213423 | Ni-Cu3 | CO2RR00501 | 2022.11 | Cu | 0.6 | Ni | 0.2 | NaBH4还原法 | CuNi双金属颗粒 |  | CO | 10 | -0.4 | 55 | 10 | -0.4 | 3 | -0.4 | 4 | -0.4 |  |  | 0 | -0.4 | 0 | -0.4 | 23 | -0.4 | -0.8 | 110
10.1002/anie.202213423 | Ni-Cu3 | CO2RR00502 | 2022.11 | Cu | 0.6 | Ni | 0.2 | NaBH4还原法 | CuNi双金属颗粒 |  | CO | 10 | -0.4 | 55 | 8 | -0.6 | 3 | -0.6 | 6 | -0.6 |  |  | 0 | -0.6 | 0 | -0.6 | 31 | -0.6 | -0.8 | 110
10.1002/anie.202213423 | Ni-Cu3 | CO2RR00503 | 2022.11 | Cu | 0.6 | Ni | 0.2 | NaBH4还原法 | CuNi双金属颗粒 |  | CO | 10 | -0.4 | 55 | 5 | -0.8 | 3 | -0.8 | 10 | -0.8 |  |  | 0 | -0.8 | 0 | -0.8 | 36 | -0.8 | -0.8 | 110
10.1002/anie.202213423 | Sc-Cu | CO2RR00504 | 2022.11 | Cu | 0.2 | Sc | 0.2 | NaBH4还原法 | CuSc双金属颗粒 |  | CO | 15 | -0.4 | 68 | 15 | -0.4 | 1 | -0.4 | 6 | -0.4 |  |  | 7 | -0.4 | 1 | -0.4 | 8 | -0.4 | -0.8 | 152
10.1002/anie.202213423 | Sc-Cu | CO2RR00505 | 2022.11 | Cu | 0.2 | Sc | 0.2 | NaBH4还原法 | CuSc双金属颗粒 |  | CO | 15 | -0.4 | 68 | 10 | -0.6 | 1 | -0.6 | 16 | -0.6 |  |  | 11 | -0.6 | 1 | -0.6 | 11 | -0.6 | -0.8 | 152
10.1002/anie.202213423 | Sc-Cu | CO2RR00506 | 2022.11 | Cu | 0.2 | Sc | 0.2 | NaBH4还原法 | CuSc双金属颗粒 |  | CO | 15 | -0.4 | 68 | 7 | -0.8 | 1 | -0.8 | 20 | -0.8 |  |  | 11 | -0.8 | 2 | -0.8 | 11 | -0.8 | -0.8 | 152
10.1002/anie.202213423 | Sc3-Cu | CO2RR00507 | 2022.11 | Cu | 0.2 | Sc | 0.6 | NaBH4还原法 | CuSc双金属颗粒 |  | CO | 13 | -0.4 | 68 | 13 | -0.4 | 1 | -0.4 | 13 | -0.4 |  |  | 8 | -0.4 | 0 | -0.4 | 13 | -0.4 | -0.8 | 158
10.1002/anie.202213423 | Sc3-Cu | CO2RR00508 | 2022.11 | Cu | 0.2 | Sc | 0.6 | NaBH4还原法 | CuSc双金属颗粒 |  | CO | 13 | -0.4 | 68 | 8 | -0.6 | 1 | -0.6 | 18 | -0.6 |  |  | 10 | -0.6 | 1 | -0.6 | 16 | -0.6 | -0.8 | 158
10.1002/anie.202213423 | Sc3-Cu | CO2RR00509 | 2022.11 | Cu | 0.2 | Sc | 0.6 | NaBH4还原法 | CuSc双金属颗粒 |  | CO | 13 | -0.4 | 68 | 4 | -0.8 | 1 | -0.8 | 26 | -0.8 |  |  | 10 | -0.8 | 1 | -0.8 | 14 | -0.8 | -0.8 | 158
10.1002/anie.202213423 | Sc-Cu3 | CO2RR00510 | 2022.11 | Cu | 0.6 | Sc | 0.2 | NaBH4还原法 | CuSc双金属颗粒 |  | CO | 25 | -0.4 | 114 | 25 | -0.4 | 3 | -0.4 | 0 | -0.4 |  |  | 7 | -0.4 | 3 | -0.4 | 15 | -0.4 | -0.8 | 204
10.1002/anie.202213423 | Sc-Cu3 | CO2RR00511 | 2022.11 | Cu | 0.6 | Sc | 0.2 | NaBH4还原法 | CuSc双金属颗粒 |  | CO | 25 | -0.4 | 114 | 23 | -0.6 | 3 | -0.6 | 1 | -0.6 |  |  | 13 | -0.6 | 3 | -0.6 | 13 | -0.6 | -0.8 | 204
10.1002/anie.202213423 | Sc-Cu3 | CO2RR00512 | 2022.11 | Cu | 0.6 | Sc | 0.2 | NaBH4还原法 | CuSc双金属颗粒 |  | CO | 25 | -0.4 | 114 | 22 | -0.8 | 4 | -0.8 | 2 | -0.8 |  |  | 18 | -0.8 | 6 | -0.8 | 12 | -0.8 | -0.8 | 204
10.1002/anie.202213423 | In-Cu | CO2RR00513 | 2022.11 | Cu | 0.2 | In | 0.2 | NaBH4还原法 | CuIn双金属颗粒 |  | HCOOH | 19 | -0.8 | 175 | 8 | -0.4 | 14 | -0.4 | 0 | -0.4 |  |  | 0 | -0.4 | 0 | -0.4 | 7 | -0.4 | -0.8 | 175
10.1002/anie.202213423 | In-Cu | CO2RR00514 | 2022.11 | Cu | 0.2 | In | 0.2 | NaBH4还原法 | CuIn双金属颗粒 |  | HCOOH | 19 | -0.8 | 175 | 7 | -0.6 | 14 | -0.6 | 0 | -0.6 |  |  | 0 | -0.6 | 2 | -0.6 | 18 | -0.6 | -0.8 | 175
10.1002/anie.202213423 | In-Cu | CO2RR00515 | 2022.11 | Cu | 0.2 | In | 0.2 | NaBH4还原法 | CuIn双金属颗粒 |  | HCOOH | 19 | -0.8 | 175 | 7 | -0.8 | 19 | -0.8 | 0 | -0.8 |  |  | 0 | -0.8 | 1 | -0.8 | 26 | -0.8 | -0.8 | 175
10.1002/anie.202213423 | In3-Cu | CO2RR00516 | 2022.11 | Cu | 0.2 | In | 0.6 | NaBH4还原法 | CuIn双金属颗粒 |  | HCOOH | 55 | -0.8 | 174 | 6 | -0.4 | 40 | -0.4 | 0 | -0.4 |  |  | 0 | -0.4 | 0 | -0.4 | 4 | -0.4 | -0.8 | 174
10.1002/anie.202213423 | In3-Cu | CO2RR00517 | 2022.11 | Cu | 0.2 | In | 0.6 | NaBH4还原法 | CuIn双金属颗粒 |  | HCOOH | 55 | -0.8 | 174 | 5 | -0.6 | 52 | -0.6 | 0 | -0.6 |  |  | 0 | -0.6 | 0 | -0.6 | 5 | -0.6 | -0.8 | 174
10.1002/anie.202213423 | In3-Cu | CO2RR00518 | 2022.11 | Cu | 0.2 | In | 0.6 | NaBH4还原法 | CuIn双金属颗粒 |  | HCOOH | 55 | -0.8 | 174 | 4 | -0.8 | 55 | -0.8 | 0 | -0.8 |  |  | 0 | -0.8 | 0 | -0.8 | 9 | -0.8 | -0.8 | 174
10.1002/anie.202213423 | In-Cu3 | CO2RR00519 | 2022.11 | Cu | 0.6 | In | 0.2 | NaBH4还原法 | CuIn双金属颗粒 |  | HCOOH | 22 | -0.4 | 74 | 4 | -0.4 | 22 | -0.4 | 0 | -0.4 |  |  | 0 | -0.4 | 0 | -0.4 | 16 | -0.4 | -0.8 | 114
10.1002/anie.202213423 | In-Cu3 | CO2RR00520 | 2022.11 | Cu | 0.6 | In | 0.2 | NaBH4还原法 | CuIn双金属颗粒 |  | HCOOH | 22 | -0.4 | 74 | 5 | -0.6 | 11 | -0.6 | 1 | -0.6 |  |  | 0 | -0.6 | 0 | -0.6 | 31 | -0.6 | -0.8 | 114
10.1002/anie.202213423 | In-Cu3 | CO2RR00521 | 2022.11 | Cu | 0.6 | In | 0.2 | NaBH4还原法 | CuIn双金属颗粒 |  | HCOOH | 22 | -0.4 | 74 | 8 | -0.8 | 17 | -0.8 | 2 | -0.8 |  |  | 0 | -0.8 | 0 | -0.8 | 26 | -0.8 | -0.8 | 114
10.1002/anie.202213423 | Ru-Cu | CO2RR00522 | 2022.11 | Cu | 0.2 | Ru | 0.2 | NaBH4还原法 | CuRu双金属颗粒 |  | CO | 1 | -0.4 | 131 | 1 | -0.4 | 0 | -0.4 | 0 | -0.4 |  |  | 0 | -0.4 | 1 | -0.4 | 57 | -0.4 | -0.8 | 184
10.1002/anie.202213423 | Ru-Cu | CO2RR00523 | 2022.11 | Cu | 0.2 | Ru | 0.2 | NaBH4还原法 | CuRu双金属颗粒 |  | CO | 1 | -0.4 | 131 | 1 | -0.6 | 0 | -0.6 | 0 | -0.6 |  |  | 0 | -0.6 | 0 | -0.6 | 59 | -0.6 | -0.8 | 184
10.1002/anie.202213423 | Ru-Cu | CO2RR00524 | 2022.11 | Cu | 0.2 | Ru | 0.2 | NaBH4还原法 | CuRu双金属颗粒 |  | CO | 1 | -0.4 | 131 | 0 | -0.8 | 0 | -0.8 | 0 | -0.8 |  |  | 0 | -0.8 | 0 | -0.8 | 58 | -0.8 | -0.8 | 184
10.1002/anie.202213423 | Ru3-Cu | CO2RR00525 | 2022.11 | Cu | 0.2 | Ru | 0.6 | NaBH4还原法 | CuRu双金属颗粒 |  | CO | 0 | -0.4 | 130 | 0 | -0.4 | 0 | -0.4 | 0 | -0.4 |  |  | 0 | -0.4 | 0 | -0.4 | 54 | -0.4 | -0.8 | 200
10.1002/anie.202213423 | Ru3-Cu | CO2RR00526 | 2022.11 | Cu | 0.2 | Ru | 0.6 | NaBH4还原法 | CuRu双金属颗粒 |  | CO | 0 | -0.4 | 130 | 0 | -0.6 | 0 | -0.6 | 0 | -0.6 |  |  | 0 | -0.6 | 0 | -0.6 | 58 | -0.6 | -0.8 | 200
10.1002/anie.202213423 | Ru3-Cu | CO2RR00527 | 2022.11 | Cu | 0.2 | Ru | 0.6 | NaBH4还原法 | CuRu双金属颗粒 |  | CO | 0 | -0.4 | 130 | 0 | -0.8 | 0 | -0.8 | 0 | -0.8 |  |  | 0 | -0.8 | 0 | -0.8 | 63 | -0.8 | -0.8 | 200
10.1002/anie.202213423 | Ru-Cu3 | CO2RR00528 | 2022.11 | Cu | 0.6 | Ru | 0.2 | NaBH4还原法 | CuRu双金属颗粒 |  | CO | 0 | -0.4 | 96 | 0 | -0.4 | 0 | -0.4 | 0 | -0.4 |  |  | 0 | -0.4 | 0 | -0.4 | 54 | -0.4 | -0.8 | 175
10.1002/anie.202213423 | Ru-Cu3 | CO2RR00529 | 2022.11 | Cu | 0.6 | Ru | 0.2 | NaBH4还原法 | CuRu双金属颗粒 |  | CO | 0 | -0.4 | 96 | 0 | -0.6 | 0 | -0.6 | 0 | -0.6 |  |  | 0 | -0.6 | 0 | -0.6 | 53 | -0.6 | -0.8 | 175
10.1002/anie.202213423 | Ru-Cu3 | CO2RR00530 | 2022.11 | Cu | 0.6 | Ru | 0.2 | NaBH4还原法 | CuRu双金属颗粒 |  | CO | 0 | -0.4 | 96 | 0 | -0.8 | 0 | -0.8 | 0 | -0.8 |  |  | 0 | -0.8 | 0 | -0.8 | 56 | -0.8 | -0.8 | 175
10.1002/anie.202213423 | Zn-Cu | CO2RR00531 | 2022.11 | Cu | 0.2 | Zn | 0.2 | NaBH4还原法 | CuZn双金属颗粒 |  | CH4 | 14 | -0.8 | 124 | 12 | -0.4 | 1 | -0.4 | 0 | -0.4 |  |  | 0 | -0.4 | 0 | -0.4 | 37 | -0.4 | -0.8 | 124
10.1002/anie.202213423 | Zn-Cu | CO2RR00532 | 2022.11 | Cu | 0.2 | Zn | 0.2 | NaBH4还原法 | CuZn双金属颗粒 |  | CH4 | 14 | -0.8 | 124 | 12 | -0.6 | 0 | -0.6 | 5 | -0.6 |  |  | 0 | -0.6 | 0 | -0.6 | 31 | -0.6 | -0.8 | 124
10.1002/anie.202213423 | Zn-Cu | CO2RR00533 | 2022.11 | Cu | 0.2 | Zn | 0.2 | NaBH4还原法 | CuZn双金属颗粒 |  | CH4 | 14 | -0.8 | 124 | 6 | -0.8 | 1 | -0.8 | 14 | -0.8 |  |  | 10 | -0.8 | 6 | -0.8 | 24 | -0.8 | -0.8 | 124
10.1002/anie.202213423 | Zn3-Cu | CO2RR00534 | 2022.11 | Cu | 0.2 | Zn | 0.6 | NaBH4还原法 | CuZn双金属颗粒 |  | CO | 21 | -0.4 | 81 | 21 | -0.4 | 2 | -0.4 | 0 | -0.4 |  |  | 0 | -0.4 | 0 | -0.4 | 18 | -0.4 | -0.8 | 149
10.1002/anie.202213423 | Zn3-Cu | CO2RR00535 | 2022.11 | Cu | 0.2 | Zn | 0.6 | NaBH4还原法 | CuZn双金属颗粒 |  | CO | 21 | -0.4 | 81 | 21 | -0.6 | 1 | -0.6 | 4 | -0.6 |  |  | 3 | -0.6 | 0 | -0.6 | 20 | -0.6 | -0.8 | 149
10.1002/anie.202213423 | Zn3-Cu | CO2RR00536 | 2022.11 | Cu | 0.2 | Zn | 0.6 | NaBH4还原法 | CuZn双金属颗粒 |  | CO | 21 | -0.4 | 81 | 20 | -0.8 | 1 | -0.8 | 7 | -0.8 |  |  | 4 | -0.8 | 2 | -0.8 | 18 | -0.8 | -0.8 | 149
10.1002/anie.202213423 | Zn-Cu3 | CO2RR00537 | 2022.11 | Cu | 0.6 | Zn | 0.2 | NaBH4还原法 | CuZn双金属颗粒 |  | CO | 21 | -0.4 | 88 | 21 | -0.4 | 1 | -0.4 | 1 | -0.4 |  |  | 0 | -0.4 | 0 | -0.4 | 20 | -0.4 | -0.8 | 196
10.1002/anie.202213423 | Zn-Cu3 | CO2RR00538 | 2022.11 | Cu | 0.6 | Zn | 0.2 | NaBH4还原法 | CuZn双金属颗粒 |  | CO | 21 | -0.4 | 88 | 11 | -0.6 | 3 | -0.6 | 2 | -0.6 |  |  | 8 | -0.6 | 10 | -0.6 | 19 | -0.6 | -0.8 | 196
10.1002/anie.202213423 | Zn-Cu3 | CO2RR00539 | 2022.11 | Cu | 0.6 | Zn | 0.2 | NaBH4还原法 | CuZn双金属颗粒 |  | CO | 21 | -0.4 | 88 | 5 | -0.8 | 3 | -0.8 | 3 | -0.8 |  |  | 18 | -0.8 | 9 | -0.8 | 14 | -0.8 | -0.8 | 196
10.1002/anie.202213423 | Cs-Cu | CO2RR00540 | 2022.11 | Cu | 0.2 | Cs | 0.2 | NaBH4还原法 | CuCs双金属颗粒 |  | CH4 | 18 | -0.8 | 128 | 7 | -0.4 | 3 | -0.4 | 7 | -0.4 |  |  | 5 | -0.4 | 3 | -0.4 | 17 | -0.4 | -0.8 | 128
10.1002/anie.202213423 | Cs-Cu | CO2RR00541 | 2022.11 | Cu | 0.2 | Cs | 0.2 | NaBH4还原法 | CuCs双金属颗粒 |  | CH4 | 18 | -0.8 | 128 | 5 | -0.6 | 1 | -0.6 | 17 | -0.6 |  |  | 15 | -0.6 | 0 | -0.6 | 16 | -0.6 | -0.8 | 128
10.1002/anie.202213423 | Cs-Cu | CO2RR00542 | 2022.11 | Cu | 0.2 | Cs | 0.2 | NaBH4还原法 | CuCs双金属颗粒 |  | CH4 | 18 | -0.8 | 128 | 3 | -0.8 | 2 | -0.8 | 18 | -0.8 |  |  | 10 | -0.8 | 3 | -0.8 | 21 | -0.8 | -0.8 | 128
10.1002/anie.202213423 | Cs3-Cu | CO2RR00543 | 2022.11 | Cu | 0.2 | Cs | 0.6 | NaBH4还原法 | CuCs双金属颗粒 |  | CO | 21 | -0.4 | 75 | 21 | -0.4 | 2 | -0.4 | 3 | -0.4 |  |  | 15 | -0.4 | 1 | -0.4 | 11 | -0.4 | -0.8 | 164
10.1002/anie.202213423 | Cs3-Cu | CO2RR00544 | 2022.11 | Cu | 0.2 | Cs | 0.6 | NaBH4还原法 | CuCs双金属颗粒 |  | CO | 21 | -0.4 | 75 | 16 | -0.6 | 3 | -0.6 | 6 | -0.6 |  |  | 14 | -0.6 | 4 | -0.6 | 12 | -0.6 | -0.8 | 164
10.1002/anie.202213423 | Cs3-Cu | CO2RR00545 | 2022.11 | Cu | 0.2 | Cs | 0.6 | NaBH4还原法 | CuCs双金属颗粒 |  | CO | 21 | -0.4 | 75 | 6 | -0.8 | 3 | -0.8 | 6 | -0.8 |  |  | 6 | -0.8 | 7 | -0.8 | 7 | -0.8 | -0.8 | 164
10.1002/anie.202213423 | Cs-Cu3 | CO2RR00546 | 2022.11 | Cu | 0.6 | Cs | 0.2 | NaBH4还原法 | CuCs双金属颗粒 |  | CO | 17 | -0.4 | 86 | 17 | -0.4 | 1 | -0.4 | 2 | -0.4 |  |  | 13 | -0.4 | 2 | -0.4 | 10 | -0.4 | -0.8 | 166
10.1002/anie.202213423 | Cs-Cu3 | CO2RR00547 | 2022.11 | Cu | 0.6 | Cs | 0.2 | NaBH4还原法 | CuCs双金属颗粒 |  | CO | 17 | -0.4 | 86 | 9 | -0.6 | 2 | -0.6 | 5 | -0.6 |  |  | 12 | -0.6 | 2 | -0.6 | 9 | -0.6 | -0.8 | 166
10.1002/anie.202213423 | Cs-Cu3 | CO2RR00548 | 2022.11 | Cu | 0.6 | Cs | 0.2 | NaBH4还原法 | CuCs双金属颗粒 |  | CO | 17 | -0.4 | 86 | 9 | -0.8 | 1 | -0.8 | 11 | -0.8 |  |  | 11 | -0.8 | 5 | -0.8 | 10 | -0.8 | -0.8 | 166
10.1002/anie.202213423 | Cd-Cu | CO2RR00549 | 2022.11 | Cu | 0.2 | Cd | 0.2 | NaBH4还原法 | CuCd双金属颗粒 |  | CO | 22 | -0.4 | 55 | 22 | -0.4 | 6 | -0.4 | 6 | -0.4 |  |  | 0 | -0.4 | 0 | -0.4 | 10 | -0.4 | -0.8 | 106
10.1002/anie.202213423 | Cd-Cu | CO2RR00550 | 2022.11 | Cu | 0.2 | Cd | 0.2 | NaBH4还原法 | CuCd双金属颗粒 |  | CO | 22 | -0.4 | 55 | 21 | -0.6 | 8 | -0.6 | 8 | -0.6 |  |  | 0 | -0.6 | 0 | -0.6 | 15 | -0.6 | -0.8 | 106
10.1002/anie.202213423 | Cd-Cu | CO2RR00551 | 2022.11 | Cu | 0.2 | Cd | 0.2 | NaBH4还原法 | CuCd双金属颗粒 |  | CO | 22 | -0.4 | 55 | 17 | -0.8 | 7 | -0.8 | 13 | -0.8 |  |  | 0 | -0.8 | 4 | -0.8 | 18 | -0.8 | -0.8 | 106
10.1002/anie.202213423 | Cd3-Cu | CO2RR00552 | 2022.11 | Cu | 0.2 | Cd | 0.6 | NaBH4还原法 | CuCd双金属颗粒 |  | CO | 26 | -0.4 | 74 | 26 | -0.4 | 3 | -0.4 | 4 | -0.4 |  |  | 6 | -0.4 | 0 | -0.4 | 5 | -0.4 | -0.8 | 123
10.1002/anie.202213423 | Cd3-Cu | CO2RR00553 | 2022.11 | Cu | 0.2 | Cd | 0.6 | NaBH4还原法 | CuCd双金属颗粒 |  | CO | 26 | -0.4 | 74 | 23 | -0.6 | 7 | -0.6 | 5 | -0.6 |  |  | 4 | -0.6 | 0 | -0.6 | 6 | -0.6 | -0.8 | 123
10.1002/anie.202213423 | Cd3-Cu | CO2RR00554 | 2022.11 | Cu | 0.2 | Cd | 0.6 | NaBH4还原法 | CuCd双金属颗粒 |  | CO | 26 | -0.4 | 74 | 20 | -0.8 | 14 | -0.8 | 9 | -0.8 |  |  | 2 | -0.8 | 2 | -0.8 | 8 | -0.8 | -0.8 | 123
10.1002/anie.202213423 | Cd-Cu3 | CO2RR00555 | 2022.11 | Cu | 0.6 | Cd | 0.2 | NaBH4还原法 | CuCd双金属颗粒 |  | CO | 22 | -0.6 | 98 | 11 | -0.4 | 1 | -0.4 | 1 | -0.4 |  |  | 6 | -0.4 | 0 | -0.4 | 10 | -0.4 | -0.8 | 140
10.1002/anie.202213423 | Cd-Cu3 | CO2RR00556 | 2022.11 | Cu | 0.6 | Cd | 0.2 | NaBH4还原法 | CuCd双金属颗粒 |  | CO | 22 | -0.6 | 98 | 22 | -0.6 | 2 | -0.6 | 11 | -0.6 |  |  | 8 | -0.6 | 0 | -0.6 | 10 | -0.6 | -0.8 | 140
10.1002/anie.202213423 | Cd-Cu3 | CO2RR00557 | 2022.11 | Cu | 0.6 | Cd | 0.2 | NaBH4还原法 | CuCd双金属颗粒 |  | CO | 22 | -0.6 | 98 | 21 | -0.8 | 2 | -0.8 | 21 | -0.8 |  |  | 8 | -0.8 | 0 | -0.8 | 12 | -0.8 | -0.8 | 140
10.1002/anie.202213423 | Ti-Cu | CO2RR00558 | 2022.11 | Cu | 0.2 | Ti | 0.2 | NaBH4还原法 | CuTi双金属颗粒 |  | CO | 14 | -0.4 | 82 | 14 | -0.4 | 4 | -0.4 | 6 | -0.4 |  |  | 1 | -0.4 | 2 | -0.4 | 34 | -0.4 | -0.8 | 162
10.1002/anie.202213423 | Ti-Cu | CO2RR00559 | 2022.11 | Cu | 0.2 | Ti | 0.2 | NaBH4还原法 | CuTi双金属颗粒 |  | CO | 14 | -0.4 | 82 | 9 | -0.6 | 3 | -0.6 | 5 | -0.6 |  |  | 8 | -0.6 | 0 | -0.6 | 40 | -0.6 | -0.8 | 162
10.1002/anie.202213423 | Ti-Cu | CO2RR00560 | 2022.11 | Cu | 0.2 | Ti | 0.2 | NaBH4还原法 | CuTi双金属颗粒 |  | CO | 14 | -0.4 | 82 | 8 | -0.8 | 3 | -0.8 | 8 | -0.8 |  |  | 8 | -0.8 | 3 | -0.8 | 47 | -0.8 | -0.8 | 162
10.1002/anie.202213423 | Ti3-Cu | CO2RR00561 | 2022.11 | Cu | 0.2 | Ti | 0.6 | NaBH4还原法 | CuTi双金属颗粒 |  | CH4 | 11 | -0.8 | 141 | 5 | -0.4 | 4 | -0.4 | 0 | -0.4 |  |  | 0 | -0.4 | 0 | -0.4 | 56 | -0.4 | -0.8 | 141
10.1002/anie.202213423 | Ti3-Cu | CO2RR00562 | 2022.11 | Cu | 0.2 | Ti | 0.6 | NaBH4还原法 | CuTi双金属颗粒 |  | CH4 | 11 | -0.8 | 141 | 6 | -0.6 | 6 | -0.6 | 5 | -0.6 |  |  | 0 | -0.6 | 0 | -0.6 | 50 | -0.6 | -0.8 | 141
10.1002/anie.202213423 | Ti3-Cu | CO2RR00563 | 2022.11 | Cu | 0.2 | Ti | 0.6 | NaBH4还原法 | CuTi双金属颗粒 |  | CH4 | 11 | -0.8 | 141 | 7 | -0.8 | 4 | -0.8 | 11 | -0.8 |  |  | 3 | -0.8 | 0 | -0.8 | 49 | -0.8 | -0.8 | 141
10.1002/anie.202213423 | Ti-Cu3 | CO2RR00564 | 2022.11 | Cu | 0.6 | Ti | 0.2 | NaBH4还原法 | CuTi双金属颗粒 |  | CO | 13 | -0.4 | 133 | 13 | -0.4 | 8 | -0.4 | 0 | -0.4 |  |  | 0 | -0.4 | 0 | -0.4 | 42 | -0.4 | -0.8 | 207
10.1002/anie.202213423 | Ti-Cu3 | CO2RR00565 | 2022.11 | Cu | 0.6 | Ti | 0.2 | NaBH4还原法 | CuTi双金属颗粒 |  | CO | 13 | -0.4 | 133 | 10 | -0.6 | 9 | -0.6 | 0 | -0.6 |  |  | 0 | -0.6 | 0 | -0.6 | 51 | -0.6 | -0.8 | 207
10.1002/anie.202213423 | Ti-Cu3 | CO2RR00566 | 2022.11 | Cu | 0.6 | Ti | 0.2 | NaBH4还原法 | CuTi双金属颗粒 |  | CO | 13 | -0.4 | 133 | 12 | -0.8 | 9 | -0.8 | 0 | -0.8 |  |  | 3 | -0.8 | 0 | -0.8 | 45 | -0.8 | -0.8 | 207
10.1002/anie.202213423 | V-Cu | CO2RR00567 | 2022.11 | Cu | 0.2 | V | 0.2 | NaBH4还原法 | CuV双金属颗粒 |  | CH4 | 12 | -0.8 | 124 | 2 | -0.4 | 3 | -0.4 | 0 | -0.4 |  |  | 0 | -0.4 | 0 | -0.4 | 68 | -0.4 | -0.8 | 124
10.1002/anie.202213423 | V-Cu | CO2RR00568 | 2022.11 | Cu | 0.2 | V | 0.2 | NaBH4还原法 | CuV双金属颗粒 |  | CH4 | 12 | -0.8 | 124 | 4 | -0.6 | 2 | -0.6 | 7 | -0.6 |  |  | 0 | -0.6 | 0 | -0.6 | 61 | -0.6 | -0.8 | 124
10.1002/anie.202213423 | V-Cu | CO2RR00569 | 2022.11 | Cu | 0.2 | V | 0.2 | NaBH4还原法 | CuV双金属颗粒 |  | CH4 | 12 | -0.8 | 124 | 3 | -0.8 | 2 | -0.8 | 12 | -0.8 |  |  | 0 | -0.8 | 0 | -0.8 | 58 | -0.8 | -0.8 | 124
10.1002/anie.202213423 | V3-Cu | CO2RR00570 | 2022.11 | Cu | 0.2 | V | 0.6 | NaBH4还原法 | CuV双金属颗粒 |  | CO | 3 | -0.6 | 112 | 2 | -0.4 | 0 | -0.4 | 0 | -0.4 |  |  | 0 | -0.4 | 0 | -0.4 | 71 | -0.4 | -0.8 | 140
10.1002/anie.202213423 | V3-Cu | CO2RR00571 | 2022.11 | Cu | 0.2 | V | 0.6 | NaBH4还原法 | CuV双金属颗粒 |  | CO | 3 | -0.6 | 112 | 3 | -0.6 | 3 | -0.6 | 1 | -0.6 |  |  | 0 | -0.6 | 0 | -0.6 | 71 | -0.6 | -0.8 | 140
10.1002/anie.202213423 | V3-Cu | CO2RR00572 | 2022.11 | Cu | 0.2 | V | 0.6 | NaBH4还原法 | CuV双金属颗粒 |  | CO | 3 | -0.6 | 112 | 3 | -0.8 | 2 | -0.8 | 2 | -0.8 |  |  | 0 | -0.8 | 0 | -0.8 | 72 | -0.8 | -0.8 | 140
10.1002/anie.202213423 | V-Cu3 | CO2RR00573 | 2022.11 | Cu | 0.6 | V | 0.2 | NaBH4还原法 | CuV双金属颗粒 |  | CO | 3 | -0.8 | 152 | 1 | -0.4 | 3 | -0.4 | 0 | -0.4 |  |  | 0 | -0.4 | 0 | -0.4 | 71 | -0.4 | -0.8 | 152
10.1002/anie.202213423 | V-Cu3 | CO2RR00574 | 2022.11 | Cu | 0.6 | V | 0.2 | NaBH4还原法 | CuV双金属颗粒 |  | CO | 3 | -0.8 | 152 | 2 | -0.6 | 2 | -0.6 | 0 | -0.6 |  |  | 0 | -0.6 | 0 | -0.6 | 70 | -0.6 | -0.8 | 152
10.1002/anie.202213423 | V-Cu3 | CO2RR00575 | 2022.11 | Cu | 0.6 | V | 0.2 | NaBH4还原法 | CuV双金属颗粒 |  | CO | 3 | -0.8 | 152 | 3 | -0.8 | 3 | -0.8 | 2 | -0.8 |  |  | 1 | -0.8 | 0 | -0.8 | 71 | -0.8 | -0.8 | 152
10.1002/anie.202213423 | Os-Cu | CO2RR00576 | 2022.11 | Cu | 0.2 | Os | 0.2 | NaBH4还原法 | CuOs双金属颗粒 |  | HCOOH | 5 | -0.4 | 125 | 0 | -0.4 | 5 | -0.4 | 0 | -0.4 |  |  | 0 | -0.4 | 2 | -0.4 | 45 | -0.4 | -0.8 | 179
10.1002/anie.202213423 | Os-Cu | CO2RR00577 | 2022.11 | Cu | 0.2 | Os | 0.2 | NaBH4还原法 | CuOs双金属颗粒 |  | HCOOH | 5 | -0.4 | 125 | 0 | -0.6 | 3 | -0.6 | 0 | -0.6 |  |  | 0 | -0.6 | 0 | -0.6 | 54 | -0.6 | -0.8 | 179
10.1002/anie.202213423 | Os-Cu | CO2RR00578 | 2022.11 | Cu | 0.2 | Os | 0.2 | NaBH4还原法 | CuOs双金属颗粒 |  | HCOOH | 5 | -0.4 | 125 | 1 | -0.8 | 3 | -0.8 | 0 | -0.8 |  |  | 0 | -0.8 | 0 | -0.8 | 57 | -0.8 | -0.8 | 179
10.1002/anie.202213423 | Os3-Cu | CO2RR00579 | 2022.11 | Cu | 0.2 | Os | 0.6 | NaBH4还原法 | CuOs双金属颗粒 |  | HCOOH | 3 | -0.4 | 147 | 0 | -0.4 | 3 | -0.4 | 0 | -0.4 |  |  | 0 | -0.4 | 3 | -0.4 | 49 | -0.4 | -0.8 | 182
10.1002/anie.202213423 | Os3-Cu | CO2RR00580 | 2022.11 | Cu | 0.2 | Os | 0.6 | NaBH4还原法 | CuOs双金属颗粒 |  | HCOOH | 3 | -0.4 | 147 | 0 | -0.6 | 2 | -0.6 | 0 | -0.6 |  |  | 0 | -0.6 | 0 | -0.6 | 54 | -0.6 | -0.8 | 182
10.1002/anie.202213423 | Os3-Cu | CO2RR00581 | 2022.11 | Cu | 0.2 | Os | 0.6 | NaBH4还原法 | CuOs双金属颗粒 |  | HCOOH | 3 | -0.4 | 147 | 0 | -0.8 | 2 | -0.8 | 0 | -0.8 |  |  | 0 | -0.8 | 0 | -0.8 | 52 | -0.8 | -0.8 | 182
10.1002/anie.202213423 | Os-Cu3 | CO2RR00582 | 2022.11 | Cu | 0.6 | Os | 0.2 | NaBH4还原法 | CuOs双金属颗粒 |  | CO | 7 | -0.4 | 89 | 4 | -0.4 | 4 | -0.4 | 0 | -0.4 |  |  | 0 | -0.4 | 4 | -0.4 | 50 | -0.4 | -0.8 | 167
10.1002/anie.202213423 | Os-Cu3 | CO2RR00583 | 2022.11 | Cu | 0.6 | Os | 0.2 | NaBH4还原法 | CuOs双金属颗粒 |  | CO | 7 | -0.4 | 89 | 5 | -0.6 | 1 | -0.6 | 1 | -0.6 |  |  | 0 | -0.6 | 1 | -0.6 | 54 | -0.6 | -0.8 | 167
10.1002/anie.202213423 | Os-Cu3 | CO2RR00584 | 2022.11 | Cu | 0.6 | Os | 0.2 | NaBH4还原法 | CuOs双金属颗粒 |  | CO | 7 | -0.4 | 89 | 7 | -0.8 | 2 | -0.8 | 4 | -0.8 |  |  | 0 | -0.8 | 0 | -0.8 | 61 | -0.8 | -0.8 | 167
10.1002/anie.202213423 | Hg-Cu | CO2RR00585 | 2022.11 | Cu | 0.2 | Hg | 0.2 | NaBH4还原法 | CuHg双金属颗粒 |  | HCOOH | 28 | -0.8 | 120 | 1 | -0.4 | 6 | -0.4 | 0 | -0.4 |  |  | 0 | -0.4 | 2 | -0.4 | 9 | -0.4 | -0.8 | 120
10.1002/anie.202213423 | Hg-Cu | CO2RR00586 | 2022.11 | Cu | 0.2 | Hg | 0.2 | NaBH4还原法 | CuHg双金属颗粒 |  | HCOOH | 28 | -0.8 | 120 | 1 | -0.6 | 20 | -0.6 | 0 | -0.6 |  |  | 0 | -0.6 | 0 | -0.6 | 8 | -0.6 | -0.8 | 120
10.1002/anie.202213423 | Hg-Cu | CO2RR00587 | 2022.11 | Cu | 0.2 | Hg | 0.2 | NaBH4还原法 | CuHg双金属颗粒 |  | HCOOH | 28 | -0.8 | 120 | 1 | -0.8 | 28 | -0.8 | 0 | -0.8 |  |  | 0 | -0.8 | 3 | -0.8 | 8 | -0.8 | -0.8 | 120
10.1002/anie.202213423 | Hg3-Cu | CO2RR00588 | 2022.11 | Cu | 0.2 | Hg | 0.6 | NaBH4还原法 | CuHg双金属颗粒 |  | HCOOH | 38 | -0.4 | 39 | 2 | -0.4 | 38 | -0.4 | 0 | -0.4 |  |  | 0 | -0.4 | 0 | -0.4 | 17 | -0.4 | -0.8 | 92
10.1002/anie.202213423 | Hg3-Cu | CO2RR00589 | 2022.11 | Cu | 0.2 | Hg | 0.6 | NaBH4还原法 | CuHg双金属颗粒 |  | HCOOH | 38 | -0.4 | 39 | 2 | -0.6 | 26 | -0.6 | 0 | -0.6 |  |  | 0 | -0.6 | 0 | -0.6 | 23 | -0.6 | -0.8 | 92
10.1002/anie.202213423 | Hg3-Cu | CO2RR00590 | 2022.11 | Cu | 0.2 | Hg | 0.6 | NaBH4还原法 | CuHg双金属颗粒 |  | HCOOH | 38 | -0.4 | 39 | 0 | -0.8 | 18 | -0.8 | 0 | -0.8 |  |  | 0 | -0.8 | 0 | -0.8 | 25 | -0.8 | -0.8 | 92
10.1002/anie.202213423 | Hg-Cu3 | CO2RR00591 | 2022.11 | Cu | 0.6 | Hg | 0.2 | NaBH4还原法 | CuHg双金属颗粒 |  | HCOOH | 54 | -0.6 | 90 | 3 | -0.4 | 52 | -0.4 | 0 | -0.4 |  |  | 0 | -0.4 | 2 | -0.4 | 2 | -0.4 | -0.8 | 133
10.1002/anie.202213423 | Hg-Cu3 | CO2RR00592 | 2022.11 | Cu | 0.6 | Hg | 0.2 | NaBH4还原法 | CuHg双金属颗粒 |  | HCOOH | 54 | -0.6 | 90 | 1 | -0.6 | 54 | -0.6 | 0 | -0.6 |  |  | 0 | -0.6 | 0 | -0.6 | 3 | -0.6 | -0.8 | 133
10.1002/anie.202213423 | Hg-Cu3 | CO2RR00593 | 2022.11 | Cu | 0.6 | Hg | 0.2 | NaBH4还原法 | CuHg双金属颗粒 |  | HCOOH | 54 | -0.6 | 90 | 1 | -0.8 | 44 | -0.8 | 0 | -0.8 |  |  | 0 | -0.8 | 1 | -0.8 | 2 | -0.8 | -0.8 | 133
10.1002/anie.202213423 | W-Cu | CO2RR00594 | 2022.11 | Cu | 0.2 | W | 0.2 | NaBH4还原法 | CuW双金属颗粒 |  | CO | 17 | -0.4 | 78 | 17 | -0.4 | 5 | -0.4 | 4 | -0.4 |  |  | 5 | -0.4 | 1 | -0.4 | 32 | -0.4 | -0.8 | 145
10.1002/anie.202213423 | W-Cu | CO2RR00595 | 2022.11 | Cu | 0.2 | W | 0.2 | NaBH4还原法 | CuW双金属颗粒 |  | CO | 17 | -0.4 | 78 | 12 | -0.6 | 1 | -0.6 | 6 | -0.6 |  |  | 12 | -0.6 | 0 | -0.6 | 32 | -0.6 | -0.8 | 145
10.1002/anie.202213423 | W-Cu | CO2RR00596 | 2022.11 | Cu | 0.2 | W | 0.2 | NaBH4还原法 | CuW双金属颗粒 |  | CO | 17 | -0.4 | 78 | 11 | -0.8 | 3 | -0.8 | 11 | -0.8 |  |  | 11 | -0.8 | 5 | -0.8 | 22 | -0.8 | -0.8 | 145
10.1002/anie.202213423 | W3-Cu | CO2RR00597 | 2022.11 | Cu | 0.2 | W | 0.6 | NaBH4还原法 | CuW双金属颗粒 |  | CH4 | 30 | -0.8 | 130 | 18 | -0.4 | 3 | -0.4 | 12 | -0.4 |  |  | 8 | -0.4 | 2 | -0.4 | 27 | -0.4 | -0.8 | 130
10.1002/anie.202213423 | W3-Cu | CO2RR00598 | 2022.11 | Cu | 0.2 | W | 0.6 | NaBH4还原法 | CuW双金属颗粒 |  | CH4 | 30 | -0.8 | 130 | 12 | -0.6 | 2 | -0.6 | 21 | -0.6 |  |  | 7 | -0.6 | 2 | -0.6 | 24 | -0.6 | -0.8 | 130
10.1002/anie.202213423 | W3-Cu | CO2RR00599 | 2022.11 | Cu | 0.2 | W | 0.6 | NaBH4还原法 | CuW双金属颗粒 |  | CH4 | 30 | -0.8 | 130 | 9 | -0.8 | 1 | -0.8 | 30 | -0.8 |  |  | 9 | -0.8 | 3 | -0.8 | 26 | -0.8 | -0.8 | 130
10.1002/anie.202213423 | W-Cu3 | CO2RR00600 | 2022.11 | Cu | 0.6 | W | 0.2 | NaBH4还原法 | CuW双金属颗粒 |  | CH4 | 23 | -0.8 | 130 | 14 | -0.4 | 5 | -0.4 | 7 | -0.4 |  |  | 2 | -0.4 | 5 | -0.4 | 31 | -0.4 | -0.8 | 130
10.1002/anie.202213423 | W-Cu3 | CO2RR00601 | 2022.11 | Cu | 0.6 | W | 0.2 | NaBH4还原法 | CuW双金属颗粒 |  | CH4 | 23 | -0.8 | 130 | 11 | -0.6 | 13 | -0.6 | 18 | -0.6 |  |  | 14 | -0.6 | 6 | -0.6 | 19 | -0.6 | -0.8 | 130
10.1002/anie.202213423 | W-Cu3 | CO2RR00602 | 2022.11 | Cu | 0.6 | W | 0.2 | NaBH4还原法 | CuW双金属颗粒 |  | CH4 | 23 | -0.8 | 130 | 7 | -0.8 | 7 | -0.8 | 23 | -0.8 |  |  | 12 | -0.8 | 5 | -0.8 | 18 | -0.8 | -0.8 | 130
10.1002/anie.202213423 | Ga-Cu | CO2RR00603 | 2022.11 | Cu | 0.2 | Ga | 0.2 | NaBH4还原法 | CuGa双金属颗粒 |  | HCOOH | 17 | -0.4 | 74 | 12 | -0.4 | 17 | -0.4 | 1 | -0.4 |  |  | 4 | -0.4 | 2 | -0.4 | 10 | -0.4 | -0.8 | 120
10.1002/anie.202213423 | Ga-Cu | CO2RR00604 | 2022.11 | Cu | 0.2 | Ga | 0.2 | NaBH4还原法 | CuGa双金属颗粒 |  | HCOOH | 17 | -0.4 | 74 | 13 | -0.6 | 9 | -0.6 | 16 | -0.6 |  |  | 5 | -0.6 | 4 | -0.6 | 11 | -0.6 | -0.8 | 120
10.1002/anie.202213423 | Ga-Cu | CO2RR00605 | 2022.11 | Cu | 0.2 | Ga | 0.2 | NaBH4还原法 | CuGa双金属颗粒 |  | HCOOH | 17 | -0.4 | 74 | 10 | -0.8 | 7 | -0.8 | 12 | -0.8 |  |  | 6 | -0.8 | 4 | -0.8 | 10 | -0.8 | -0.8 | 120
10.1002/anie.202213423 | Ga3-Cu | CO2RR00606 | 2022.11 | Cu | 0.2 | Ga | 0.6 | NaBH4还原法 | CuGa双金属颗粒 |  | HCOOH | 20 | -0.4 | 74 | 8 | -0.4 | 20 | -0.4 | 1 | -0.4 |  |  | 0 | -0.4 | 3 | -0.4 | 12 | -0.4 | -0.8 | 135
10.1002/anie.202213423 | Ga3-Cu | CO2RR00607 | 2022.11 | Cu | 0.2 | Ga | 0.6 | NaBH4还原法 | CuGa双金属颗粒 |  | HCOOH | 20 | -0.4 | 74 | 15 | -0.6 | 2 | -0.6 | 8 | -0.6 |  |  | 1 | -0.6 | 0 | -0.6 | 17 | -0.6 | -0.8 | 135
10.1002/anie.202213423 | Ga3-Cu | CO2RR00608 | 2022.11 | Cu | 0.2 | Ga | 0.6 | NaBH4还原法 | CuGa双金属颗粒 |  | HCOOH | 20 | -0.4 | 74 | 13 | -0.8 | 2 | -0.8 | 18 | -0.8 |  |  | 5 | -0.8 | 3 | -0.8 | 14 | -0.8 | -0.8 | 135
10.1002/anie.202213423 | Ga-Cu3 | CO2RR00609 | 2022.11 | Cu | 0.6 | Ga | 0.2 | NaBH4还原法 | CuGa双金属颗粒 |  | CO | 22 | -0.4 | 82 | 22 | -0.4 | 3 | -0.4 | 2 | -0.4 |  |  | 4 | -0.4 | 0 | -0.4 | 14 | -0.4 | -0.8 | 160
10.1002/anie.202213423 | Ga-Cu3 | CO2RR00610 | 2022.11 | Cu | 0.6 | Ga | 0.2 | NaBH4还原法 | CuGa双金属颗粒 |  | CO | 22 | -0.4 | 82 | 18 | -0.6 | 4 | -0.6 | 5 | -0.6 |  |  | 19 | -0.6 | 8 | -0.6 | 13 | -0.6 | -0.8 | 160
10.1002/anie.202213423 | Ga-Cu3 | CO2RR00611 | 2022.11 | Cu | 0.6 | Ga | 0.2 | NaBH4还原法 | CuGa双金属颗粒 |  | CO | 22 | -0.4 | 82 | 15 | -0.8 | 3 | -0.8 | 7 | -0.8 |  |  | 16 | -0.8 | 9 | -0.8 | 12 | -0.8 | -0.8 | 160
10.1002/anie.202213423 | Al-Cu | CO2RR00612 | 2022.11 | Cu | 0.2 | Al | 0.2 | NaBH4还原法 | CuAl双金属颗粒 |  | CO | 14 | -0.6 | 60 | 10 | -0.4 | 3 | -0.4 | 5 | -0.4 |  |  | 0 | -0.4 | 4 | -0.4 | 24 | -0.4 | -0.8 | 90
10.1002/anie.202213423 | Al-Cu | CO2RR00613 | 2022.11 | Cu | 0.2 | Al | 0.2 | NaBH4还原法 | CuAl双金属颗粒 |  | CO | 14 | -0.6 | 60 | 14 | -0.6 | 12 | -0.6 | 5 | -0.6 |  |  | 0 | -0.6 | 0 | -0.6 | 27 | -0.6 | -0.8 | 90
10.1002/anie.202213423 | Al-Cu | CO2RR00614 | 2022.11 | Cu | 0.2 | Al | 0.2 | NaBH4还原法 | CuAl双金属颗粒 |  | CO | 14 | -0.6 | 60 | 10 | -0.8 | 14 | -0.8 | 6 | -0.8 |  |  | 0 | -0.8 | 0 | -0.8 | 28 | -0.8 | -0.8 | 90
10.1002/anie.202213423 | Al3-Cu | CO2RR00615 | 2022.11 | Cu | 0.2 | Al | 0.6 | NaBH4还原法 | CuAl双金属颗粒 |  | CO | 28 | -0.4 | 85 | 28 | -0.4 | 3 | -0.4 | 2 | -0.4 |  |  | 0 | -0.4 | 1 | -0.4 | 19 | -0.4 | -0.8 | 174
10.1002/anie.202213423 | Al3-Cu | CO2RR00616 | 2022.11 | Cu | 0.2 | Al | 0.6 | NaBH4还原法 | CuAl双金属颗粒 |  | CO | 28 | -0.4 | 85 | 25 | -0.6 | 5 | -0.6 | 7 | -0.6 |  |  | 7 | -0.6 | 2 | -0.6 | 18 | -0.6 | -0.8 | 174
10.1002/anie.202213423 | Al3-Cu | CO2RR00617 | 2022.11 | Cu | 0.2 | Al | 0.6 | NaBH4还原法 | CuAl双金属颗粒 |  | CO | 28 | -0.4 | 85 | 22 | -0.8 | 4 | -0.8 | 9 | -0.8 |  |  | 11 | -0.8 | 2 | -0.8 | 17 | -0.8 | -0.8 | 174
10.1002/anie.202213423 | Al-Cu3 | CO2RR00618 | 2022.11 | Cu | 0.6 | Al | 0.2 | NaBH4还原法 | CuAl双金属颗粒 |  | CO | 23 | -0.6 | 113 | 21 | -0.4 | 4 | -0.4 | 3 | -0.4 |  |  | 5 | -0.4 | 7 | -0.4 | 17 | -0.4 | -0.8 | 151
10.1002/anie.202213423 | Al-Cu3 | CO2RR00619 | 2022.11 | Cu | 0.6 | Al | 0.2 | NaBH4还原法 | CuAl双金属颗粒 |  | CO | 23 | -0.6 | 113 | 23 | -0.6 | 3 | -0.6 | 8 | -0.6 |  |  | 10 | -0.6 | 7 | -0.6 | 17 | -0.6 | -0.8 | 151
10.1002/anie.202213423 | Al-Cu3 | CO2RR00620 | 2022.11 | Cu | 0.6 | Al | 0.2 | NaBH4还原法 | CuAl双金属颗粒 |  | CO | 23 | -0.6 | 113 | 19 | -0.8 | 2 | -0.8 | 12 | -0.8 |  |  | 9 | -0.8 | 5 | -0.8 | 16 | -0.8 | -0.8 | 151
10.1002/anie.202213423 | Hf-Cu | CO2RR00621 | 2022.11 | Cu | 0.2 | Hf | 0.2 | NaBH4还原法 | CuHf双金属颗粒 |  | CH4 | 20 | -0.8 | 113 | 17 | -0.4 | 3 | -0.4 | 10 | -0.4 |  |  | 0 | -0.4 | 0 | -0.4 | 20 | -0.4 | -0.8 | 113
10.1002/anie.202213423 | Hf-Cu | CO2RR00622 | 2022.11 | Cu | 0.2 | Hf | 0.2 | NaBH4还原法 | CuHf双金属颗粒 |  | CH4 | 20 | -0.8 | 113 | 12 | -0.6 | 2 | -0.6 | 12 | -0.6 |  |  | 0 | -0.6 | 0 | -0.6 | 23 | -0.6 | -0.8 | 113
10.1002/anie.202213423 | Hf-Cu | CO2RR00623 | 2022.11 | Cu | 0.2 | Hf | 0.2 | NaBH4还原法 | CuHf双金属颗粒 |  | CH4 | 20 | -0.8 | 113 | 9 | -0.8 | 1 | -0.8 | 20 | -0.8 |  |  | 2 | -0.8 | 0 | -0.8 | 25 | -0.8 | -0.8 | 113
10.1002/anie.202213423 | Hf3-Cu | CO2RR00624 | 2022.11 | Cu | 0.2 | Hf | 0.6 | NaBH4还原法 | CuHf双金属颗粒 |  | CH4 | 17 | -0.6 | 76 | 8 | -0.4 | 3 | -0.4 | 7 | -0.4 |  |  | 0 | -0.4 | 0 | -0.4 | 34 | -0.4 | -0.8 | 109
10.1002/anie.202213423 | Hf3-Cu | CO2RR00625 | 2022.11 | Cu | 0.2 | Hf | 0.6 | NaBH4还原法 | CuHf双金属颗粒 |  | CH4 | 17 | -0.6 | 76 | 6 | -0.6 | 2 | -0.6 | 17 | -0.6 |  |  | 0 | -0.6 | 0 | -0.6 | 32 | -0.6 | -0.8 | 109
10.1002/anie.202213423 | Hf3-Cu | CO2RR00626 | 2022.11 | Cu | 0.2 | Hf | 0.6 | NaBH4还原法 | CuHf双金属颗粒 |  | CH4 | 17 | -0.6 | 76 | 3 | -0.8 | 3 | -0.8 | 13 | -0.8 |  |  | 0 | -0.8 | 3 | -0.8 | 40 | -0.8 | -0.8 | 109
10.1002/anie.202213423 | Hf-Cu3 | CO2RR00627 | 2022.11 | Cu | 0.6 | Hf | 0.2 | NaBH4还原法 | CuHf双金属颗粒 |  | CO | 21 | -0.4 | 64 | 21 | -0.4 | 3 | -0.4 | 5 | -0.4 |  |  | 7 | -0.4 | 4 | -0.4 | 12 | -0.4 | -0.8 | 136
10.1002/anie.202213423 | Hf-Cu3 | CO2RR00628 | 2022.11 | Cu | 0.6 | Hf | 0.2 | NaBH4还原法 | CuHf双金属颗粒 |  | CO | 21 | -0.4 | 64 | 14 | -0.6 | 2 | -0.6 | 13 | -0.6 |  |  | 10 | -0.6 | 3 | -0.6 | 14 | -0.6 | -0.8 | 136
10.1002/anie.202213423 | Hf-Cu3 | CO2RR00629 | 2022.11 | Cu | 0.6 | Hf | 0.2 | NaBH4还原法 | CuHf双金属颗粒 |  | CO | 21 | -0.4 | 64 | 10 | -0.8 | 2 | -0.8 | 18 | -0.8 |  |  | 13 | -0.8 | 5 | -0.8 | 14 | -0.8 | -0.8 | 136
10.1002/anie.202213423 | Re-Cu | CO2RR00630 | 2022.11 | Cu | 0.2 | Re | 0.2 | NaBH4还原法 | CuRe双金属颗粒 |  | HCOOH | 4 | -0.4 | 105 | 0 | -0.4 | 4 | -0.4 | 0 | -0.4 |  |  | 0 | -0.4 | 0 | -0.4 | 58 | -0.4 | -0.8 | 167
10.1002/anie.202213423 | Re-Cu | CO2RR00631 | 2022.11 | Cu | 0.2 | Re | 0.2 | NaBH4还原法 | CuRe双金属颗粒 |  | HCOOH | 4 | -0.4 | 105 | 2 | -0.6 | 3 | -0.6 | 0 | -0.6 |  |  | 0 | -0.6 | 0 | -0.6 | 57 | -0.6 | -0.8 | 167
10.1002/anie.202213423 | Re-Cu | CO2RR00632 | 2022.11 | Cu | 0.2 | Re | 0.2 | NaBH4还原法 | CuRe双金属颗粒 |  | HCOOH | 4 | -0.4 | 105 | 1 | -0.8 | 2 | -0.8 | 0 | -0.8 |  |  | 0 | -0.8 | 0 | -0.8 | 55 | -0.8 | -0.8 | 167
10.1002/anie.202213423 | Re3-Cu | CO2RR00633 | 2022.11 | Cu | 0.2 | Re | 0.6 | NaBH4还原法 | CuRe双金属颗粒 |  | HCOOH | 4 | -0.6 | 194 | 0 | -0.4 | 3 | -0.4 | 0 | -0.4 |  |  | 0 | -0.4 | 0 | -0.4 | 57 | -0.4 | -0.8 | 204
10.1002/anie.202213423 | Re3-Cu | CO2RR00634 | 2022.11 | Cu | 0.2 | Re | 0.6 | NaBH4还原法 | CuRe双金属颗粒 |  | HCOOH | 4 | -0.6 | 194 | 0 | -0.6 | 4 | -0.6 | 0 | -0.6 |  |  | 0 | -0.6 | 0 | -0.6 | 41 | -0.6 | -0.8 | 204
10.1002/anie.202213423 | Re3-Cu | CO2RR00635 | 2022.11 | Cu | 0.2 | Re | 0.6 | NaBH4还原法 | CuRe双金属颗粒 |  | HCOOH | 4 | -0.6 | 194 | 0 | -0.8 | 3 | -0.8 | 0 | -0.8 |  |  | 0 | -0.8 | 0 | -0.8 | 58 | -0.8 | -0.8 | 204
10.1002/anie.202213423 | Re-Cu3 | CO2RR00636 | 2022.11 | Cu | 0.6 | Re | 0.2 | NaBH4还原法 | CuRe双金属颗粒 |  | HCOOH | 3 | -0.4 | 129 | 0 | -0.4 | 3 | -0.4 | 0 | -0.4 |  |  | 0 | -0.4 | 0 | -0.4 | 57 | -0.4 | -0.8 | 185
10.1002/anie.202213423 | Re-Cu3 | CO2RR00637 | 2022.11 | Cu | 0.6 | Re | 0.2 | NaBH4还原法 | CuRe双金属颗粒 |  | HCOOH | 3 | -0.4 | 129 | 0 | -0.6 | 2 | -0.6 | 0 | -0.6 |  |  | 0 | -0.6 | 0 | -0.6 | 62 | -0.6 | -0.8 | 185
10.1002/anie.202213423 | Re-Cu3 | CO2RR00638 | 2022.11 | Cu | 0.6 | Re | 0.2 | NaBH4还原法 | CuRe双金属颗粒 |  | HCOOH | 3 | -0.4 | 129 | 0 | -0.8 | 3 | -0.8 | 0 | -0.8 |  |  | 0 | -0.8 | 0 | -0.8 | 67 | -0.8 | -0.8 | 185
10.1002/anie.202213423 | Mg-Cu | CO2RR00639 | 2022.11 | Cu | 0.2 | Mg | 0.2 | NaBH4还原法 | CuMg双金属颗粒 |  | CO | 12 | -0.4 | 65 | 12 | -0.4 | 1 | -0.4 | 1 | -0.4 |  |  | 12 | -0.4 | 3 | -0.4 | 30 | -0.4 | -0.8 | 147
10.1002/anie.202213423 | Mg-Cu | CO2RR00640 | 2022.11 | Cu | 0.2 | Mg | 0.2 | NaBH4还原法 | CuMg双金属颗粒 |  | CO | 12 | -0.4 | 65 | 10 | -0.6 | 3 | -0.6 | 1 | -0.6 |  |  | 12 | -0.6 | 5 | -0.6 | 22 | -0.6 | -0.8 | 147
10.1002/anie.202213423 | Mg-Cu | CO2RR00641 | 2022.11 | Cu | 0.2 | Mg | 0.2 | NaBH4还原法 | CuMg双金属颗粒 |  | CO | 12 | -0.4 | 65 | 11 | -0.8 | 3 | -0.8 | 2 | -0.8 |  |  | 17 | -0.8 | 10 | -0.8 | 19 | -0.8 | -0.8 | 147
10.1002/anie.202213423 | Mg3-Cu | CO2RR00642 | 2022.11 | Cu | 0.2 | Mg | 0.6 | NaBH4还原法 | CuMg双金属颗粒 |  | CO | 18 | -0.6 | 117 | 17 | -0.4 | 3 | -0.4 | 2 | -0.4 |  |  | 10 | -0.4 | 4 | -0.4 | 29 | -0.4 | -0.8 | 151
10.1002/anie.202213423 | Mg3-Cu | CO2RR00643 | 2022.11 | Cu | 0.2 | Mg | 0.6 | NaBH4还原法 | CuMg双金属颗粒 |  | CO | 18 | -0.6 | 117 | 18 | -0.6 | 2 | -0.6 | 9 | -0.6 |  |  | 19 | -0.6 | 4 | -0.6 | 20 | -0.6 | -0.8 | 151
10.1002/anie.202213423 | Mg3-Cu | CO2RR00644 | 2022.11 | Cu | 0.2 | Mg | 0.6 | NaBH4还原法 | CuMg双金属颗粒 |  | CO | 18 | -0.6 | 117 | 12 | -0.8 | 2 | -0.8 | 12 | -0.8 |  |  | 14 | -0.8 | 6 | -0.8 | 19 | -0.8 | -0.8 | 151
10.1002/anie.202213423 | Mg-Cu3 | CO2RR00645 | 2022.11 | Cu | 0.6 | Mg | 0.2 | NaBH4还原法 | CuMg双金属颗粒 |  | C2H4 | 25 | -0.4 | 144 | 10 | -0.4 | 3 | -0.4 | 4 | -0.4 |  |  | 18 | -0.4 | 12 | -0.4 | 18 | -0.4 | -0.8 | 144
10.1002/anie.202213423 | Mg-Cu3 | CO2RR00646 | 2022.11 | Cu | 0.6 | Mg | 0.2 | NaBH4还原法 | CuMg双金属颗粒 |  | C2H4 | 25 | -0.4 | 144 | 6 | -0.6 | 3 | -0.6 | 1 | -0.6 |  |  | 24 | -0.6 | 14 | -0.6 | 16 | -0.6 | -0.8 | 144
10.1002/anie.202213423 | Mg-Cu3 | CO2RR00647 | 2022.11 | Cu | 0.6 | Mg | 0.2 | NaBH4还原法 | CuMg双金属颗粒 |  | C2H4 | 25 | -0.4 | 144 | 5 | -0.8 | 3 | -0.8 | 2 | -0.8 |  |  | 25 | -0.8 | 14 | -0.8 | 14 | -0.8 | -0.8 | 144
10.1002/anie.202213423 | Ca-Cu | CO2RR00648 | 2022.11 | Cu | 0.2 | Ca | 0.2 | NaBH4还原法 | CuCa双金属颗粒 |  | CO | 17 | -0.4 | 78 | 17 | -0.4 | 1 | -0.4 | 2 | -0.4 |  |  | 5 | -0.4 | 0 | -0.4 | 10 | -0.4 | -0.8 | 142
10.1002/anie.202213423 | Ca-Cu | CO2RR00649 | 2022.11 | Cu | 0.2 | Ca | 0.2 | NaBH4还原法 | CuCa双金属颗粒 |  | CO | 17 | -0.4 | 78 | 15 | -0.6 | 1 | -0.6 | 8 | -0.6 |  |  | 5 | -0.6 | 0 | -0.6 | 13 | -0.6 | -0.8 | 142
10.1002/anie.202213423 | Ca-Cu | CO2RR00650 | 2022.11 | Cu | 0.2 | Ca | 0.2 | NaBH4还原法 | CuCa双金属颗粒 |  | CO | 17 | -0.4 | 78 | 14 | -0.8 | 3 | -0.8 | 12 | -0.8 |  |  | 10 | -0.8 | 5 | -0.8 | 16 | -0.8 | -0.8 | 142
10.1002/anie.202213423 | Ca3-Cu | CO2RR00651 | 2022.11 | Cu | 0.2 | Ca | 0.6 | NaBH4还原法 | CuCa双金属颗粒 |  | CO | 25 | -0.4 | 84 | 25 | -0.4 | 3 | -0.4 | 2 | -0.4 |  |  | 5 | -0.4 | 4 | -0.4 | 12 | -0.4 | -0.8 | 157
10.1002/anie.202213423 | Ca3-Cu | CO2RR00652 | 2022.11 | Cu | 0.2 | Ca | 0.6 | NaBH4还原法 | CuCa双金属颗粒 |  | CO | 25 | -0.4 | 84 | 21 | -0.6 | 4 | -0.6 | 8 | -0.6 |  |  | 12 | -0.6 | 3 | -0.6 | 14 | -0.6 | -0.8 | 157
10.1002/anie.202213423 | Ca3-Cu | CO2RR00653 | 2022.11 | Cu | 0.2 | Ca | 0.6 | NaBH4还原法 | CuCa双金属颗粒 |  | CO | 25 | -0.4 | 84 | 17 | -0.8 | 2 | -0.8 | 16 | -0.8 |  |  | 14 | -0.8 | 4 | -0.8 | 15 | -0.8 | -0.8 | 157
10.1002/anie.202213423 | Ca-Cu3 | CO2RR00654 | 2022.11 | Cu | 0.6 | Ca | 0.2 | NaBH4还原法 | CuCa双金属颗粒 |  | CO | 40 | -0.4 | 109 | 40 | -0.4 | 9 | -0.4 | 0 | -0.4 |  |  | 5 | -0.4 | 9 | -0.4 | 16 | -0.4 | -0.8 | 167
10.1002/anie.202213423 | Ca-Cu3 | CO2RR00655 | 2022.11 | Cu | 0.6 | Ca | 0.2 | NaBH4还原法 | CuCa双金属颗粒 |  | CO | 40 | -0.4 | 109 | 32 | -0.6 | 5 | -0.6 | 1 | -0.6 |  |  | 9 | -0.6 | 7 | -0.6 | 15 | -0.6 | -0.8 | 167
10.1002/anie.202213423 | Ca-Cu3 | CO2RR00656 | 2022.11 | Cu | 0.6 | Ca | 0.2 | NaBH4还原法 | CuCa双金属颗粒 |  | CO | 40 | -0.4 | 109 | 30 | -0.8 | 5 | -0.8 | 1 | -0.8 |  |  | 20 | -0.8 | 8 | -0.8 | 14 | -0.8 | -0.8 | 167
10.1002/anie.202213423 | Sr-Cu | CO2RR00657 | 2022.11 | Cu | 0.2 | Sr | 0.2 | NaBH4还原法 | CuSr双金属颗粒 |  | C2H4 | 17 | -0.6 | 125 | 10 | -0.4 | 2 | -0.4 | 0 | -0.4 |  |  | 8 | -0.4 | 3 | -0.4 | 5 | -0.4 | -0.8 | 166
10.1002/anie.202213423 | Sr-Cu | CO2RR00658 | 2022.11 | Cu | 0.2 | Sr | 0.2 | NaBH4还原法 | CuSr双金属颗粒 |  | C2H4 | 17 | -0.6 | 125 | 12 | -0.6 | 3 | -0.6 | 0 | -0.6 |  |  | 17 | -0.6 | 6 | -0.6 | 6 | -0.6 | -0.8 | 166
10.1002/anie.202213423 | Sr-Cu | CO2RR00659 | 2022.11 | Cu | 0.2 | Sr | 0.2 | NaBH4还原法 | CuSr双金属颗粒 |  | C2H4 | 17 | -0.6 | 125 | 14 | -0.8 | 2 | -0.8 | 1 | -0.8 |  |  | 16 | -0.8 | 7 | -0.8 | 7 | -0.8 | -0.8 | 166
10.1002/anie.202213423 | Sr3-Cu | CO2RR00660 | 2022.11 | Cu | 0.2 | Sr | 0.6 | NaBH4还原法 | CuSr双金属颗粒 |  | CO | 17 | -0.4 | 97 | 17 | -0.4 | 1 | -0.4 | 1 | -0.4 |  |  | 7 | -0.4 | 0 | -0.4 | 7 | -0.4 | -0.8 | 162
10.1002/anie.202213423 | Sr3-Cu | CO2RR00661 | 2022.11 | Cu | 0.2 | Sr | 0.6 | NaBH4还原法 | CuSr双金属颗粒 |  | CO | 17 | -0.4 | 97 | 16 | -0.6 | 2 | -0.6 | 6 | -0.6 |  |  | 11 | -0.6 | 1 | -0.6 | 11 | -0.6 | -0.8 | 162
10.1002/anie.202213423 | Sr3-Cu | CO2RR00662 | 2022.11 | Cu | 0.2 | Sr | 0.6 | NaBH4还原法 | CuSr双金属颗粒 |  | CO | 17 | -0.4 | 97 | 14 | -0.8 | 2 | -0.8 | 11 | -0.8 |  |  | 9 | -0.8 | 4 | -0.8 | 13 | -0.8 | -0.8 | 162
10.1002/anie.202213423 | Sr-Cu3 | CO2RR00663 | 2022.11 | Cu | 0.6 | Sr | 0.2 | NaBH4还原法 | CuSr双金属颗粒 |  | C2H4 | 21 | -0.6 | 102 | 19 | -0.4 | 1 | -0.4 | 1 | -0.4 |  |  | 14 | -0.4 | 2 | -0.4 | 12 | -0.4 | -0.8 | 173
10.1002/anie.202213423 | Sr-Cu3 | CO2RR00664 | 2022.11 | Cu | 0.6 | Sr | 0.2 | NaBH4还原法 | CuSr双金属颗粒 |  | C2H4 | 21 | -0.6 | 102 | 17 | -0.6 | 2 | -0.6 | 1 | -0.6 |  |  | 21 | -0.6 | 3 | -0.6 | 11 | -0.6 | -0.8 | 173
10.1002/anie.202213423 | Sr-Cu3 | CO2RR00665 | 2022.11 | Cu | 0.6 | Sr | 0.2 | NaBH4还原法 | CuSr双金属颗粒 |  | C2H4 | 21 | -0.6 | 102 | 15 | -0.8 | 3 | -0.8 | 3 | -0.8 |  |  | 21 | -0.8 | 7 | -0.8 | 10 | -0.8 | -0.8 | 173
10.1002/anie.202213423 | Ba-Cu | CO2RR00666 | 2022.11 | Cu | 0.2 | Ba | 0.2 | NaBH4还原法 | CuBa双金属颗粒 |  | CO | 17 | -0.4 | 73 | 17 | -0.4 | 2 | -0.4 | 3 | -0.4 |  |  | 5 | -0.4 | 1 | -0.4 | 13 | -0.4 | -0.8 | 122
10.1002/anie.202213423 | Ba-Cu | CO2RR00667 | 2022.11 | Cu | 0.2 | Ba | 0.2 | NaBH4还原法 | CuBa双金属颗粒 |  | CO | 17 | -0.4 | 73 | 15 | -0.6 | 2 | -0.6 | 11 | -0.6 |  |  | 9 | -0.6 | 3 | -0.6 | 20 | -0.6 | -0.8 | 122
10.1002/anie.202213423 | Ba-Cu | CO2RR00668 | 2022.11 | Cu | 0.2 | Ba | 0.2 | NaBH4还原法 | CuBa双金属颗粒 |  | CO | 17 | -0.4 | 73 | 12 | -0.8 | 2 | -0.8 | 14 | -0.8 |  |  | 6 | -0.8 | 5 | -0.8 | 19 | -0.8 | -0.8 | 122
10.1002/anie.202213423 | Ba3-Cu | CO2RR00669 | 2022.11 | Cu | 0.2 | Ba | 0.6 | NaBH4还原法 | CuBa双金属颗粒 |  | CH4 | 19 | -0.8 | 119 | 10 | -0.4 | 1 | -0.4 | 8 | -0.4 |  |  | 12 | -0.4 | 3 | -0.4 | 11 | -0.4 | -0.8 | 119
10.1002/anie.202213423 | Ba3-Cu | CO2RR00670 | 2022.11 | Cu | 0.2 | Ba | 0.6 | NaBH4还原法 | CuBa双金属颗粒 |  | CH4 | 19 | -0.8 | 119 | 7 | -0.6 | 1 | -0.6 | 13 | -0.6 |  |  | 11 | -0.6 | 3 | -0.6 | 13 | -0.6 | -0.8 | 119
10.1002/anie.202213423 | Ba3-Cu | CO2RR00671 | 2022.11 | Cu | 0.2 | Ba | 0.6 | NaBH4还原法 | CuBa双金属颗粒 |  | CH4 | 19 | -0.8 | 119 | 5 | -0.8 | 1 | -0.8 | 19 | -0.8 |  |  | 13 | -0.8 | 3 | -0.8 | 17 | -0.8 | -0.8 | 119
10.1002/anie.202213423 | Ba-Cu3 | CO2RR00672 | 2022.11 | Cu | 0.6 | Ba | 0.2 | NaBH4还原法 | CuBa双金属颗粒 |  | CO | 24 | -0.4 | 107 | 24 | -0.4 | 1 | -0.4 | 0 | -0.4 |  |  | 12 | -0.4 | 0 | -0.4 | 13 | -0.4 | -0.8 | 158
10.1002/anie.202213423 | Ba-Cu3 | CO2RR00673 | 2022.11 | Cu | 0.6 | Ba | 0.2 | NaBH4还原法 | CuBa双金属颗粒 |  | CO | 24 | -0.4 | 107 | 21 | -0.6 | 1 | -0.6 | 0 | -0.6 |  |  | 16 | -0.6 | 1 | -0.6 | 13 | -0.6 | -0.8 | 158
10.1002/anie.202213423 | Ba-Cu3 | CO2RR00674 | 2022.11 | Cu | 0.6 | Ba | 0.2 | NaBH4还原法 | CuBa双金属颗粒 |  | CO | 24 | -0.4 | 107 | 17 | -0.8 | 2 | -0.8 | 2 | -0.8 |  |  | 20 | -0.8 | 3 | -0.8 | 13 | -0.8 | -0.8 | 158
10.1002/anie.202213423 | Y-Cu | CO2RR00675 | 2022.11 | Cu | 0.2 | Y | 0.2 | NaBH4还原法 | CuY双金属颗粒 |  | CH4 | 31 | -0.6 | 85 | 29 | -0.4 | 1 | -0.4 | 11 | -0.4 |  |  | 7 | -0.4 | 0 | -0.4 | 22 | -0.4 | -0.8 | 149
10.1002/anie.202213423 | Y-Cu | CO2RR00676 | 2022.11 | Cu | 0.2 | Y | 0.2 | NaBH4还原法 | CuY双金属颗粒 |  | CH4 | 31 | -0.6 | 85 | 19 | -0.6 | 1 | -0.6 | 31 | -0.6 |  |  | 11 | -0.6 | 1 | -0.6 | 27 | -0.6 | -0.8 | 149
10.1002/anie.202213423 | Y-Cu | CO2RR00677 | 2022.11 | Cu | 0.2 | Y | 0.2 | NaBH4还原法 | CuY双金属颗粒 |  | CH4 | 31 | -0.6 | 85 | 9 | -0.8 | 1 | -0.8 | 29 | -0.8 |  |  | 6 | -0.8 | 2 | -0.8 | 20 | -0.8 | -0.8 | 149
10.1002/anie.202213423 | Y3-Cu | CO2RR00678 | 2022.11 | Cu | 0.2 | Y | 0.6 | NaBH4还原法 | CuY双金属颗粒 |  | CH4 | 17 | -0.8 | 125 | 11 | -0.4 | 2 | -0.4 | 15 | -0.4 |  |  | 6 | -0.4 | 0 | -0.4 | 34 | -0.4 | -0.8 | 125
10.1002/anie.202213423 | Y3-Cu | CO2RR00679 | 2022.11 | Cu | 0.2 | Y | 0.6 | NaBH4还原法 | CuY双金属颗粒 |  | CH4 | 17 | -0.8 | 125 | 6 | -0.6 | 1 | -0.6 | 14 | -0.6 |  |  | 5 | -0.6 | 0 | -0.6 | 32 | -0.6 | -0.8 | 125
10.1002/anie.202213423 | Y3-Cu | CO2RR00680 | 2022.11 | Cu | 0.2 | Y | 0.6 | NaBH4还原法 | CuY双金属颗粒 |  | CH4 | 17 | -0.8 | 125 | 5 | -0.8 | 3 | -0.8 | 17 | -0.8 |  |  | 2 | -0.8 | 3 | -0.8 | 39 | -0.8 | -0.8 | 125
10.1002/anie.202213423 | Y-Cu3 | CO2RR00681 | 2022.11 | Cu | 0.6 | Y | 0.2 | NaBH4还原法 | CuY双金属颗粒 |  | CO | 24 | -0.4 | 75 | 24 | -0.4 | 1 | -0.4 | 3 | -0.4 |  |  | 6 | -0.4 | 1 | -0.4 | 17 | -0.4 | -0.8 | 166
10.1002/anie.202213423 | Y-Cu3 | CO2RR00682 | 2022.11 | Cu | 0.6 | Y | 0.2 | NaBH4还原法 | CuY双金属颗粒 |  | CO | 24 | -0.4 | 75 | 20 | -0.6 | 1 | -0.6 | 8 | -0.6 |  |  | 9 | -0.6 | 1 | -0.6 | 24 | -0.6 | -0.8 | 166
10.1002/anie.202213423 | Y-Cu3 | CO2RR00683 | 2022.11 | Cu | 0.6 | Y | 0.2 | NaBH4还原法 | CuY双金属颗粒 |  | CO | 24 | -0.4 | 75 | 13 | -0.8 | 2 | -0.8 | 9 | -0.8 |  |  | 9 | -0.8 | 2 | -0.8 | 16 | -0.8 | -0.8 | 166
10.1002/anie.202213423 | Nb-Cu | CO2RR00684 | 2022.11 | Cu | 0.2 | Nb | 0.2 | NaBH4还原法 | CuNb双金属颗粒 |  | CO | 21 | -0.6 | 114 | 7 | -0.4 | 5 | -0.4 | 0 | -0.4 |  |  | 1 | -0.4 | 0 | -0.4 | 35 | -0.4 | -0.8 | 161
10.1002/anie.202213423 | Nb-Cu | CO2RR00685 | 2022.11 | Cu | 0.2 | Nb | 0.2 | NaBH4还原法 | CuNb双金属颗粒 |  | CO | 21 | -0.6 | 114 | 21 | -0.6 | 5 | -0.6 | 8 | -0.6 |  |  | 7 | -0.6 | 2 | -0.6 | 26 | -0.6 | -0.8 | 161
10.1002/anie.202213423 | Nb-Cu | CO2RR00686 | 2022.11 | Cu | 0.2 | Nb | 0.2 | NaBH4还原法 | CuNb双金属颗粒 |  | CO | 21 | -0.6 | 114 | 15 | -0.8 | 4 | -0.8 | 10 | -0.8 |  |  | 9 | -0.8 | 5 | -0.8 | 20 | -0.8 | -0.8 | 161
10.1002/anie.202213423 | Nb3-Cu | CO2RR00687 | 2022.11 | Cu | 0.2 | Nb | 0.6 | NaBH4还原法 | CuNb双金属颗粒 |  | CO | 18 | -0.8 | 167 | 17 | -0.4 | 4 | -0.4 | 0 | -0.4 |  |  | 2 | -0.4 | 1 | -0.4 | 30 | -0.4 | -0.8 | 167
10.1002/anie.202213423 | Nb3-Cu | CO2RR00688 | 2022.11 | Cu | 0.2 | Nb | 0.6 | NaBH4还原法 | CuNb双金属颗粒 |  | CO | 18 | -0.8 | 167 | 16 | -0.6 | 4 | -0.6 | 0 | -0.6 |  |  | 4 | -0.6 | 1 | -0.6 | 28 | -0.6 | -0.8 | 167
10.1002/anie.202213423 | Nb3-Cu | CO2RR00689 | 2022.11 | Cu | 0.2 | Nb | 0.6 | NaBH4还原法 | CuNb双金属颗粒 |  | CO | 18 | -0.8 | 167 | 18 | -0.8 | 0 | -0.8 | 1 | -0.8 |  |  | 11 | -0.8 | 4 | -0.8 | 24 | -0.8 | -0.8 | 167
10.1002/anie.202213423 | Nb-Cu3 | CO2RR00690 | 2022.11 | Cu | 0.6 | Nb | 0.2 | NaBH4还原法 | CuNb双金属颗粒 |  | CO | 21 | -0.8 | 134 | 15 | -0.4 | 7 | -0.4 | 0 | -0.4 |  |  | 4 | -0.4 | 0 | -0.4 | 28 | -0.4 | -0.8 | 134
10.1002/anie.202213423 | Nb-Cu3 | CO2RR00691 | 2022.11 | Cu | 0.6 | Nb | 0.2 | NaBH4还原法 | CuNb双金属颗粒 |  | CO | 21 | -0.8 | 134 | 19 | -0.6 | 9 | -0.6 | 0 | -0.6 |  |  | 3 | -0.6 | 2 | -0.6 | 20 | -0.6 | -0.8 | 134
10.1002/anie.202213423 | Nb-Cu3 | CO2RR00692 | 2022.11 | Cu | 0.6 | Nb | 0.2 | NaBH4还原法 | CuNb双金属颗粒 |  | CO | 21 | -0.8 | 134 | 21 | -0.8 | 7 | -0.8 | 1 | -0.8 |  |  | 7 | -0.8 | 3 | -0.8 | 17 | -0.8 | -0.8 | 134
10.1002/anie.202213423 | Cu | CO2RR00693 | 2022.11 | Cu | 0.2 |  |  | NaBH4还原法 | Cu颗粒 |  | CO | 22 | -0.4 | 99 | 22 | -0.4 | 6 | -0.4 | 0 | -0.4 |  |  | 17 | -0.4 | 6 | -0.4 | 13 | -0.4 | -0.8 | 152
10.1002/anie.202213423 | Cu | CO2RR00694 | 2022.11 | Cu | 0.2 |  |  | NaBH4还原法 | Cu颗粒 |  | CO | 22 | -0.4 | 99 | 18 | -0.6 | 6 | -0.6 | 1 | -0.6 |  |  | 19 | -0.6 | 10 | -0.6 | 12 | -0.6 | -0.8 | 152
10.1002/anie.202213423 | Cu | CO2RR00695 | 2022.11 | Cu | 0.2 |  |  | NaBH4还原法 | Cu颗粒 |  | CO | 22 | -0.4 | 99 | 16 | -0.8 | 5 | -0.8 | 3 | -0.8 |  |  | 20 | -0.8 | 10 | -0.8 | 12 | -0.8 | -0.8 | 152
10.1039/c6ta04325a | An-red-Ag | CO2RR00696 | 2016.07 | Ag |  |  |  | 电还原法 |  |  | CO | 4 | -0.3 |  | 4 | -0.3 | [14 empty] | WBL
10.1039/c6ta04325a | An-red-Ag | CO2RR00697 | 2016.07 | Ag |  |  |  | 电还原法 |  |  | CO | 19.9 | -0.4 |  | 19.9 | -0.4
10.1039/c6ta04325a | An-red-Ag | CO2RR00698 | 2016.07 | Ag |  |  |  | 电还原法 |  |  | CO | 34.6 | -0.5 |  | 34.6 | -0.5
10.1039/c6ta04325a | An-red-Ag | CO2RR00699 | 2016.07 | Ag |  |  |  | 电还原法 |  |  | CO | 45.9 | -0.6 |  | 45.9 | -0.6
10.1039/c6ta04325a | An-red-Ag | CO2RR00700 | 2016.07 | Ag |  |  |  | 电还原法 |  |  | CO | 65.7 | -0.7 |  | 65.7 | -0.7
10.1039/c6ta04325a | An-red-Ag | CO2RR00701 | 2016.07 | Ag |  |  |  | 电还原法 |  |  | CO | 90.2 | -0.8 | 0.9 | 90.2 | -0.8
10.1039/c6ta04325a | An-red-Ag | CO2RR00702 | 2016.07 | Ag |  |  |  | 电还原法 |  |  | CO | 86.9 | -0.9 |  | 86.9 | -0.9
10.1039/c6ta04325a | E-Ag-1 | CO2RR00703 | 2016.07 | Ag |  |  |  | 电沉积法 |  |  | CO | 8.9 | -0.4 |  | 8.9 | -0.4
10.1039/c6ta04325a | E-Ag-1 | CO2RR00704 | 2016.07 | Ag |  |  |  | 电沉积法 |  |  | CO | 16.8 | -0.5 |  | 16.8 | -0.5
10.1039/c6ta04325a | E-Ag-1 | CO2RR00705 | 2016.07 | Ag |  |  |  | 电沉积法 |  |  | CO | 33.9 | -0.6 |  | 33.9 | -0.6
10.1039/c6ta04325a | E-Ag-1 | CO2RR00706 | 2016.07 | Ag |  |  |  | 电沉积法 |  |  | CO | 48.6 | -0.7 |  | 48.6 | -0.7
10.1039/c6ta04325a | E-Ag-1 | CO2RR00707 | 2016.07 | Ag |  |  |  | 电沉积法 |  |  | CO | 72.8 | -0.8 | 0.6 | 72.8 | -0.8
10.1039/c6ta04325a | E-Ag-1 | CO2RR00708 | 2016.07 | Ag |  |  |  | 电沉积法 |  |  | CO | 86.5 | -0.9 |  | 86.5 | -0.9
10.1039/c6ta04325a | E-Ag-2 | CO2RR00709 | 2016.07 | Ag |  |  |  | 电沉积法 |  |  | CO | 10.7 | -0.5 |  | 10.7 | -0.5
10.1039/c6ta04325a | E-Ag-2 | CO2RR00710 | 2016.07 | Ag |  |  |  | 电沉积法 |  |  | CO | 25.1 | -0.6 |  | 25.1 | -0.6
10.1039/c6ta04325a | E-Ag-2 | CO2RR00711 | 2016.07 | Ag |  |  |  | 电沉积法 |  |  | CO | 40.7 | -0.7 |  | 40.7 | -0.7
10.1039/c6ta04325a | E-Ag-2 | CO2RR00712 | 2016.07 | Ag |  |  |  | 电沉积法 |  |  | CO | 69.4 | -0.8 | 0.5 | 69.4 | -0.8
10.1039/c6ta04325a | E-Ag-2 | CO2RR00713 | 2016.07 | Ag |  |  |  | 电沉积法 |  |  | CO | 79.5 | -0.9 |  | 79.5 | -0.9
10.1039/c6ta04325a | Ag-foil | CO2RR00714 | 2016.07 | Ag | [6 empty] | CO | 2.8 | -0.6 |  | 2.8 | -0.6
10.1039/c6ta04325a | Ag-foil | CO2RR00715 | 2016.07 | Ag | [6 empty] | CO | 10.7 | -0.7 |  | 10.7 | -0.7
10.1039/c6ta04325a | Ag-foil | CO2RR00716 | 2016.07 | Ag | [6 empty] | CO | 24.8 | -0.8 | 0.3 | 24.8 | -0.8
10.1039/c6ta04325a | Ag-foil | CO2RR00717 | 2016.07 | Ag | [6 empty] | CO | 49.8 | -0.9 |  | 49.8 | -0.9
10.1039/c6ta04325a | E-Ag-Ni-1 | CO2RR00718 | 2016.07 | Ag |  | Ni |  | 电沉积法 |  |  | CO | 2.1 | -0.6 |  | 2.1 | -0.6
10.1039/c6ta04325a | E-Ag-Ni-1 | CO2RR00719 | 2016.07 | Ag |  | Ni |  | 电沉积法 |  |  | CO | 6.4 | -0.7 |  | 6.4 | -0.7
10.1039/c6ta04325a | E-Ag-Ni-1 | CO2RR00720 | 2016.07 | Ag |  | Ni |  | 电沉积法 |  |  | CO | 12.5 | -0.8 | 0.2 | 12.5 | -0.8
10.1039/c6ta04325a | E-Ag-Ni-1 | CO2RR00721 | 2016.07 | Ag |  | Ni |  | 电沉积法 |  |  | CO | 24.8 | -0.9 |  | 24.8 | -0.9
10.1039/c6ta04325a | E-Ag-Ni-2 | CO2RR00722 | 2016.07 | Ag |  | Ni |  | 电沉积法 |  |  | CO | 0.6 | -0.6 |  | 0.6 | -0.6
10.1039/c6ta04325a | E-Ag-Ni-2 | CO2RR00723 | 2016.07 | Ag |  | Ni |  | 电沉积法 |  |  | CO | 2.8 | -0.7 |  | 2.8 | -0.7
10.1039/c6ta04325a | E-Ag-Ni-2 | CO2RR00724 | 2016.07 | Ag |  | Ni |  | 电沉积法 |  |  | CO | 8.6 | -0.8 | 0.1 | 8.6 | -0.8
10.1039/c6ta04325a | E-Ag-Ni-2 | CO2RR00725 | 2016.07 | Ag |  | Ni |  | 电沉积法 |  |  | CO | 11.6 | -0.9 |  | 11.6 | -0.9
CO2RR00726
10.1002/sstr.202200328 | Cu100Pd0 | CO2RR00727 | 2023.01 | Cu | 100 |  |  | 电沉积法 | Cu颗粒沉积在碳纸上 | 35 μm | CO | 43.4 | -1.01 | 20 | 29.8 | -0.82 | 19.6 | -0.82 | 0 | -0.82 |  |  | 0.9 | -0.82 | 0 | -0.82 | 46.7 | -0.82 | -1.54 | 400 | LS
10.1002/sstr.202200328 | Cu100Pd0 | CO2RR00728 | 2023.01 | Cu | 100 |  |  | 电沉积法 | Cu颗粒沉积在碳纸上 | 35 μm | CO | 43.4 | -1.01 | 20 | 43.4 | -1.01 | 13.5 | -1.01 | 0 | -1.01 |  |  | 4.8 | -1.01 | 2.7 | -1.01 | 33.1 | -1.01 | -1.54 | 400
10.1002/sstr.202200328 | Cu100Pd0 | CO2RR00729 | 2023.01 | Cu | 100 |  |  | 电沉积法 | Cu颗粒沉积在碳纸上 | 35 μm | CO | 43.4 | -1.01 | 20 | 33.6 | -1.11 | 10.7 | -1.11 | 3.1 | -1.11 |  |  | 12.3 | -1.11 | 10.6 | -1.11 | 24.5 | -1.11 | -1.54 | 400
10.1002/sstr.202200328 | Cu100Pd0 | CO2RR00730 | 2023.01 | Cu | 100 |  |  | 电沉积法 | Cu颗粒沉积在碳纸上 | 35 μm | CO | 43.4 | -1.01 | 20 | 17.6 | -1.18 | 16.4 | -1.18 | 7.1 | -1.18 |  |  | 17.2 | -1.18 | 15 | -1.18 | 20.6 | -1.18 | -1.54 | 400
10.1002/sstr.202200328 | Cu100Pd0 | CO2RR00731 | 2023.01 | Cu | 100 |  |  | 电沉积法 | Cu颗粒沉积在碳纸上 | 35 μm | CO | 43.4 | -1.01 | 20 | 7.3 | -1.29 | 7 | -1.29 | 8 | -1.29 |  |  | 26 | -1.29 | 26.9 | -1.29 | 19.1 | -1.29 | -1.54 | 400
10.1002/sstr.202200328 | Cu100Pd0 | CO2RR00732 | 2023.01 | Cu | 100 |  |  | 电沉积法 | Cu颗粒沉积在碳纸上 | 35 μm | CO | 43.4 | -1.01 | 20 | 5 | -1.46 | 10.9 | -1.46 | 17 | -1.46 |  |  | 16 | -1.46 | 24.2 | -1.46 | 21.5 | -1.46 | -1.54 | 400
10.1002/sstr.202200328 | Cu100Pd0 | CO2RR00733 | 2023.01 | Cu | 100 |  |  | 电沉积法 | Cu颗粒沉积在碳纸上 | 35 μm | CO | 43.4 | -1.01 | 20 | 2.6 | -1.54 | 7.2 | -1.54 | 28.6 | -1.54 |  |  | 14 | -1.54 | 17.3 | -1.54 | 26.1 | -1.54 | -1.54 | 400
10.1002/sstr.202200328 | Cu99Pd1 | CO2RR00734 | 2023.01 | Cu | 100 | Pd | 0.5 | 电沉积法 | CuPd颗粒沉积在碳纸上 |  | HCOOH | 37.3 | -0.96 | 20 | 16.4 | -0.81 | 32.7 | -0.81 | 0 | -0.81 |  |  | 0.8 | -0.81 | 0 | -0.81 | 46.9 | -0.81 | -1.57 | 400
10.1002/sstr.202200328 | Cu99Pd1 | CO2RR00735 | 2023.01 | Cu | 100 | Pd | 0.5 | 电沉积法 | CuPd颗粒沉积在碳纸上 |  | HCOOH | 37.3 | -0.96 | 20 | 16.7 | -0.96 | 37.3 | -0.96 | 0 | -0.96 |  |  | 1.9 | -0.96 | 1 | -0.96 | 39.6 | -0.96 | -1.57 | 400
10.1002/sstr.202200328 | Cu99Pd1 | CO2RR00736 | 2023.01 | Cu | 100 | Pd | 0.5 | 电沉积法 | CuPd颗粒沉积在碳纸上 |  | HCOOH | 37.3 | -0.96 | 20 | 15.3 | -1.12 | 18.2 | -1.12 | 3.7 | -1.12 |  |  | 14.4 | -1.12 | 15.6 | -1.12 | 26.6 | -1.12 | -1.57 | 400
10.1002/sstr.202200328 | Cu99Pd1 | CO2RR00737 | 2023.01 | Cu | 100 | Pd | 0.5 | 电沉积法 | CuPd颗粒沉积在碳纸上 |  | HCOOH | 37.3 | -0.96 | 20 | 8.6 | -1.23 | 8.2 | -1.23 | 6.1 | -1.23 |  |  | 18.1 | -1.23 | 29 | -1.23 | 21.3 | -1.23 | -1.57 | 400
10.1002/sstr.202200328 | Cu99Pd1 | CO2RR00738 | 2023.01 | Cu | 100 | Pd | 0.5 | 电沉积法 | CuPd颗粒沉积在碳纸上 |  | HCOOH | 37.3 | -0.96 | 20 | 4.4 | -1.34 | 2.4 | -1.34 | 8.1 | -1.34 |  |  | 30.8 | -1.34 | 30.5 | -1.34 | 16.6 | -1.34 | -1.57 | 400
10.1002/sstr.202200328 | Cu99Pd1 | CO2RR00739 | 2023.01 | Cu | 100 | Pd | 0.5 | 电沉积法 | CuPd颗粒沉积在碳纸上 |  | HCOOH | 37.3 | -0.96 | 20 | 2.5 | -1.5 | 3.2 | -1.5 | 14.9 | -1.5 |  |  | 22.4 | -1.5 | 24.9 | -1.5 | 27.4 | -1.5 | -1.57 | 400
10.1002/sstr.202200328 | Cu99Pd1 | CO2RR00740 | 2023.01 | Cu | 100 | Pd | 0.5 | 电沉积法 | CuPd颗粒沉积在碳纸上 |  | HCOOH | 37.3 | -0.96 | 20 | 2 | -1.57 | 4 | -1.57 | 14.2 | -1.57 |  |  | 15.2 | -1.57 | 16.8 | -1.57 | 43.1 | -1.57 | -1.57 | 400
10.1002/sstr.202200328 | Cu98Pd2 | CO2RR00741 | 2023.01 | Cu | 100 | Pd | 1 | 电沉积法 | CuPd颗粒沉积在碳纸上 |  | HCOOH | 37.6 | -0.88 | 10 | 23.8 | -0.88 | 37.6 | -0.88 | 0 | -0.88 |  |  | 0.7 | -0.88 | 0 | -0.88 | 35.5 | -0.88 | -1.33 | 400
10.1002/sstr.202200328 | Cu98Pd2 | CO2RR00742 | 2023.01 | Cu | 100 | Pd | 1 | 电沉积法 | CuPd颗粒沉积在碳纸上 |  | HCOOH | 37.6 | -0.88 | 10 | 24.8 | -0.95 | 29.4 | -0.95 | 0 | -0.95 |  |  | 8.2 | -0.95 | 7.7 | -0.95 | 26 | -0.95 | -1.33 | 400
10.1002/sstr.202200328 | Cu98Pd2 | CO2RR00743 | 2023.01 | Cu | 100 | Pd | 1 | 电沉积法 | CuPd颗粒沉积在碳纸上 |  | HCOOH | 37.6 | -0.88 | 10 | 21.2 | -1.04 | 18.6 | -1.04 | 2.5 | -1.04 |  |  | 16.3 | -1.04 | 14.3 | -1.04 | 20.1 | -1.04 | -1.33 | 400
10.1002/sstr.202200328 | Cu98Pd2 | CO2RR00744 | 2023.01 | Cu | 100 | Pd | 1 | 电沉积法 | CuPd颗粒沉积在碳纸上 |  | HCOOH | 37.6 | -0.88 | 10 | 12.7 | -1.11 | 10 | -1.11 | 4.3 | -1.11 |  |  | 24.2 | -1.11 | 26.7 | -1.11 | 17.5 | -1.11 | -1.33 | 400
10.1002/sstr.202200328 | Cu98Pd2 | CO2RR00745 | 2023.01 | Cu | 100 | Pd | 1 | 电沉积法 | CuPd颗粒沉积在碳纸上 |  | HCOOH | 37.6 | -0.88 | 10 | 3.5 | -1.19 | 3 | -1.19 | 4 | -1.19 |  |  | 33.8 | -1.19 | 36 | -1.19 | 13.8 | -1.19 | -1.33 | 400
10.1002/sstr.202200328 | Cu98Pd2 | CO2RR00746 | 2023.01 | Cu | 100 | Pd | 1 | 电沉积法 | CuPd颗粒沉积在碳纸上 |  | HCOOH | 37.6 | -0.88 | 10 | 2.3 | -1.27 | 2.9 | -1.27 | 13.4 | -1.27 |  |  | 27.7 | -1.27 | 26.6 | -1.27 | 22.4 | -1.27 | -1.33 | 400
10.1002/sstr.202200328 | Cu98Pd2 | CO2RR00747 | 2023.01 | Cu | 100 | Pd | 1 | 电沉积法 | CuPd颗粒沉积在碳纸上 |  | HCOOH | 37.6 | -0.88 | 10 | 1.7 | -1.33 | 3.2 | -1.33 | 13.4 | -1.33 |  |  | 23.9 | -1.33 | 23.8 | -1.33 | 29.5 | -1.33 | -1.33 | 400
10.1002/sstr.202200328 | Cu97Pd3 | CO2RR00748 | 2023.01 | Cu | 100 | Pd | 2 | 电沉积法 | CuPd颗粒沉积在碳纸上 |  | HCOOH | 42.4 | -0.96 | 20 | 19 | -0.83 | 40.8 | -0.83 | 0 | -0.83 |  |  | 2.3 | -0.83 | 0.8 | -0.83 | 33.7 | -0.83 | -1.44 | 400
10.1002/sstr.202200328 | Cu97Pd3 | CO2RR00749 | 2023.01 | Cu | 100 | Pd | 2 | 电沉积法 | CuPd颗粒沉积在碳纸上 |  | HCOOH | 42.4 | -0.96 | 20 | 18.1 | -0.96 | 42.4 | -0.96 | 0 | -0.96 |  |  | 5.5 | -0.96 | 4.5 | -0.96 | 28.1 | -0.96 | -1.44 | 400
10.1002/sstr.202200328 | Cu97Pd3 | CO2RR00750 | 2023.01 | Cu | 100 | Pd | 2 | 电沉积法 | CuPd颗粒沉积在碳纸上 |  | HCOOH | 42.4 | -0.96 | 20 | 22.1 | -1.08 | 24.3 | -1.08 | 4.3 | -1.08 |  |  | 8.7 | -1.08 | 11.6 | -1.08 | 24.5 | -1.08 | -1.44 | 400
10.1002/sstr.202200328 | Cu97Pd3 | CO2RR00751 | 2023.01 | Cu | 100 | Pd | 2 | 电沉积法 | CuPd颗粒沉积在碳纸上 |  | HCOOH | 42.4 | -0.96 | 20 | 15.1 | -1.15 | 11.6 | -1.15 | 13.1 | -1.15 |  |  | 15.7 | -1.15 | 16.8 | -1.15 | 21.3 | -1.15 | -1.44 | 400
10.1002/sstr.202200328 | Cu97Pd3 | CO2RR00752 | 2023.01 | Cu | 100 | Pd | 2 | 电沉积法 | CuPd颗粒沉积在碳纸上 |  | HCOOH | 42.4 | -0.96 | 20 | 7.7 | -1.26 | 1 | -1.26 | 19.6 | -1.26 |  |  | 20.5 | -1.26 | 24.9 | -1.26 | 19.3 | -1.26 | -1.44 | 400
10.1002/sstr.202200328 | Cu97Pd3 | CO2RR00753 | 2023.01 | Cu | 100 | Pd | 2 | 电沉积法 | CuPd颗粒沉积在碳纸上 |  | HCOOH | 42.4 | -0.96 | 20 | 5.3 | -1.37 | 7.4 | -1.37 | 23.2 | -1.37 |  |  | 14.6 | -1.37 | 22.4 | -1.37 | 22.8 | -1.37 | -1.44 | 400
10.1002/sstr.202200328 | Cu97Pd3 | CO2RR00754 | 2023.01 | Cu | 100 | Pd | 2 | 电沉积法 | CuPd颗粒沉积在碳纸上 |  | HCOOH | 42.4 | -0.96 | 20 | 4.6 | -1.44 | 16.9 | -1.44 | 23.8 | -1.44 |  |  | 8.4 | -1.44 | 18 | -1.44 | 23.9 | -1.44 | -1.44 | 400
CO2RR00755
10.1038/s41563-024-01819-x | Cu@AlOxn=17 NCs | CO2RR00756 | 2024.02 | Cu | 2 | Al | 1.04 | 湿化学还原法 | AlOx层包裹Cu NCs | 7 nm | CH4 | 32.3 | -1.4 | 6.1 | 6.7 | -1 | 10.4 | -1 | 3 | -1 |  |  | 7.3 | -1 | 12.8 | -1 | 57.5 | -1 | -1.4 | 6.1 | LS
10.1038/s41563-024-01819-x | Cu@AlOxn=17 NCs | CO2RR00757 | 2024.02 | Cu | 2 | Al | 1.04 | 湿化学还原法 | AlOx层包裹Cu NCs | 7 nm | CH4 | 32.3 | -1.4 | 6.1 | 2.4 | -1.1 | 8.8 | -1.1 | 20.5 | -1.1 |  |  | 15.1 | -1.1 | 10 | -1.1 | 39.9 | -1.1 | -1.4 | 6.1
10.1038/s41563-024-01819-x | Cu@AlOxn=17 NCs | CO2RR00758 | 2024.02 | Cu | 2 | Al | 1.04 | 湿化学还原法 | AlOx层包裹Cu NCs | 7 nm | CH4 | 32.3 | -1.4 | 6.1 | 1.7 | -1.2 | 4.5 | -1.2 | 30.4 | -1.2 |  |  | 7.4 | -1.2 | 8.8 | -1.2 | 43.6 | -1.2 | -1.4 | 6.1
10.1038/s41563-024-01819-x | Cu@AlOxn=17 NCs | CO2RR00759 | 2024.02 | Cu | 2 | Al | 1.04 | 湿化学还原法 | AlOx层包裹Cu NCs | 7 nm | CH4 | 32.3 | -1.4 | 6.1 | 0.6 | -1.3 | 1.9 | -1.3 | 29 | -1.3 |  |  | 0.6 | -1.3 | 3.3 | -1.3 | 47.7 | -1.3 | -1.4 | 6.1
10.1038/s41563-024-01819-x | Cu@AlOxn=17 NCs | CO2RR00760 | 2024.02 | Cu | 2 | Al | 1.04 | 湿化学还原法 | AlOx层包裹Cu NCs | 7 nm | CH4 | 32.3 | -1.4 | 6.1 | 0.4 | -1.4 | 5.1 | -1.4 | 32.3 | -1.4 |  |  | 1.1 | -1.4 | 4.4 | -1.4 | 51.7 | -1.4 | -1.4 | 6.1
10.1038/s41563-024-01819-x | Cu NCs | CO2RR00761 | 2024.02 | Cu | 2 |  |  | 湿化学还原法 | Cu 纳米颗粒 | 8 nm | C2H4 | 21.4 | -1.2 | 6.3 | 3.6 | -1 | 17 | -1 | 1.1 | -1 |  |  | 5.9 | -1 | 13.5 | -1 | 58.9 | -1 | -1.4 | 8.2
10.1038/s41563-024-01819-x | Cu NCs | CO2RR00762 | 2024.02 | Cu | 2 |  |  | 湿化学还原法 | Cu 纳米颗粒 | 8 nm | C2H4 | 21.4 | -1.2 | 6.3 | 1.7 | -1.1 | 7.2 | -1.1 | 12.3 | -1.1 |  |  | 20.8 | -1.1 | 10.1 | -1.1 | 34.7 | -1.1 | -1.4 | 8.2
10.1038/s41563-024-01819-x | Cu NCs | CO2RR00763 | 2024.02 | Cu | 2 |  |  | 湿化学还原法 | Cu 纳米颗粒 | 8 nm | C2H4 | 21.4 | -1.2 | 6.3 | 1.7 | -1.2 | 6.3 | -1.2 | 17.2 | -1.2 |  |  | 21.4 | -1.2 | 6.3 | -1.2 | 35.7 | -1.2 | -1.4 | 8.2
10.1038/s41563-024-01819-x | Cu NCs | CO2RR00764 | 2024.02 | Cu | 2 |  |  | 湿化学还原法 | Cu 纳米颗粒 | 8 nm | C2H4 | 21.4 | -1.2 | 6.3 | 0.9 | -1.3 | 2.8 | -1.3 | 19 | -1.3 |  |  | 18.7 | -1.3 | 4.8 | -1.3 | 40.4 | -1.3 | -1.4 | 8.2
10.1038/s41563-024-01819-x | Cu NCs | CO2RR00765 | 2024.02 | Cu | 2 |  |  | 湿化学还原法 | Cu 纳米颗粒 | 8 nm | C2H4 | 21.4 | -1.2 | 6.3 | 0.9 | -1.4 | 3.1 | -1.4 | 22.3 | -1.4 |  |  | 20.5 | -1.4 | 4.4 | -1.4 | 38.5 | -1.4 | -1.4 | 8.2
10.1038/s41563-024-01819-x | Cu(H2O2) NCs | CO2RR00766 | 2024.02 | Cu | 2 |  |  | 湿化学还原法 | Cu(H2O2) 纳米颗粒 | 20 nm | C2H4 | 20.2 | -1.1 | 4.9 | 1.4 | -1.1 | 10.2 | -1.1 | 11.8 | -1.1 |  |  | 20.2 | -1.1 | 11.2 | -1.1 | 35.3 | -1.1 | -1.4 | 13.9
10.1038/s41563-024-01819-x | Cu(H2O2) NCs | CO2RR00767 | 2024.02 | Cu | 2 |  |  | 湿化学还原法 | Cu(H2O2) 纳米颗粒 | 20 nm | C2H4 | 20.2 | -1.1 | 4.9 | 0.4 | -1.2 | 2.8 | -1.2 | 13.4 | -1.2 |  |  | 12.3 | -1.2 | 5.9 | -1.2 | 51.4 | -1.2 | -1.4 | 13.9
10.1038/s41563-024-01819-x | Cu(H2O2) NCs | CO2RR00768 | 2024.02 | Cu | 2 |  |  | 湿化学还原法 | Cu(H2O2) 纳米颗粒 | 20 nm | C2H4 | 20.2 | -1.1 | 4.9 | 0.2 | -1.3 | 2.5 | -1.3 | 12.8 | -1.3 |  |  | 8.3 | -1.3 | 4.2 | -1.3 | 61.1 | -1.3 | -1.4 | 13.9
10.1038/s41563-024-01819-x | Cu(H2O2) NCs | CO2RR00769 | 2024.02 | Cu | 2 |  |  | 湿化学还原法 | Cu(H2O2) 纳米颗粒 | 20 nm | C2H4 | 20.2 | -1.1 | 4.9 | 0.2 | -1.4 | 2.1 | -1.4 | 9.6 | -1.4 |  |  | 5.7 | -1.4 | 3.7 | -1.4 | 70.7 | -1.4 | -1.4 | 13.9
CO2RR00770
10.1002/anie.202400439 | Cu | CO2RR00771 | 2024.02 | Cu | 0.5 |  |  | 氯化铵还原后电化学还原 | Cu颗粒 | 200 nm | C2H4 | 41.1 | -0.77 | 800 | 38 | -0.43 | 18.9 | -0.43 | 0 | -0.43 |  |  | 22.1 | -0.43 | 8.5 | -0.43 | 10.3 | -0.43 | -1.08 | 1600 | LS
10.1002/anie.202400439 | Cu | CO2RR00772 | 2024.02 | Cu | 0.5 |  |  | 氯化铵还原后电化学还原 | Cu颗粒 | 200 nm | C2H4 | 41.1 | -0.77 | 800 | 25.1 | -0.54 | 7.8 | -0.54 | 0 | -0.54 |  |  | 30.7 | -0.54 | 24.6 | -0.54 | 8.9 | -0.54 | -1.08 | 1600
10.1002/anie.202400439 | Cu | CO2RR00773 | 2024.02 | Cu | 0.5 |  |  | 氯化铵还原后电化学还原 | Cu颗粒 | 200 nm | C2H4 | 41.1 | -0.77 | 800 | 21 | -0.64 | 7.8 | -0.64 | 0.8 | -0.64 |  |  | 37 | -0.64 | 19.4 | -0.64 | 9.3 | -0.64 | -1.08 | 1600
10.1002/anie.202400439 | Cu | CO2RR00774 | 2024.02 | Cu | 0.5 |  |  | 氯化铵还原后电化学还原 | Cu颗粒 | 200 nm | C2H4 | 41.1 | -0.77 | 800 | 18.7 | -0.77 | 8.7 | -0.77 | 0.7 | -0.77 |  |  | 41.1 | -0.77 | 16 | -0.77 | 10.1 | -0.77 | -1.08 | 1600
10.1002/anie.202400439 | Cu | CO2RR00775 | 2024.02 | Cu | 0.5 |  |  | 氯化铵还原后电化学还原 | Cu颗粒 | 200 nm | C2H4 | 41.1 | -0.77 | 800 | 14.6 | -0.82 | 7.2 | -0.82 | 1.4 | -0.82 |  |  | 37 | -0.82 | 18.3 | -0.82 | 16.1 | -0.82 | -1.08 | 1600
10.1002/anie.202400439 | Cu | CO2RR00776 | 2024.02 | Cu | 0.5 |  |  | 氯化铵还原后电化学还原 | Cu颗粒 | 200 nm | C2H4 | 41.1 | -0.77 | 800 | 11.7 | -0.89 | 7.2 | -0.89 | 2.9 | -0.89 |  |  | 33.8 | -0.89 | 18.3 | -0.89 | 17.9 | -0.89 | -1.08 | 1600
10.1002/anie.202400439 | Cu | CO2RR00777 | 2024.02 | Cu | 0.5 |  |  | 氯化铵还原后电化学还原 | Cu颗粒 | 200 nm | C2H4 | 41.1 | -0.77 | 800 | 8.6 | -0.97 | 4.9 | -0.97 | 8.3 | -0.97 |  |  | 33.5 | -0.97 | 14.5 | -0.97 | 22.8 | -0.97 | -1.08 | 1600
10.1002/anie.202400439 | Cu | CO2RR00778 | 2024.02 | Cu | 0.5 |  |  | 氯化铵还原后电化学还原 | Cu颗粒 | 200 nm | C2H4 | 41.1 | -0.77 | 800 | 4.5 | -1.08 | 3.2 | -1.08 | 12 | -1.08 |  |  | 30.8 | -1.08 | 13.6 | -1.08 | 26.9 | -1.08 | -1.08 | 1600
10.1002/anie.202400439 | 0.88% Pd-Cu | CO2RR00779 | 2024.02 | Cu | 0.5 | Pd | 0.0044 | 氯化铵还原后电化学还原 | Pd颗粒负载在Cu颗粒上 | 200 nm | C2H4 | 54.5 | -0.71 | 600 | 14.6 | -0.48 | 10.2 | -0.48 | 0 | -0.48 |  |  | 33.2 | -0.48 | 27.5 | -0.48 | 11.2 | -0.48 | -1.22 | 1600
10.1002/anie.202400439 | 0.88% Pd-Cu | CO2RR00780 | 2024.02 | Cu | 0.5 | Pd | 0.0044 | 氯化铵还原后电化学还原 | Pd颗粒负载在Cu颗粒上 | 200 nm | C2H4 | 54.5 | -0.71 | 600 | 10.5 | -0.58 | 9.5 | -0.58 | 0 | -0.58 |  |  | 40.1 | -0.58 | 23.8 | -0.58 | 10.6 | -0.58 | -1.22 | 1600
10.1002/anie.202400439 | 0.88% Pd-Cu | CO2RR00781 | 2024.02 | Cu | 0.5 | Pd | 0.0044 | 氯化铵还原后电化学还原 | Pd颗粒负载在Cu颗粒上 | 200 nm | C2H4 | 54.5 | -0.71 | 600 | 7.1 | -0.71 | 5.2 | -0.71 | 0.8 | -0.71 |  |  | 54.5 | -0.71 | 17.2 | -0.71 | 12.4 | -0.71 | -1.22 | 1600
10.1002/anie.202400439 | 0.88% Pd-Cu | CO2RR00782 | 2024.02 | Cu | 0.5 | Pd | 0.0044 | 氯化铵还原后电化学还原 | Pd颗粒负载在Cu颗粒上 | 200 nm | C2H4 | 54.5 | -0.71 | 600 | 5.3 | -0.88 | 2 | -0.88 | 0.6 | -0.88 |  |  | 53.8 | -0.88 | 23 | -0.88 | 12.4 | -0.88 | -1.22 | 1600
10.1002/anie.202400439 | 0.88% Pd-Cu | CO2RR00783 | 2024.02 | Cu | 0.5 | Pd | 0.0044 | 氯化铵还原后电化学还原 | Pd颗粒负载在Cu颗粒上 | 200 nm | C2H4 | 54.5 | -0.71 | 600 | 2.9 | -0.98 | 1.4 | -0.98 | 3.6 | -0.98 |  |  | 42.2 | -0.98 | 26.2 | -0.98 | 19.8 | -0.98 | -1.22 | 1600
10.1002/anie.202400439 | 0.88% Pd-Cu | CO2RR00784 | 2024.02 | Cu | 0.5 | Pd | 0.0044 | 氯化铵还原后电化学还原 | Pd颗粒负载在Cu颗粒上 | 200 nm | C2H4 | 54.5 | -0.71 | 600 | 2.2 | -1.03 | 1.4 | -1.03 | 4.2 | -1.03 |  |  | 40.1 | -1.03 | 25.2 | -1.03 | 21.3 | -1.03 | -1.22 | 1600
10.1002/anie.202400439 | 0.88% Pd-Cu | CO2RR00785 | 2024.02 | Cu | 0.5 | Pd | 0.0044 | 氯化铵还原后电化学还原 | Pd颗粒负载在Cu颗粒上 | 200 nm | C2H4 | 54.5 | -0.71 | 600 | 1.7 | -1.12 | 1 | -1.12 | 3.1 | -1.12 |  |  | 40 | -1.12 | 23.5 | -1.12 | 24.8 | -1.12 | -1.22 | 1600
10.1002/anie.202400439 | 0.88% Pd-Cu | CO2RR00786 | 2024.02 | Cu | 0.5 | Pd | 0.0044 | 氯化铵还原后电化学还原 | Pd颗粒负载在Cu颗粒上 | 200 nm | C2H4 | 54.5 | -0.71 | 600 | 1.1 | -1.22 | 0 | -1.22 | 4.4 | -1.22 |  |  | 36.3 | -1.22 | 21.1 | -1.22 | 29.6 | -1.22 | -1.22 | 1600
10.1002/anie.202400439 | 0.44% Pd-Cu | CO2RR00787 | 2024.02 | Cu | 0.5 | Pd | 0.0022 | 氯化铵还原后电化学还原 | Pd颗粒负载在Cu颗粒上 | 200 nm | C2H4 | 46.7 | -0.82 | 800 | 29.3 | -0.48 | 8.2 | -0.48 | 0 | -0.48 |  |  | 36.7 | -0.48 | 12.7 | -0.48 | 10.2 | -0.48 | -0.97 | 1200
10.1002/anie.202400439 | 0.44% Pd-Cu | CO2RR00788 | 2024.02 | Cu | 0.5 | Pd | 0.0022 | 氯化铵还原后电化学还原 | Pd颗粒负载在Cu颗粒上 | 200 nm | C2H4 | 46.7 | -0.82 | 800 | 18.4 | -0.58 | 5.9 | -0.58 | 0 | -0.58 |  |  | 42.5 | -0.58 | 20.2 | -0.58 | 8.5 | -0.58 | -0.97 | 1200
10.1002/anie.202400439 | 0.44% Pd-Cu | CO2RR00789 | 2024.02 | Cu | 0.5 | Pd | 0.0022 | 氯化铵还原后电化学还原 | Pd颗粒负载在Cu颗粒上 | 200 nm | C2H4 | 46.7 | -0.82 | 800 | 16.7 | -0.64 | 8.4 | -0.64 | 0 | -0.64 |  |  | 37.8 | -0.64 | 24.3 | -0.64 | 9.2 | -0.64 | -0.97 | 1200
10.1002/anie.202400439 | 0.44% Pd-Cu | CO2RR00790 | 2024.02 | Cu | 0.5 | Pd | 0.0022 | 氯化铵还原后电化学还原 | Pd颗粒负载在Cu颗粒上 | 200 nm | C2H4 | 46.7 | -0.82 | 800 | 12.4 | -0.82 | 9.2 | -0.82 | 0 | -0.82 |  |  | 46.7 | -0.82 | 17.8 | -0.82 | 10.6 | -0.82 | -0.97 | 1200
10.1002/anie.202400439 | 0.44% Pd-Cu | CO2RR00791 | 2024.02 | Cu | 0.5 | Pd | 0.0022 | 氯化铵还原后电化学还原 | Pd颗粒负载在Cu颗粒上 | 200 nm | C2H4 | 46.7 | -0.82 | 800 | 10.5 | -0.9 | 7.1 | -0.9 | 1.3 | -0.9 |  |  | 30.4 | -0.9 | 27.9 | -0.9 | 17 | -0.9 | -0.97 | 1200
10.1002/anie.202400439 | 0.44% Pd-Cu | CO2RR00792 | 2024.02 | Cu | 0.5 | Pd | 0.0022 | 氯化铵还原后电化学还原 | Pd颗粒负载在Cu颗粒上 | 200 nm | C2H4 | 46.7 | -0.82 | 800 | 7.2 | -0.97 | 7 | -0.97 | 3.8 | -0.97 |  |  | 32.7 | -0.97 | 22.5 | -0.97 | 21 | -0.97 | -0.97 | 1200
10.1002/anie.202400439 | 1.26% Pd-Cu | CO2RR00793 | 2024.02 | Cu | 0.5 | Pd | 0.0063 | 氯化铵还原后电化学还原 | Pd颗粒负载在Cu颗粒上 | 200 nm | C2H4 | 44.8 | -0.89 | 800 | 15.1 | -0.5 | 18 | -0.5 | 0 | -0.5 |  |  | 28.1 | -0.5 | 20.3 | -0.5 | 13.9 | -0.5 | -1.06 | 1200
10.1002/anie.202400439 | 1.26% Pd-Cu | CO2RR00794 | 2024.02 | Cu | 0.5 | Pd | 0.0063 | 氯化铵还原后电化学还原 | Pd颗粒负载在Cu颗粒上 | 200 nm | C2H4 | 44.8 | -0.89 | 800 | 10.9 | -0.6 | 15.4 | -0.6 | 0 | -0.6 |  |  | 33.3 | -0.6 | 23 | -0.6 | 11.9 | -0.6 | -1.06 | 1200
10.1002/anie.202400439 | 1.26% Pd-Cu | CO2RR00795 | 2024.02 | Cu | 0.5 | Pd | 0.0063 | 氯化铵还原后电化学还原 | Pd颗粒负载在Cu颗粒上 | 200 nm | C2H4 | 44.8 | -0.89 | 800 | 8.6 | -0.73 | 10 | -0.73 | 0 | -0.73 |  |  | 43.7 | -0.73 | 21 | -0.73 | 11.6 | -0.73 | -1.06 | 1200
10.1002/anie.202400439 | 1.26% Pd-Cu | CO2RR00796 | 2024.02 | Cu | 0.5 | Pd | 0.0063 | 氯化铵还原后电化学还原 | Pd颗粒负载在Cu颗粒上 | 200 nm | C2H4 | 44.8 | -0.89 | 800 | 6.6 | -0.89 | 5.4 | -0.89 | 0 | -0.89 |  |  | 44.8 | -0.89 | 21.2 | -0.89 | 14.6 | -0.89 | -1.06 | 1200
10.1002/anie.202400439 | 1.26% Pd-Cu | CO2RR00797 | 2024.02 | Cu | 0.5 | Pd | 0.0063 | 氯化铵还原后电化学还原 | Pd颗粒负载在Cu颗粒上 | 200 nm | C2H4 | 44.8 | -0.89 | 800 | 3.3 | -0.99 | 2.9 | -0.99 | 0.8 | -0.99 |  |  | 40.9 | -0.99 | 19.8 | -0.99 | 22.6 | -0.99 | -1.06 | 1200
10.1002/anie.202400439 | 1.26% Pd-Cu | CO2RR00798 | 2024.02 | Cu | 0.5 | Pd | 0.0063 | 氯化铵还原后电化学还原 | Pd颗粒负载在Cu颗粒上 | 200 nm | C2H4 | 44.8 | -0.89 | 800 | 3.1 | -1.06 | 0 | -1.06 | 4.2 | -1.06 |  |  | 39.1 | -1.06 | 23.8 | -1.06 | 22.8 | -1.06 | -1.06 | 1200
10.1002/anie.202400439 | 2.5% Pd-Cu | CO2RR00799 | 2024.02 | Cu | 0.5 | Pd | 0.0125 | 氯化铵还原后电化学还原 | Pd颗粒负载在Cu颗粒上 | 200 nm | C2H4 | 40.7 | -1.03 | 1000 | 16.8 | -0.51 | 22.4 | -0.51 | 0 | -0.51 |  |  | 16.8 | -0.51 | 23 | -0.51 | 12.9 | -0.51 | -1.14 | 1200
10.1002/anie.202400439 | 2.5% Pd-Cu | CO2RR00800 | 2024.02 | Cu | 0.5 | Pd | 0.0125 | 氯化铵还原后电化学还原 | Pd颗粒负载在Cu颗粒上 | 200 nm | C2H4 | 40.7 | -1.03 | 1000 | 8.2 | -0.62 | 10.9 | -0.62 | 0 | -0.62 |  |  | 32.2 | -0.62 | 25.2 | -0.62 | 15.7 | -0.62 | -1.14 | 1200
10.1002/anie.202400439 | 2.5% Pd-Cu | CO2RR00801 | 2024.02 | Cu | 0.5 | Pd | 0.0125 | 氯化铵还原后电化学还原 | Pd颗粒负载在Cu颗粒上 | 200 nm | C2H4 | 40.7 | -1.03 | 1000 | 5.8 | -0.75 | 7.6 | -0.75 | 0 | -0.75 |  |  | 36.1 | -0.75 | 25.1 | -0.75 | 17.5 | -0.75 | -1.14 | 1200
10.1002/anie.202400439 | 2.5% Pd-Cu | CO2RR00802 | 2024.02 | Cu | 0.5 | Pd | 0.0125 | 氯化铵还原后电化学还原 | Pd颗粒负载在Cu颗粒上 | 200 nm | C2H4 | 40.7 | -1.03 | 1000 | 4.7 | -0.92 | 5.9 | -0.92 | 1.3 | -0.92 |  |  | 40.4 | -0.92 | 21.5 | -0.92 | 19.5 | -0.92 | -1.14 | 1200
10.1002/anie.202400439 | 2.5% Pd-Cu | CO2RR00803 | 2024.02 | Cu | 0.5 | Pd | 0.0125 | 氯化铵还原后电化学还原 | Pd颗粒负载在Cu颗粒上 | 200 nm | C2H4 | 40.7 | -1.03 | 1000 | 3.2 | -1.03 | 2.8 | -1.03 | 0.9 | -1.03 |  |  | 40.7 | -1.03 | 24.8 | -1.03 | 23 | -1.03 | -1.14 | 1200
10.1002/anie.202400439 | 2.5% Pd-Cu | CO2RR00804 | 2024.02 | Cu | 0.5 | Pd | 0.0125 | 氯化铵还原后电化学还原 | Pd颗粒负载在Cu颗粒上 | 200 nm | C2H4 | 40.7 | -1.03 | 1000 | 3 | -1.14 | 1.6 | -1.14 | 0.9 | -1.14 |  |  | 36.7 | -1.14 | 23.6 | -1.14 | 24.2 | -1.14 | -1.14 | 1200
CO2RR00805
10.1021/jacs.3c10202 | Cu | CO2RR00806 | 2023.11 | Cu | 0.08 |  |  | H2/Ar下高温还原 | Cu纳米颗粒 | 100 nm | CH4 | 39.4 | -1.55 | 487.3 | 26.2 | -0.75 | 4.2 | -0.75 | 4 | -0.75 |  |  | 14 | -0.75 | 7.5 | -0.75 | 28.7 | -0.75 | -1.95 | 593 | LS
10.1021/jacs.3c10202 | Cu | CO2RR00807 | 2023.11 | Cu | 0.08 |  |  | H2/Ar下高温还原 | Cu纳米颗粒 | 100 nm | CH4 | 39.4 | -1.55 | 487.3 | 20.7 | -0.95 | 2.7 | -0.95 | 11.5 | -0.95 |  |  | 18.3 | -0.95 | 9.9 | -0.95 | 21 | -0.95 | -1.95 | 593
10.1021/jacs.3c10202 | Cu | CO2RR00808 | 2023.11 | Cu | 0.08 |  |  | H2/Ar下高温还原 | Cu纳米颗粒 | 100 nm | CH4 | 39.4 | -1.55 | 487.3 | 12 | -1.15 | 1.9 | -1.15 | 29.3 | -1.15 |  |  | 17.9 | -1.15 | 11.3 | -1.15 | 15.6 | -1.15 | -1.95 | 593
10.1021/jacs.3c10202 | Cu | CO2RR00809 | 2023.11 | Cu | 0.08 |  |  | H2/Ar下高温还原 | Cu纳米颗粒 | 100 nm | CH4 | 39.4 | -1.55 | 487.3 | 9.5 | -1.35 | 1.8 | -1.35 | 28.5 | -1.35 |  |  | 20 | -1.35 | 13.8 | -1.35 | 15.1 | -1.35 | -1.95 | 593
10.1021/jacs.3c10202 | Cu | CO2RR00810 | 2023.11 | Cu | 0.08 |  |  | H2/Ar下高温还原 | Cu纳米颗粒 | 100 nm | CH4 | 39.4 | -1.55 | 487.3 | 7.6 | -1.55 | 1.6 | -1.55 | 39.4 | -1.55 |  |  | 19.6 | -1.55 | 10.6 | -1.55 | 14.8 | -1.55 | -1.95 | 593
10.1021/jacs.3c10202 | Cu | CO2RR00811 | 2023.11 | Cu | 0.08 |  |  | H2/Ar下高温还原 | Cu纳米颗粒 | 100 nm | CH4 | 39.4 | -1.55 | 487.3 | 6.6 | -1.75 | 1.1 | -1.75 | 36.8 | -1.75 |  |  | 17.9 | -1.75 | 9.9 | -1.75 | 14.8 | -1.75 | -1.95 | 593
10.1021/jacs.3c10202 | Cu | CO2RR00812 | 2023.11 | Cu | 0.08 |  |  | H2/Ar下高温还原 | Cu纳米颗粒 | 100 nm | CH4 | 39.4 | -1.55 | 487.3 | 5.4 | -1.95 | 1 | -1.95 | 37.7 | -1.95 |  |  | 15.7 | -1.95 | 10.3 | -1.95 | 19.8 | -1.95 | -1.95 | 593
10.1021/jacs.3c10202 | CuGa0.1 | CO2RR00813 | 2023.11 | Cu | 0.08 | Ga | 0.008 | H2/Ar下高温还原 | Cu纳米颗粒负载有微量Ga | 100 nm | C2H4 | 30 | -1.35 | 493.2 | 37.1 | -0.75 | 9.8 | -0.75 | 1.4 | -0.75 |  |  | 14.6 | -0.75 | 0 | -0.75 | 28.3 | -0.75 | -1.95 | 809.5
10.1021/jacs.3c10202 | CuGa0.1 | CO2RR00814 | 2023.11 | Cu | 0.08 | Ga | 0.008 | H2/Ar下高温还原 | Cu纳米颗粒负载有微量Ga | 100 nm | C2H4 | 30 | -1.35 | 493.2 | 27.7 | -0.95 | 5.5 | -0.95 | 3.9 | -0.95 |  |  | 22.8 | -0.95 | 9.7 | -0.95 | 23.4 | -0.95 | -1.95 | 809.5
10.1021/jacs.3c10202 | CuGa0.1 | CO2RR00815 | 2023.11 | Cu | 0.08 | Ga | 0.008 | H2/Ar下高温还原 | Cu纳米颗粒负载有微量Ga | 100 nm | C2H4 | 30 | -1.35 | 493.2 | 21.3 | -1.15 | 4.3 | -1.15 | 3.8 | -1.15 |  |  | 28.8 | -1.15 | 14.9 | -1.15 | 21.3 | -1.15 | -1.95 | 809.5
10.1021/jacs.3c10202 | CuGa0.1 | CO2RR00816 | 2023.11 | Cu | 0.08 | Ga | 0.008 | H2/Ar下高温还原 | Cu纳米颗粒负载有微量Ga | 100 nm | C2H4 | 30 | -1.35 | 493.2 | 15.6 | -1.35 | 3.2 | -1.35 | 14.3 | -1.35 |  |  | 30 | -1.35 | 14 | -1.35 | 19.3 | -1.35 | -1.95 | 809.5
10.1021/jacs.3c10202 | CuGa0.1 | CO2RR00817 | 2023.11 | Cu | 0.08 | Ga | 0.008 | H2/Ar下高温还原 | Cu纳米颗粒负载有微量Ga | 100 nm | C2H4 | 30 | -1.35 | 493.2 | 13.9 | -1.55 | 2.9 | -1.55 | 13 | -1.55 |  |  | 26.6 | -1.55 | 17.8 | -1.55 | 17.5 | -1.55 | -1.95 | 809.5
10.1021/jacs.3c10202 | CuGa0.1 | CO2RR00818 | 2023.11 | Cu | 0.08 | Ga | 0.008 | H2/Ar下高温还原 | Cu纳米颗粒负载有微量Ga | 100 nm | C2H4 | 30 | -1.35 | 493.2 | 10.4 | -1.75 | 2.6 | -1.75 | 16.2 | -1.75 |  |  | 26.9 | -1.75 | 17.4 | -1.75 | 17 | -1.75 | -1.95 | 809.5
10.1021/jacs.3c10202 | CuGa0.1 | CO2RR00819 | 2023.11 | Cu | 0.08 | Ga | 0.008 | H2/Ar下高温还原 | Cu纳米颗粒负载有微量Ga | 100 nm | C2H4 | 30 | -1.35 | 493.2 | 8.8 | -1.95 | 2.2 | -1.95 | 20.9 | -1.95 |  |  | 27.6 | -1.95 | 15.7 | -1.95 | 17.8 | -1.95 | -1.95 | 809.5
10.1021/jacs.3c10202 | Cu9Ga4 | CO2RR00820 | 2023.11 | Cu | 0.08 | Ga | 0.036 | H2/Ar下高温还原 | CuGa双金属混合颗粒 | 45 nm | C2H4 | 32.6 | -1.55 | 679.4 | 42 | -0.75 | 6 | -0.75 | 1 | -0.75 |  |  | 22.5 | -0.75 | 8.1 | -0.75 | 11.6 | -0.75 | -1.95 | 991.3
10.1021/jacs.3c10202 | Cu9Ga4 | CO2RR00821 | 2023.11 | Cu | 0.08 | Ga | 0.036 | H2/Ar下高温还原 | CuGa双金属混合颗粒 | 45 nm | C2H4 | 32.6 | -1.55 | 679.4 | 27.5 | -0.95 | 3.7 | -0.95 | 3.3 | -0.95 |  |  | 23.8 | -0.95 | 18.1 | -0.95 | 7.7 | -0.95 | -1.95 | 991.3
10.1021/jacs.3c10202 | Cu9Ga4 | CO2RR00822 | 2023.11 | Cu | 0.08 | Ga | 0.036 | H2/Ar下高温还原 | CuGa双金属混合颗粒 | 45 nm | C2H4 | 32.6 | -1.55 | 679.4 | 21 | -1.15 | 3.6 | -1.15 | 5.7 | -1.15 |  |  | 27.1 | -1.15 | 21.1 | -1.15 | 9.1 | -1.15 | -1.95 | 991.3
10.1021/jacs.3c10202 | Cu9Ga4 | CO2RR00823 | 2023.11 | Cu | 0.08 | Ga | 0.036 | H2/Ar下高温还原 | CuGa双金属混合颗粒 | 45 nm | C2H4 | 32.6 | -1.55 | 679.4 | 16.5 | -1.35 | 3.9 | -1.35 | 7.8 | -1.35 |  |  | 32.2 | -1.35 | 21.3 | -1.35 | 8.5 | -1.35 | -1.95 | 991.3
10.1021/jacs.3c10202 | Cu9Ga4 | CO2RR00824 | 2023.11 | Cu | 0.08 | Ga | 0.036 | H2/Ar下高温还原 | CuGa双金属混合颗粒 | 45 nm | C2H4 | 32.6 | -1.55 | 679.4 | 10.8 | -1.55 | 2.7 | -1.55 | 9.6 | -1.55 |  |  | 32.6 | -1.55 | 26.8 | -1.55 | 7.5 | -1.55 | -1.95 | 991.3
10.1021/jacs.3c10202 | Cu9Ga4 | CO2RR00825 | 2023.11 | Cu | 0.08 | Ga | 0.036 | H2/Ar下高温还原 | CuGa双金属混合颗粒 | 45 nm | C2H4 | 32.6 | -1.55 | 679.4 | 9.4 | -1.75 | 2.1 | -1.75 | 12.1 | -1.75 |  |  | 32.6 | -1.75 | 28.9 | -1.75 | 7.8 | -1.75 | -1.95 | 991.3
10.1021/jacs.3c10202 | Cu9Ga4 | CO2RR00826 | 2023.11 | Cu | 0.08 | Ga | 0.036 | H2/Ar下高温还原 | CuGa双金属混合颗粒 | 45 nm | C2H4 | 32.6 | -1.55 | 679.4 | 7.7 | -1.95 | 1.4 | -1.95 | 15.2 | -1.95 |  |  | 32.3 | -1.95 | 29.2 | -1.95 | 8.2 | -1.95 | -1.95 | 991.3
CO2RR00827
10.1021/jacs.3c09632 | Cu-R | CO2RR00828 | 2023.12 | Cu | 0.002 |  |  | NaBH4还原法 | Cu颗粒 | 30 nm | CO | 63.9 |  | 100 mA cm-2 | 63.9 | 100 mA cm-2 | [6 empty] | 8.7 | 100 mA cm-2 |  |  | 21.6 | 100 mA cm-2 |  | 600 | LS
10.1021/jacs.3c09632 | Cu-R | CO2RR00829 | 2023.12 | Cu | 0.002 |  |  | NaBH4还原法 | Cu颗粒 | 30 nm | CO | 63.9 |  | 100 mA cm-2 | 50.7 | 200 | [6 empty] | 20.6 | 200 |  |  | 25.8 | 200 |  | 600
10.1021/jacs.3c09632 | Cu-R | CO2RR00830 | 2023.12 | Cu | 0.002 |  |  | NaBH4还原法 | Cu颗粒 | 30 nm | CO | 63.9 |  | 100 mA cm-2 | 37.9 | 300 | [6 empty] | 33.6 | 300 |  |  | 23.7 | 300 |  | 600
10.1021/jacs.3c09632 | Cu-R | CO2RR00831 | 2023.12 | Cu | 0.002 |  |  | NaBH4还原法 | Cu颗粒 | 30 nm | CO | 63.9 |  | 100 mA cm-2 | 26.7 | 400 | [6 empty] | 40.2 | 400 |  |  | 24.4 | 400 |  | 600
10.1021/jacs.3c09632 | Cu-R | CO2RR00832 | 2023.12 | Cu | 0.002 |  |  | NaBH4还原法 | Cu颗粒 | 30 nm | CO | 63.9 |  | 100 mA cm-2 | 18 | 500 | [6 empty] | 41.3 | 500 |  |  | 31.6 | 500 |  | 600
10.1021/jacs.3c09632 | Cu-R | CO2RR00833 | 2023.12 | Cu | 0.002 |  |  | NaBH4还原法 | Cu颗粒 | 30 nm | CO | 63.9 |  | 100 mA cm-2 | 11.9 | 600 | [6 empty] | 44.4 | 600 |  |  | 34.3 | 600 |  | 600
10.1021/jacs.3c09632 | Cu-R | CO2RR00834 | 2023.12 | Cu | 0.002 |  |  | NaBH4还原法 | Cu颗粒 | 30 nm | C2H4 | 44.3 | -1.4 | [9 empty] | 8.4 | -0.9
10.1021/jacs.3c09632 | Cu-R | CO2RR00835 | 2023.12 | Cu | 0.002 |  |  | NaBH4还原法 | Cu颗粒 | 30 nm | C2H4 | 44.3 | -1.4 | [9 empty] | 20.5 | -1
10.1021/jacs.3c09632 | Cu-R | CO2RR00836 | 2023.12 | Cu | 0.002 |  |  | NaBH4还原法 | Cu颗粒 | 30 nm | C2H4 | 44.3 | -1.4 | [9 empty] | 33.6 | -1.05
10.1021/jacs.3c09632 | Cu-R | CO2RR00837 | 2023.12 | Cu | 0.002 |  |  | NaBH4还原法 | Cu颗粒 | 30 nm | C2H4 | 44.3 | -1.4 | [9 empty] | 40 | -1.2
10.1021/jacs.3c09632 | Cu-R | CO2RR00838 | 2023.12 | Cu | 0.002 |  |  | NaBH4还原法 | Cu颗粒 | 30 nm | C2H4 | 44.3 | -1.4 | [9 empty] | 41 | -1.35
10.1021/jacs.3c09632 | Cu-R | CO2RR00839 | 2023.12 | Cu | 0.002 |  |  | NaBH4还原法 | Cu颗粒 | 30 nm | C2H4 | 44.3 | -1.4 | [9 empty] | 44.3 | -1.4
10.1021/jacs.3c09632 | Ni SAC+Cu-R | CO2RR00840 | 2023.12 | Cu | 0.002 | Ni | 0.0001 | NaBH4还原法制备Cu颗粒，煅烧法制备Ni SAC。超声混合后旋蒸 | 负载有Ni SAC的Cu颗粒 | 30 nm | C2H4 | 61.6 |  | 600 mA cm-2 | 61.5 | 100 mA cm-2 | [6 empty] | 11.1 | 100 mA cm-2 |  |  | 27.2 | 100 mA cm-2 |  | 600
10.1021/jacs.3c09632 | Ni SAC+Cu-R | CO2RR00841 | 2023.12 | Cu | 0.002 | Ni | 0.0001 | NaBH4还原法制备Cu颗粒，煅烧法制备Ni SAC。超声混合后旋蒸 | 负载有Ni SAC的Cu颗粒 | 30 nm | C2H4 | 61.6 |  | 600 mA cm-2 | 51.4 | 200 | [6 empty] | 30.8 | 200 |  |  | 15.3 | 200 |  | 600
10.1021/jacs.3c09632 | Ni SAC+Cu-R | CO2RR00842 | 2023.12 | Cu | 0.002 | Ni | 0.0001 | NaBH4还原法制备Cu颗粒，煅烧法制备Ni SAC。超声混合后旋蒸 | 负载有Ni SAC的Cu颗粒 | 30 nm | C2H4 | 61.6 |  | 600 mA cm-2 | 39.2 | 300 | [6 empty] | 44.4 | 300 |  |  | 13.1 | 300 |  | 600
10.1021/jacs.3c09632 | Ni SAC+Cu-R | CO2RR00843 | 2023.12 | Cu | 0.002 | Ni | 0.0001 | NaBH4还原法制备Cu颗粒，煅烧法制备Ni SAC。超声混合后旋蒸 | 负载有Ni SAC的Cu颗粒 | 30 nm | C2H4 | 61.6 |  | 600 mA cm-2 | 30.8 | 400 | [6 empty] | 52.9 | 400 |  |  | 12.8 | 400 |  | 600
10.1021/jacs.3c09632 | Ni SAC+Cu-R | CO2RR00844 | 2023.12 | Cu | 0.002 | Ni | 0.0001 | NaBH4还原法制备Cu颗粒，煅烧法制备Ni SAC。超声混合后旋蒸 | 负载有Ni SAC的Cu颗粒 | 30 nm | C2H4 | 61.6 |  | 600 mA cm-2 | 22.8 | 500 | [6 empty] | 60.2 | 500 |  |  | 13 | 500 |  | 600
10.1021/jacs.3c09632 | Ni SAC+Cu-R | CO2RR00845 | 2023.12 | Cu | 0.002 | Ni | 0.0001 | NaBH4还原法制备Cu颗粒，煅烧法制备Ni SAC。超声混合后旋蒸 | 负载有Ni SAC的Cu颗粒 | 30 nm | C2H4 | 61.6 |  | 600 mA cm-2 | 15.7 | 600 | [6 empty] | 61.6 | 600 |  |  | 16.2 | 600 |  | 600
10.1021/jacs.3c09632 | Ni Pc+Cu-R | CO2RR00846 | 2023.12 | Cu | 0.002 | Ni | 0.0001 | NaBH4还原法制备Cu颗粒，水热法制备Ni Pc。超声混合后旋蒸 | Cu颗粒和Ni Pc的混合物 | 100 nm | CO | 69.8 |  | 200 mA cm-2 | 65.8 | 100 mA cm-2 | [6 empty] | 3 | 100 mA cm-2 |  |  | 25.1 | 100 mA cm-2 |  | 600
10.1021/jacs.3c09632 | Ni Pc+Cu-R | CO2RR00847 | 2023.12 | Cu | 0.002 | Ni | 0.0001 | NaBH4还原法制备Cu颗粒，水热法制备Ni Pc。超声混合后旋蒸 | Cu颗粒和Ni Pc的混合物 | 100 nm | CO | 69.8 |  | 200 mA cm-2 | 69.8 | 200 | [6 empty] | 10.6 | 200 |  |  | 16.4 | 200 |  | 600
10.1021/jacs.3c09632 | Ni Pc+Cu-R | CO2RR00848 | 2023.12 | Cu | 0.002 | Ni | 0.0001 | NaBH4还原法制备Cu颗粒，水热法制备Ni Pc。超声混合后旋蒸 | Cu颗粒和Ni Pc的混合物 | 100 nm | CO | 69.8 |  | 200 mA cm-2 | 58.9 | 300 | [6 empty] | 19.5 | 300 |  |  | 13 | 300 |  | 600
10.1021/jacs.3c09632 | Ni Pc+Cu-R | CO2RR00849 | 2023.12 | Cu | 0.002 | Ni | 0.0001 | NaBH4还原法制备Cu颗粒，水热法制备Ni Pc。超声混合后旋蒸 | Cu颗粒和Ni Pc的混合物 | 100 nm | CO | 69.8 |  | 200 mA cm-2 | 53.7 | 400 | [6 empty] | 27.1 | 400 |  |  | 12.6 | 400 |  | 600
10.1021/jacs.3c09632 | Ni Pc+Cu-R | CO2RR00850 | 2023.12 | Cu | 0.002 | Ni | 0.0001 | NaBH4还原法制备Cu颗粒，水热法制备Ni Pc。超声混合后旋蒸 | Cu颗粒和Ni Pc的混合物 | 100 nm | CO | 69.8 |  | 200 mA cm-2 | 50.2 | 500 | [6 empty] | 34 | 500 |  |  | 12 | 500 |  | 600
10.1021/jacs.3c09632 | Ni Pc+Cu-R | CO2RR00851 | 2023.12 | Cu | 0.002 | Ni | 0.0001 | NaBH4还原法制备Cu颗粒，水热法制备Ni Pc。超声混合后旋蒸 | Cu颗粒和Ni Pc的混合物 | 100 nm | CO | 69.8 |  | 200 mA cm-2 | 43.8 | 600 | [6 empty] | 40.1 | 600 |  |  | 11.4 | 600 |  | 600
10.1021/jacs.3c09632 | Ag+Cu-R | CO2RR00852 | 2023.12 | Cu | 0.002 | Ag | 0.0001 | NaBH4还原法制备Cu颗粒，与Ag颗粒超声混合后旋蒸 | Cu颗粒和Ag颗粒混合 | 30 nm + 500 nm | CO | 63.3 |  | 200 mA cm-2 | 59 | 100 mA cm-2 | [6 empty] | 4.5 | 100 mA cm-2 |  |  | 32.9 | 100 mA cm-2 |  | 600
10.1021/jacs.3c09632 | Ag+Cu-R | CO2RR00853 | 2023.12 | Cu | 0.002 | Ag | 0.0001 | NaBH4还原法制备Cu颗粒，与Ag颗粒超声混合后旋蒸 | Cu颗粒和Ag颗粒混合 | 30 nm + 500 nm | CO | 63.3 |  | 200 mA cm-2 | 63.3 | 200 | [6 empty] | 16.2 | 200 |  |  | 23.1 | 200 |  | 600
10.1021/jacs.3c09632 | Ag+Cu-R | CO2RR00854 | 2023.12 | Cu | 0.002 | Ag | 0.0001 | NaBH4还原法制备Cu颗粒，与Ag颗粒超声混合后旋蒸 | Cu颗粒和Ag颗粒混合 | 30 nm + 500 nm | CO | 63.3 |  | 200 mA cm-2 | 55.4 | 300 | [6 empty] | 24.5 | 300 |  |  | 19.3 | 300 |  | 600
10.1021/jacs.3c09632 | Ag+Cu-R | CO2RR00855 | 2023.12 | Cu | 0.002 | Ag | 0.0001 | NaBH4还原法制备Cu颗粒，与Ag颗粒超声混合后旋蒸 | Cu颗粒和Ag颗粒混合 | 30 nm + 500 nm | CO | 63.3 |  | 200 mA cm-2 | 46.2 | 400 | [6 empty] | 33.3 | 400 |  |  | 18.5 | 400 |  | 600
10.1021/jacs.3c09632 | Ag+Cu-R | CO2RR00856 | 2023.12 | Cu | 0.002 | Ag | 0.0001 | NaBH4还原法制备Cu颗粒，与Ag颗粒超声混合后旋蒸 | Cu颗粒和Ag颗粒混合 | 30 nm + 500 nm | CO | 63.3 |  | 200 mA cm-2 | 39.9 | 500 | [6 empty] | 42.8 | 500 |  |  | 18.4 | 500 |  | 600
10.1021/jacs.3c09632 | Ag+Cu-R | CO2RR00857 | 2023.12 | Cu | 0.002 | Ag | 0.0001 | NaBH4还原法制备Cu颗粒，与Ag颗粒超声混合后旋蒸 | Cu颗粒和Ag颗粒混合 | 30 nm + 500 nm | CO | 63.3 |  | 200 mA cm-2 | 33.1 | 600 | [6 empty] | 44.3 | 600 |  |  | 16.4 | 600 |  | 600
10.1021/jacs.3c09632 | Ni SAC | CO2RR00858 | 2023.12 |  |  | Ni | 0.0005 | 煅烧法制备Ni SAC | Ni SAC |  | CO | 100.4 | -0.85 |  | 100.4 | -0.85
10.1021/jacs.3c09632 | Ni SAC | CO2RR00859 | 2023.12 |  |  | Ni | 0.0005 | 煅烧法制备Ni SAC | Ni SAC |  | CO | 100.4 | -0.85 |  | 100.2 | -1
10.1021/jacs.3c09632 | Ni SAC | CO2RR00860 | 2023.12 |  |  | Ni | 0.0005 | 煅烧法制备Ni SAC | Ni SAC |  | CO | 100.4 | -0.85 |  | 99.6 | -1.2
10.1021/jacs.3c09632 | Ni SAC | CO2RR00861 | 2023.12 |  |  | Ni | 0.0005 | 煅烧法制备Ni SAC | Ni SAC |  | CO | 100.4 | -0.85 |  | 98.5 | -1.3
10.1021/jacs.3c09632 | Ni SAC | CO2RR00862 | 2023.12 |  |  | Ni | 0.0005 | 煅烧法制备Ni SAC | Ni SAC |  | CO | 100.4 | -0.85 |  | 93.7 | -1.5
10.1021/jacs.3c09632 | Ni SAC | CO2RR00863 | 2023.12 |  |  | Ni | 0.0005 | 煅烧法制备Ni SAC | Ni SAC |  | CO | 100.4 | -0.85 |  | 76.6 | -1.55
10.1021/jacs.3c09632 | Ni SAC | CO2RR00864 | 2023.12 |  |  | Ni | 0.0005 | 煅烧法制备Ni SAC | Ni SAC |  | CO | 100.4 | -0.85 |  | 69.4 | -1.6
10.1021/jacs.3c09632 | Ni Pc | CO2RR00865 | 2023.12 |  |  | Ni | 0.0005 | 水热法制备 Ni Pc | Ni 单质 | 100 nm | CO | 99.6 | -0.7 |  | 99.6 | -0.7
10.1021/jacs.3c09632 | Ni Pc | CO2RR00866 | 2023.12 |  |  | Ni | 0.0005 | 水热法制备 Ni Pc | Ni 单质 | 100 nm | CO | 99.6 | -0.7 |  | 99.5 | -0.8
10.1021/jacs.3c09632 | Ni Pc | CO2RR00867 | 2023.12 |  |  | Ni | 0.0005 | 水热法制备 Ni Pc | Ni 单质 | 100 nm | CO | 99.6 | -0.7 |  | 82.9 | -1
10.1021/jacs.3c09632 | Ni Pc | CO2RR00868 | 2023.12 |  |  | Ni | 0.0005 | 水热法制备 Ni Pc | Ni 单质 | 100 nm | CO | 99.6 | -0.7 |  | 69 | -1.08
10.1021/jacs.3c09632 | Ni Pc | CO2RR00869 | 2023.12 |  |  | Ni | 0.0005 | 水热法制备 Ni Pc | Ni 单质 | 100 nm | CO | 99.6 | -0.7 |  | 49.9 | -1.11
10.1021/jacs.3c09632 | Ni Pc | CO2RR00870 | 2023.12 |  |  | Ni | 0.0005 | 水热法制备 Ni Pc | Ni 单质 | 100 nm | CO | 99.6 | -0.7 |  | 42.6 | -1.15
10.1021/jacs.3c09632 | Ni Pc | CO2RR00871 | 2023.12 |  |  | Ni | 0.0005 | 水热法制备 Ni Pc | Ni 单质 | 100 nm | CO | 99.6 | -0.7 |  | 35.1 | -1.25
10.1021/jacs.3c09632 | Ag NPs | CO2RR00872 | 2023.12 |  |  | Ag | 0.0005 | 商业购买 | Ag 颗粒 | 500 nm | CO | 92.1 | -0.9 |  | 92.1 | -0.9
10.1021/jacs.3c09632 | Ag NPs | CO2RR00873 | 2023.12 |  |  | Ag | 0.0005 | 商业购买 | Ag 颗粒 | 500 nm | CO | 92.1 | -0.9 |  | 89.3 | -1
10.1021/jacs.3c09632 | Ag NPs | CO2RR00874 | 2023.12 |  |  | Ag | 0.0005 | 商业购买 | Ag 颗粒 | 500 nm | CO | 92.1 | -0.9 |  | 62.3 | -1.2
10.1021/jacs.3c09632 | Ag NPs | CO2RR00875 | 2023.12 |  |  | Ag | 0.0005 | 商业购买 | Ag 颗粒 | 500 nm | CO | 92.1 | -0.9 |  | 38.7 | -1.4
10.1021/jacs.3c09632 | Ag NPs | CO2RR00876 | 2023.12 |  |  | Ag | 0.0005 | 商业购买 | Ag 颗粒 | 500 nm | CO | 92.1 | -0.9 |  | 25.4 | -1.55
CO2RR00877
10.1002/smll.202307910 | Cu | CO2RR00878 | 2023.12 | Cu | 4 |  |  | NH4OH+NaOH还原法 | Cu颗粒 | 80 nm | CO | 24.3 | -0.87 | 31.3 | 15.2 | -0.67 | 11 | -0.67 |  |  |  |  | 0 | -0.67 |  |  | 73.8 | -0.67 | -1.07 | 50.4 | LS
10.1002/smll.202307910 | Cu | CO2RR00879 | 2023.12 | Cu | 4 |  |  | NH4OH+NaOH还原法 | Cu颗粒 | 80 nm | CO | 24.3 | -0.87 | 31.3 | 16.9 | -0.77 | 12.4 | -0.77 |  |  |  |  | 0 | -0.77 |  |  | 70.7 | -0.77 | -1.07 | 50.4
10.1002/smll.202307910 | Cu | CO2RR00880 | 2023.12 | Cu | 4 |  |  | NH4OH+NaOH还原法 | Cu颗粒 | 80 nm | CO | 24.3 | -0.87 | 31.3 | 18.1 | -0.82 | 11.1 | -0.82 |  |  |  |  | 2.4 | -0.82 |  |  | 68.4 | -0.82 | -1.07 | 50.4
10.1002/smll.202307910 | Cu | CO2RR00881 | 2023.12 | Cu | 4 |  |  | NH4OH+NaOH还原法 | Cu颗粒 | 80 nm | CO | 24.3 | -0.87 | 31.3 | 24.3 | -0.87 | 12.5 | -0.87 |  |  |  |  | 3.9 | -0.87 |  |  | 59.3 | -0.87 | -1.07 | 50.4
10.1002/smll.202307910 | Cu | CO2RR00882 | 2023.12 | Cu | 4 |  |  | NH4OH+NaOH还原法 | Cu颗粒 | 80 nm | CO | 24.3 | -0.87 | 31.3 | 23.8 | -0.92 | 10.4 | -0.92 |  |  |  |  | 5.3 | -0.92 |  |  | 60.5 | -0.92 | -1.07 | 50.4
10.1002/smll.202307910 | Cu | CO2RR00883 | 2023.12 | Cu | 4 |  |  | NH4OH+NaOH还原法 | Cu颗粒 | 80 nm | CO | 24.3 | -0.87 | 31.3 | 18.2 | -0.97 | 16.5 | -0.97 |  |  |  |  | 6.1 | -0.97 |  |  | 59.2 | -0.97 | -1.07 | 50.4
10.1002/smll.202307910 | Cu | CO2RR00884 | 2023.12 | Cu | 4 |  |  | NH4OH+NaOH还原法 | Cu颗粒 | 80 nm | CO | 24.3 | -0.87 | 31.3 | 14.2 | -1.02 | 19.5 | -1.02 |  |  |  |  | 7.1 | -1.02 |  |  | 59.2 | -1.02 | -1.07 | 50.4
10.1002/smll.202307910 | Cu | CO2RR00885 | 2023.12 | Cu | 4 |  |  | NH4OH+NaOH还原法 | Cu颗粒 | 80 nm | CO | 24.3 | -0.87 | 31.3 | 14.1 | -1.07 | 17.3 | -1.07 |  |  |  |  | 9.2 | -1.07 |  |  | 59.4 | -1.07 | -1.07 | 50.4
10.1002/smll.202307910 | Cu300Bi1 | CO2RR00886 | 2023.12 | Cu | 3.9867 | Bi | 0.0133 | NH4OH+NaOH还原法 | Cu颗粒含有少量Bi | 80 nm | CO | 43.8 | -0.87 | 25.1 | 25.4 | -0.67 | 25.9 | -0.67 |  |  |  |  | 0 | -0.67 |  |  | 48.7 | -0.67 | -1.07 | 48.1
10.1002/smll.202307910 | Cu300Bi1 | CO2RR00887 | 2023.12 | Cu | 3.9867 | Bi | 0.0133 | NH4OH+NaOH还原法 | Cu颗粒含有少量Bi | 80 nm | CO | 43.8 | -0.87 | 25.1 | 36.4 | -0.77 | 19.5 | -0.77 |  |  |  |  | 0 | -0.77 |  |  | 44.1 | -0.77 | -1.07 | 48.1
10.1002/smll.202307910 | Cu300Bi1 | CO2RR00888 | 2023.12 | Cu | 3.9867 | Bi | 0.0133 | NH4OH+NaOH还原法 | Cu颗粒含有少量Bi | 80 nm | CO | 43.8 | -0.87 | 25.1 | 40.7 | -0.82 | 20.1 | -0.82 |  |  |  |  | 0 | -0.82 |  |  | 39.2 | -0.82 | -1.07 | 48.1
10.1002/smll.202307910 | Cu300Bi1 | CO2RR00889 | 2023.12 | Cu | 3.9867 | Bi | 0.0133 | NH4OH+NaOH还原法 | Cu颗粒含有少量Bi | 80 nm | CO | 43.8 | -0.87 | 25.1 | 43.8 | -0.87 | 19.7 | -0.87 |  |  |  |  | 3 | -0.87 |  |  | 33.5 | -0.87 | -1.07 | 48.1
10.1002/smll.202307910 | Cu300Bi1 | CO2RR00890 | 2023.12 | Cu | 3.9867 | Bi | 0.0133 | NH4OH+NaOH还原法 | Cu颗粒含有少量Bi | 80 nm | CO | 43.8 | -0.87 | 25.1 | 39.8 | -0.92 | 21.9 | -0.92 |  |  |  |  | 4.3 | -0.92 |  |  | 33.9 | -0.92 | -1.07 | 48.1
10.1002/smll.202307910 | Cu300Bi1 | CO2RR00891 | 2023.12 | Cu | 3.9867 | Bi | 0.0133 | NH4OH+NaOH还原法 | Cu颗粒含有少量Bi | 80 nm | CO | 43.8 | -0.87 | 25.1 | 32.4 | -0.97 | 25.2 | -0.97 |  |  |  |  | 11.4 | -0.97 |  |  | 31 | -0.97 | -1.07 | 48.1
10.1002/smll.202307910 | Cu300Bi1 | CO2RR00892 | 2023.12 | Cu | 3.9867 | Bi | 0.0133 | NH4OH+NaOH还原法 | Cu颗粒含有少量Bi | 80 nm | CO | 43.8 | -0.87 | 25.1 | 32.5 | -1.02 | 25.1 | -1.02 |  |  |  |  | 13.6 | -1.02 |  |  | 28.8 | -1.02 | -1.07 | 48.1
10.1002/smll.202307910 | Cu300Bi1 | CO2RR00893 | 2023.12 | Cu | 3.9867 | Bi | 0.0133 | NH4OH+NaOH还原法 | Cu颗粒含有少量Bi | 80 nm | CO | 43.8 | -0.87 | 25.1 | 31.6 | -1.07 | 28.3 | -1.07 |  |  |  |  | 17.2 | -1.07 |  |  | 22.9 | -1.07 | -1.07 | 48.1
10.1002/smll.202307910 | Cu150Bi1 | CO2RR00894 | 2023.12 | Cu | 3.9735 | Bi | 0.0265 | NH4OH+NaOH还原法 | Cu颗粒含有少量Bi | 80 nm | CO | 93.3 | -0.87 | 21.7 | 48.3 | -0.67 | 7.3 | -0.67 |  |  |  |  | 0 | -0.67 |  |  | 44.4 | -0.67 | -1.12 | 48.1
10.1002/smll.202307910 | Cu150Bi1 | CO2RR00895 | 2023.12 | Cu | 3.9735 | Bi | 0.0265 | NH4OH+NaOH还原法 | Cu颗粒含有少量Bi | 80 nm | CO | 93.3 | -0.87 | 21.7 | 59.8 | -0.77 | 4.2 | -0.77 |  |  |  |  | 0 | -0.77 |  |  | 36 | -0.77 | -1.12 | 48.1
10.1002/smll.202307910 | Cu150Bi1 | CO2RR00896 | 2023.12 | Cu | 3.9735 | Bi | 0.0265 | NH4OH+NaOH还原法 | Cu颗粒含有少量Bi | 80 nm | CO | 93.3 | -0.87 | 21.7 | 74.1 | -0.82 | 0 | -0.82 |  |  |  |  | 0 | -0.82 |  |  | 25.9 | -0.82 | -1.12 | 48.1
10.1002/smll.202307910 | Cu150Bi1 | CO2RR00897 | 2023.12 | Cu | 3.9735 | Bi | 0.0265 | NH4OH+NaOH还原法 | Cu颗粒含有少量Bi | 80 nm | CO | 93.3 | -0.87 | 21.7 | 87.2 | -0.85 | 0 | -0.85 |  |  |  |  | 0 | -0.85 |  |  | 12.8 | -0.85 | -1.12 | 48.1
10.1002/smll.202307910 | Cu150Bi1 | CO2RR00898 | 2023.12 | Cu | 3.9735 | Bi | 0.0265 | NH4OH+NaOH还原法 | Cu颗粒含有少量Bi | 80 nm | CO | 93.3 | -0.87 | 21.7 | 93.3 | -0.87 | 0 | -0.87 |  |  |  |  | 0 | -0.87 |  |  | 6.7 | -0.87 | -1.12 | 48.1
10.1002/smll.202307910 | Cu150Bi1 | CO2RR00899 | 2023.12 | Cu | 3.9735 | Bi | 0.0265 | NH4OH+NaOH还原法 | Cu颗粒含有少量Bi | 80 nm | CO | 93.3 | -0.87 | 21.7 | 90.6 | -0.9 | 0 | -0.9 |  |  |  |  | 0 | -0.9 |  |  | 9.4 | -0.9 | -1.12 | 48.1
10.1002/smll.202307910 | Cu150Bi1 | CO2RR00900 | 2023.12 | Cu | 3.9735 | Bi | 0.0265 | NH4OH+NaOH还原法 | Cu颗粒含有少量Bi | 80 nm | CO | 93.3 | -0.87 | 21.7 | 91.1 | -0.92 | 0 | -0.92 |  |  |  |  | 0 | -0.92 |  |  | 8.9 | -0.92 | -1.12 | 48.1
10.1002/smll.202307910 | Cu150Bi1 | CO2RR00901 | 2023.12 | Cu | 3.9735 | Bi | 0.0265 | NH4OH+NaOH还原法 | Cu颗粒含有少量Bi | 80 nm | CO | 93.3 | -0.87 | 21.7 | 92.1 | -0.95 | 0 | -0.95 |  |  |  |  | 0 | -0.95 |  |  | 7.9 | -0.95 | -1.12 | 48.1
10.1002/smll.202307910 | Cu150Bi1 | CO2RR00902 | 2023.12 | Cu | 3.9735 | Bi | 0.0265 | NH4OH+NaOH还原法 | Cu颗粒含有少量Bi | 80 nm | CO | 93.3 | -0.87 | 21.7 | 88.1 | -0.97 | 0 | -0.97 |  |  |  |  | 0 | -0.97 |  |  | 12 | -0.97 | -1.12 | 48.1
10.1002/smll.202307910 | Cu150Bi1 | CO2RR00903 | 2023.12 | Cu | 3.9735 | Bi | 0.0265 | NH4OH+NaOH还原法 | Cu颗粒含有少量Bi | 80 nm | CO | 93.3 | -0.87 | 21.7 | 81.2 | -1.02 | 0 | -1.02 |  |  |  |  | 3.4 | -1.02 |  |  | 15.4 | -1.02 | -1.12 | 48.1
10.1002/smll.202307910 | Cu150Bi1 | CO2RR00904 | 2023.12 | Cu | 3.9735 | Bi | 0.0265 | NH4OH+NaOH还原法 | Cu颗粒含有少量Bi | 80 nm | CO | 93.3 | -0.87 | 21.7 | 72.8 | -1.07 | 0 | -1.07 |  |  |  |  | 10.5 | -1.07 |  |  | 16.7 | -1.07 | -1.12 | 48.1
10.1002/smll.202307910 | Cu150Bi1 | CO2RR00905 | 2023.12 | Cu | 3.9735 | Bi | 0.0265 | NH4OH+NaOH还原法 | Cu颗粒含有少量Bi | 80 nm | CO | 93.3 | -0.87 | 21.7 | 64 | -1.12 | 0 | -1.12 |  |  |  |  | 14 | -1.12 |  |  | 22 | -1.12 | -1.12 | 48.1
10.1002/smll.202307910 | Cu50Bi1 | CO2RR00906 | 2023.12 | Cu | 3.9344 | Bi | 0.0656 | NH4OH+NaOH还原法 | Cu颗粒含有少量Bi | 120 nm | HCOOH | 96.9 | -0.97 | 20 | 12.8 | -0.67 | 61.7 | -0.67 |  |  |  |  | 0 | -0.67 |  |  | 25.5 | -0.67 | -1.07 | 38.5
10.1002/smll.202307910 | Cu50Bi1 | CO2RR00907 | 2023.12 | Cu | 3.9344 | Bi | 0.0656 | NH4OH+NaOH还原法 | Cu颗粒含有少量Bi | 120 nm | HCOOH | 96.9 | -0.97 | 20 | 11.1 | -0.77 | 79.8 | -0.77 |  |  |  |  | 0 | -0.77 |  |  | 9.1 | -0.77 | -1.07 | 38.5
10.1002/smll.202307910 | Cu50Bi1 | CO2RR00908 | 2023.12 | Cu | 3.9344 | Bi | 0.0656 | NH4OH+NaOH还原法 | Cu颗粒含有少量Bi | 120 nm | HCOOH | 96.9 | -0.97 | 20 | 9.3 | -0.82 | 81.8 | -0.82 |  |  |  |  | 0 | -0.82 |  |  | 8.9 | -0.82 | -1.07 | 38.5
10.1002/smll.202307910 | Cu50Bi1 | CO2RR00909 | 2023.12 | Cu | 3.9344 | Bi | 0.0656 | NH4OH+NaOH还原法 | Cu颗粒含有少量Bi | 120 nm | HCOOH | 96.9 | -0.97 | 20 | 5.1 | -0.87 | 90.7 | -0.87 |  |  |  |  | 0 | -0.87 |  |  | 4.2 | -0.87 | -1.07 | 38.5
10.1002/smll.202307910 | Cu50Bi1 | CO2RR00910 | 2023.12 | Cu | 3.9344 | Bi | 0.0656 | NH4OH+NaOH还原法 | Cu颗粒含有少量Bi | 120 nm | HCOOH | 96.9 | -0.97 | 20 | 2.9 | -0.92 | 93.7 | -0.92 |  |  |  |  | 0 | -0.92 |  |  | 3.4 | -0.92 | -1.07 | 38.5
10.1002/smll.202307910 | Cu50Bi1 | CO2RR00911 | 2023.12 | Cu | 3.9344 | Bi | 0.0656 | NH4OH+NaOH还原法 | Cu颗粒含有少量Bi | 120 nm | HCOOH | 96.9 | -0.97 | 20 | 3.1 | -0.97 | 96.9 | -0.97 |  |  |  |  | 0 | -0.97 |  |  | 0 | -0.97 | -1.07 | 38.5
10.1002/smll.202307910 | Cu50Bi1 | CO2RR00912 | 2023.12 | Cu | 3.9344 | Bi | 0.0656 | NH4OH+NaOH还原法 | Cu颗粒含有少量Bi | 120 nm | HCOOH | 96.9 | -0.97 | 20 | 2.3 | -1.02 | 96.8 | -1.02 |  |  |  |  | 0.9 | -1.02 |  |  | 0 | -1.02 | -1.07 | 38.5
10.1002/smll.202307910 | Cu50Bi1 | CO2RR00913 | 2023.12 | Cu | 3.9344 | Bi | 0.0656 | NH4OH+NaOH还原法 | Cu颗粒含有少量Bi | 120 nm | HCOOH | 96.9 | -0.97 | 20 | 1.9 | -1.07 | 96.8 | -1.07 |  |  |  |  | 1.3 | -1.07 |  |  | 0 | -1.07 | -1.07 | 38.5
10.1002/smll.202307910 | Bi2O3 | CO2RR00914 | 2023.12 |  |  | Bi | 4 | NH4OH+NaOH还原法 | Bi2O3颗粒 | 120 nm | HCOOH | 96.8 | -0.92 | 13.1 | 1 | -0.67 | 82.5 | -0.67 | [8 empty] | 16.5 | -0.67 | -1.07 | 22.1
10.1002/smll.202307910 | Bi2O3 | CO2RR00915 | 2023.12 |  |  | Bi | 4 | NH4OH+NaOH还原法 | Bi2O3颗粒 | 120 nm | HCOOH | 96.8 | -0.92 | 13.1 | 0.9 | -0.77 | 83 | -0.77 | [8 empty] | 16.1 | -0.77 | -1.07 | 22.1
10.1002/smll.202307910 | Bi2O3 | CO2RR00916 | 2023.12 |  |  | Bi | 4 | NH4OH+NaOH还原法 | Bi2O3颗粒 | 120 nm | HCOOH | 96.8 | -0.92 | 13.1 | 2.3 | -0.82 | 90.6 | -0.82 | [8 empty] | 7.1 | -0.82 | -1.07 | 22.1
10.1002/smll.202307910 | Bi2O3 | CO2RR00917 | 2023.12 |  |  | Bi | 4 | NH4OH+NaOH还原法 | Bi2O3颗粒 | 120 nm | HCOOH | 96.8 | -0.92 | 13.1 | 2.6 | -0.87 | 95.7 | -0.87 | [8 empty] | 1.7 | -0.87 | -1.07 | 22.1
10.1002/smll.202307910 | Bi2O3 | CO2RR00918 | 2023.12 |  |  | Bi | 4 | NH4OH+NaOH还原法 | Bi2O3颗粒 | 120 nm | HCOOH | 96.8 | -0.92 | 13.1 | 2.5 | -0.92 | 96.8 | -0.92 | [8 empty] | 0.7 | -0.92 | -1.07 | 22.1
10.1002/smll.202307910 | Bi2O3 | CO2RR00919 | 2023.12 |  |  | Bi | 4 | NH4OH+NaOH还原法 | Bi2O3颗粒 | 120 nm | HCOOH | 96.8 | -0.92 | 13.1 | 2.4 | -0.97 | 96 | -0.97 | [8 empty] | 1.6 | -0.97 | -1.07 | 22.1
10.1002/smll.202307910 | Bi2O3 | CO2RR00920 | 2023.12 |  |  | Bi | 4 | NH4OH+NaOH还原法 | Bi2O3颗粒 | 120 nm | HCOOH | 96.8 | -0.92 | 13.1 | 2.3 | -1.02 | 96.3 | -1.02 | [8 empty] | 1.4 | -1.02 | -1.07 | 22.1
10.1002/smll.202307910 | Bi2O3 | CO2RR00921 | 2023.12 |  |  | Bi | 4 | NH4OH+NaOH还原法 | Bi2O3颗粒 | 120 nm | HCOOH | 96.8 | -0.92 | 13.1 | 2.2 | -1.07 | 95.7 | -1.07 | [8 empty] | 2.1 | -1.07 | -1.07 | 22.1
CO2RR00922
10.1021/acscatal.6b00269 | 0D-Cu | CO2RR00923 | 2016.03 | Cu | [6 empty] | CO | 47 | -0.4 |  | 47 | -0.4 | 2.8 | -0.4 | [6 empty] | 0 | -0.4 | 50 | -0.4 | -0.8 | 4.7 | 汪宝林
10.1021/acscatal.6b00269 | 0D-Cu | CO2RR00924 | 2016.03 | Cu | [6 empty] | CO | 61.3 | -0.5 |  | 61.3 | -0.5 | 11.7 | -0.5 | [6 empty] | 0 | -0.5 | 27.2 | -0.5 | -0.8 | 4.7
10.1021/acscatal.6b00269 | 0D-Cu | CO2RR00925 | 2016.03 | Cu | [6 empty] | CO | 64.5 | -0.6 | 2.2 | 64.5 | -0.6 | 26 | -0.6 | [6 empty] | 0 | -0.6 | 11.1 | -0.6 | -0.8 | 4.7
10.1021/acscatal.6b00269 | 0D-Cu | CO2RR00926 | 2016.03 | Cu | [6 empty] | CO | 46.4 | -0.7 |  | 46.4 | -0.7 | 41.7 | -0.7 | [6 empty] | 1.2 | -0.7 | 11.2 | -0.7 | -0.8 | 4.7
10.1021/acscatal.6b00269 | 0D-Cu | CO2RR00927 | 2016.03 | Cu | [6 empty] | CO | 32.7 | -0.8 |  | 32.7 | -0.8 | 46.5 | -0.8 | [6 empty] | 2.3 | -0.8 | 20.2 | -0.8 | -0.8 | 4.7
10.1021/acscatal.6b00269 | Cu-Sn | CO2RR00928 | 2016.03 | Cu |  | Sn |  |  |  |  | CO | 82.7 | -0.4 |  | 82.7 | -0.4 | 0 | -0.4 | [8 empty] | 3.4 | -0.4 | -0.8 | 3.3
10.1021/acscatal.6b00269 | Cu-Sn | CO2RR00929 | 2016.03 | Cu |  | Sn |  |  |  |  | CO | 92.9 | -0.5 | 0.6 | 92.9 | -0.5 | 1.2 | -0.5 | [8 empty] | 4.2 | -0.5 | -0.8 | 3.3
10.1021/acscatal.6b00269 | Cu-Sn | CO2RR00930 | 2016.03 | Cu |  | Sn |  |  |  |  | CO | 92.3 | -0.6 |  | 92.3 | -0.6 | 2.4 | -0.6 | [8 empty] | 7.6 | -0.6 | -0.8 | 3.3
10.1021/acscatal.6b00269 | Cu-Sn | CO2RR00931 | 2016.03 | Cu |  | Sn |  |  |  |  | CO | 91.5 | -0.7 |  | 91.5 | -0.7 | 3.8 | -0.7 | [8 empty] | 6.4 | -0.7 | -0.8 | 3.3
10.1021/acscatal.6b00269 | Cu-Sn | CO2RR00932 | 2016.03 | Cu |  | Sn |  |  |  |  | CO | 92.6 | -0.8 |  | 92.6 | -0.8 | 2.9 | -0.8 | [8 empty] | 6.9 | -0.8 | -0.8 | 3.3
10.1021/acscatal.6b00269 | Sn deposited on Sn | CO2RR00933 | 2016.03 | Sn | [6 empty] | H2 | 96.1 | -0.4 |  |  |  | 0 | -0.4 | [8 empty] | 96.1 | -0.4 | -0.8 | 1.3
10.1021/acscatal.6b00269 | Sn deposited on Sn | CO2RR00934 | 2016.03 | Sn | [6 empty] | H2 | 100 | -0.5 |  |  |  | 0 | -0.5 | [8 empty] | 100 | -0.5 | -0.8 | 1.3
10.1021/acscatal.6b00269 | Sn deposited on Sn | CO2RR00935 | 2016.03 | Sn | [6 empty] | H2 | 100 | -0.6 | 0.3 |  |  | 0 | -0.6 | [8 empty] | 100 | -0.6 | -0.8 | 1.3
10.1021/acscatal.6b00269 | Sn deposited on Sn | CO2RR00936 | 2016.03 | Sn | [6 empty] | H2 | 97.5 | -0.7 |  |  |  | 0 | -0.7 | [8 empty] | 97.5 | -0.7 | -0.8 | 1.3
10.1021/acscatal.6b00269 | Sn deposited on Sn | CO2RR00937 | 2016.03 | Sn | [6 empty] | H2 | 97.6 | -0.8 |  |  |  | 4.6 | -0.8 | [8 empty] | 97.6 | -0.8 | -0.8 | 1.3
CO2RR00938
10.1016/j.apsusc.2016.10.017 | Bi/Cu | CO2RR00939 | 2016.1 | Cu |  | Bi |  |  |  |  | HCOOH | 66.5 | -1.4 |  |  |  | 66.5 | -1.4 | [10 empty] | -1.7 | 6.2
10.1016/j.apsusc.2016.10.017 | Bi/Cu | CO2RR00940 | 2016.1 | Cu |  | Bi |  |  |  |  | HCOOH | 91.3 | -1.5 |  |  |  | 91.3 | -1.5 | [10 empty] | -1.7 | 6.2
10.1016/j.apsusc.2016.10.017 | Bi/Cu | CO2RR00941 | 2016.1 | Cu |  | Bi |  |  |  |  | HCOOH | 94.4 | -1.6 |  |  |  | 94.4 | -1.6 | [10 empty] | -1.7 | 6.2
10.1016/j.apsusc.2016.10.017 | Bi/Cu | CO2RR00942 | 2016.1 | Cu |  | Bi |  |  |  |  | HCOOH | 95.2 | -1.7 | 6.2 |  |  | 95.2 | -1.7 | [10 empty] | -1.7 | 6.2
CO2RR00943
10.1016/j.jcou.2017.01.022 | Ag-Co | CO2RR00944 | 2017.02 | Ag |  | Co |  |  |  |  | CH4 | 0.2 | -1.5 |  | 0 | -1.5 |  |  | 0.2 | -1.5 | [6 empty] | 45.7 | -1.5 | 0.3
10.1016/j.jcou.2017.01.022 | Ag-Co | CO2RR00945 | 2017.02 | Ag |  | Co |  |  |  |  | CH4 | 4.2 | -1.8 |  | 0.2 | -1.8 |  |  | 4.2 | -1.8 | [6 empty] | 49.3 | -1.8 | 0.3
10.1016/j.jcou.2017.01.022 | Ag-Co | CO2RR00946 | 2017.02 | Ag |  | Co |  |  |  |  | CH4 | 19.5 | -2 |  | 6 | -2 |  |  | 19.5 | -2 | [6 empty] | 50.6 | -2 | 0.3
10.1016/j.jcou.2017.01.022 | Ag-Co | CO2RR00947 | 2017.02 | Ag |  | Co |  |  |  |  | CH4 | 5.7 | -2.3 |  | 0.1 | -2.3 |  |  | 5.7 | -2.3 | [6 empty] | 61.5 | -2.3 | 0.3
10.1016/j.jcou.2017.01.022 | Ag-Co | CO2RR00948 | 2017.02 | Ag |  | Co |  |  |  |  | CH4 | 1.2 | -2.5 |  | 0.2 | -2.5 |  |  | 1.2 | -2.5 | [6 empty] | 72.1 | -2.5 | 0.3
10.1016/j.jcou.2017.01.022 | Ag-Co | CO2RR00949 | 2017.02 | Ag |  | Co |  |  |  |  | CH4 | 0.2 | -3 |  | 0 | -3 |  |  | 0.2 | -3 | [6 empty] | 82.7 | -3 | 0.3
CO2RR00950
10.1039/c6nr08104e | Cu-CDot nanocorals | CO2RR00951 | 2017.09 | Cu | [6 empty] | HCOOH | 10.5 | -0.4 |  |  |  | 10.5 | -0.4 |  |  | 4.4 | -0.4 |  |  |  |  | 66.3 | -0.4 | -0.8 |  | 汪宝林
10.1039/c6nr08104e | Cu-CDot nanocorals | CO2RR00952 | 2017.09 | Cu | [6 empty] | HCOOH | 24.9 | -0.5 |  |  |  | 24.9 | -0.5 |  |  | 9.9 | -0.5 |  |  |  |  | 48.1 | -0.5 | -0.8
10.1039/c6nr08104e | Cu-CDot nanocorals | CO2RR00953 | 2017.09 | Cu | [6 empty] | HCOOH | 50.2 | -0.6 |  |  |  | 50.2 | -0.6 |  |  | 10.5 | -0.6 |  |  |  |  | 22.2 | -0.6 | -0.8
10.1039/c6nr08104e | Cu-CDot nanocorals | CO2RR00954 | 2017.09 | Cu | [6 empty] | HCOOH | 67.6 | -0.7 |  |  |  | 67.6 | -0.7 |  |  | 11.4 | -0.7 |  |  |  |  | 3.9 | -0.7 | -0.8
10.1039/c6nr08104e | Cu-CDot nanocorals | CO2RR00955 | 2017.09 | Cu | [6 empty] | HCOOH | 56.6 | -0.8 |  |  |  | 56.6 | -0.8 |  |  | 10.5 | -0.8 |  |  |  |  | 15.4 | -0.8 | -0.8
10.1039/c6nr08104e | Cu nanocorals | CO2RR00956 | 2017.09 | Cu | [6 empty] | H2 | 81.1 | -0.4 | [7 empty] | 0 | -0.4 |  |  |  |  | 81.1 | -0.4 | -0.8
10.1039/c6nr08104e | Cu nanocorals | CO2RR00957 | 2017.09 | Cu | [6 empty] | H2 | 78.4 | -0.5 | [7 empty] | 5.9 | -0.5 |  |  |  |  | 78.4 | -0.5 | -0.8
10.1039/c6nr08104e | Cu nanocorals | CO2RR00958 | 2017.09 | Cu | [6 empty] | H2 | 72.5 | -0.6 | [7 empty] | 9.7 | -0.6 |  |  |  |  | 72.5 | -0.6 | -0.8
10.1039/c6nr08104e | Cu nanocorals | CO2RR00959 | 2017.09 | Cu | [6 empty] | H2 | 61.6 | -0.7 | [7 empty] | 18.9 | -0.7 |  |  |  |  | 61.6 | -0.7 | -0.8
10.1039/c6nr08104e | Cu nanocorals | CO2RR00960 | 2017.09 | Cu | [6 empty] | H2 | 62.2 | -0.8 | [7 empty] | 20 | -0.8 |  |  |  |  | 62.2 | -0.8 | -0.8
CO2RR00961
10.1016/j.jcou.2017.10.011 | CuNPs/rGO(0) | CO2RR00962 | 2017.1 | Cu | [6 empty] | H2 | 0 | -0.9 |  | 0 | -0.9 | 0 | -0.9 | [8 empty] | 0 | -0.9 | -1.4
10.1016/j.jcou.2017.10.011 | CuNPs/rGO(0) | CO2RR00963 | 2017.1 | Cu | [6 empty] | H2 | 86.3 | -1 |  | 0 | -1 | 0 | -1 | [8 empty] | 86.3 | -1 | -1.4
10.1016/j.jcou.2017.10.011 | CuNPs/rGO(0) | CO2RR00964 | 2017.1 | Cu | [6 empty] | H2 | 92.6 | -1.1 |  | 0 | -1.1 | 0 | -1.1 | [8 empty] | 92.6 | -1.1 | -1.4
10.1016/j.jcou.2017.10.011 | CuNPs/rGO(0) | CO2RR00965 | 2017.1 | Cu | [6 empty] | H2 | 83.3 | -1.2 |  | 0 | -1.2 | 0 | -1.2 | [8 empty] | 83.3 | -1.2 | -1.4
10.1016/j.jcou.2017.10.011 | CuNPs/rGO(0) | CO2RR00966 | 2017.1 | Cu | [6 empty] | H2 | 72.6 | -1.3 |  | 8.2 | -1.3 | 0 | -1.3 | [8 empty] | 72.6 | -1.3 | -1.4
10.1016/j.jcou.2017.10.011 | CuNPs/rGO(0) | CO2RR00967 | 2017.1 | Cu | [6 empty] | H2 | 63.3 | -1.4 |  | 11.2 | -1.4 | 1.1 | -1.4 | [8 empty] | 63.3 | -1.4 | -1.4
10.1016/j.jcou.2017.10.011 | CuNPs/rGO(5) | CO2RR00968 | 2017.1 | Cu | [6 empty] | H2 | 75.2 | -0.9 |  | 0 | -0.9 | 0 | -0.9 | [8 empty] | 75.2 | -0.9 | -1.4
10.1016/j.jcou.2017.10.011 | CuNPs/rGO(5) | CO2RR00969 | 2017.1 | Cu | [6 empty] | H2 | 71.1 | -1 |  | 0 | -1 | 0 | -1 | [8 empty] | 71.1 | -1 | -1.4
10.1016/j.jcou.2017.10.011 | CuNPs/rGO(5) | CO2RR00970 | 2017.1 | Cu | [6 empty] | H2 | 67.4 | -1.1 |  | 3 | -1.1 | 0 | -1.1 | [8 empty] | 67.4 | -1.1 | -1.4
10.1016/j.jcou.2017.10.011 | CuNPs/rGO(5) | CO2RR00971 | 2017.1 | Cu | [6 empty] | H2 | 72.2 | -1.2 |  | 10 | -1.2 | 0 | -1.2 | [8 empty] | 72.2 | -1.2 | -1.4
10.1016/j.jcou.2017.10.011 | CuNPs/rGO(5) | CO2RR00972 | 2017.1 | Cu | [6 empty] | H2 | 63 | -1.3 |  | 16.6 | -1.3 | 1.1 | -1.3 | [8 empty] | 63 | -1.3 | -1.4
10.1016/j.jcou.2017.10.011 | CuNPs/rGO(5) | CO2RR00973 | 2017.1 | Cu | [6 empty] | H2 | 50 | -1.4 |  | 19.6 | -1.4 | 2.1 | -1.4 | [8 empty] | 50 | -1.4 | -1.4
10.1016/j.jcou.2017.10.011 | CuNPs/rGO(10) | CO2RR00974 | 2017.1 | Cu | [6 empty] | H2 | 85.6 | -0.9 |  | 17 | -0.9 | 0 | -0.9 | [8 empty] | 85.6 | -0.9 | -1.4
10.1016/j.jcou.2017.10.011 | CuNPs/rGO(10) | CO2RR00975 | 2017.1 | Cu | [6 empty] | H2 | 54.1 | -1 |  | 46.8 | -1 | 0 | -1 | [8 empty] | 54.1 | -1 | -1.4
10.1016/j.jcou.2017.10.011 | CuNPs/rGO(10) | CO2RR00976 | 2017.1 | Cu | [6 empty] | H2 | 78.5 | -1.1 |  | 13 | -1.1 | 0 | -1.1 | [8 empty] | 78.5 | -1.1 | -1.4
10.1016/j.jcou.2017.10.011 | CuNPs/rGO(10) | CO2RR00977 | 2017.1 | Cu | [6 empty] | H2 | 71.9 | -1.2 |  | 11.4 | -1.2 | 0 | -1.2 | [8 empty] | 71.9 | -1.2 | -1.4
10.1016/j.jcou.2017.10.011 | CuNPs/rGO(10) | CO2RR00978 | 2017.1 | Cu | [6 empty] | H2 | 57.4 | -1.3 |  | 19.8 | -1.3 | 2.5 | -1.3 | [8 empty] | 57.4 | -1.3 | -1.4
10.1016/j.jcou.2017.10.011 | CuNPs/rGO(10) | CO2RR00979 | 2017.1 | Cu | [6 empty] | H2 | 42.2 | -1.4 |  | 28.8 | -1.4 | 4.9 | -1.4 | [8 empty] | 42.2 | -1.4 | -1.4
10.1016/j.jcou.2017.10.011 | CuNPs/rGO(20) | CO2RR00980 | 2017.1 | Cu | [6 empty] | H2 | 86.3 | -0.9 |  | 0 | -0.9 | 0 | -0.9 | [8 empty] | 86.3 | -0.9 | -1.4
10.1016/j.jcou.2017.10.011 | CuNPs/rGO(20) | CO2RR00981 | 2017.1 | Cu | [6 empty] | H2 | 83.3 | -1 |  | 0 | -1 | 0 | -1 | [8 empty] | 83.3 | -1 | -1.4
10.1016/j.jcou.2017.10.011 | CuNPs/rGO(20) | CO2RR00982 | 2017.1 | Cu | [6 empty] | H2 | 80 | -1.1 |  | 3 | -1.1 | 0 | -1.1 | [8 empty] | 80 | -1.1 | -1.4
10.1016/j.jcou.2017.10.011 | CuNPs/rGO(20) | CO2RR00983 | 2017.1 | Cu | [6 empty] | H2 | 68.9 | -1.2 |  | 9.2 | -1.2 | 1.6 | -1.2 | [8 empty] | 68.9 | -1.2 | -1.4
10.1016/j.jcou.2017.10.011 | CuNPs/rGO(20) | CO2RR00984 | 2017.1 | Cu | [6 empty] | H2 | 53.7 | -1.3 |  | 15.2 | -1.3 | 2.3 | -1.3 | [8 empty] | 53.7 | -1.3 | -1.4
10.1016/j.jcou.2017.10.011 | CuNPs/rGO(20) | CO2RR00985 | 2017.1 | Cu | [6 empty] | H2 | 47 | -1.4 |  | 18.4 | -1.4 | 2.8 | -1.4 | [8 empty] | 47 | -1.4 | -1.4
CO2RR00986
10.1021/acs.jpcc.7b01586 | Ag NPs | CO2RR00987 | 2017.05 | Ag |  |  |  | 一步还原法 |  |  | CO | 65.7 | -0.76 |  | 65.7 | -0.76 | [10 empty] | 28.5 | -0.76 | -1.16 |  | 汪宝林
10.1021/acs.jpcc.7b01586 | Ag NPs | CO2RR00988 | 2017.05 | Ag |  |  |  | 一步还原法 |  |  | CO | 73.6 | -0.86 |  | 73.6 | -0.86 | [10 empty] | 25.5 | -0.86 | -1.16
10.1021/acs.jpcc.7b01586 | Ag NPs | CO2RR00989 | 2017.05 | Ag |  |  |  | 一步还原法 |  |  | CO | 63.6 | -0.96 |  | 63.6 | -0.96 | [10 empty] | 28 | -0.96 | -1.16
10.1021/acs.jpcc.7b01586 | Ag NPs | CO2RR00990 | 2017.05 | Ag |  |  |  | 一步还原法 |  |  | CO | 55.6 | -1.06 |  | 55.6 | -1.06 | [10 empty] | 38.1 | -1.06 | -1.16
10.1021/acs.jpcc.7b01586 | Ag NPs | CO2RR00991 | 2017.05 | Ag |  |  |  | 一步还原法 |  |  | CO | 28.5 | -1.16 |  | 28.5 | -1.16 | [10 empty] | 67.8 | -1.16 | -1.16
10.1021/acs.jpcc.7b01586 | Ag@Cu-5 | CO2RR00992 | 2017.05 | Ag |  | Cu |  | 一步还原法 |  |  | CO | 66.5 | -0.76 |  | 66.5 | -0.76 | [10 empty] | 27.2 | -0.76 | -1.16
10.1021/acs.jpcc.7b01586 | Ag@Cu-5 | CO2RR00993 | 2017.05 | Ag |  | Cu |  | 一步还原法 |  |  | CO | 76.6 | -0.86 |  | 76.6 | -0.86 | [10 empty] | 21.3 | -0.86 | -1.16
10.1021/acs.jpcc.7b01586 | Ag@Cu-5 | CO2RR00994 | 2017.05 | Ag |  | Cu |  | 一步还原法 |  |  | CO | 65.3 | -0.96 |  | 65.3 | -0.96 | [10 empty] | 33.1 | -0.96 | -1.16
10.1021/acs.jpcc.7b01586 | Ag@Cu-5 | CO2RR00995 | 2017.05 | Ag |  | Cu |  | 一步还原法 |  |  | CO | 54.4 | -1.06 |  | 54.4 | -1.06 | [10 empty] | 41 | -1.06 | -1.16
10.1021/acs.jpcc.7b01586 | Ag@Cu-5 | CO2RR00996 | 2017.05 | Ag |  | Cu |  | 一步还原法 |  |  | CO | 25.5 | -1.16 |  | 25.5 | -1.16 | [10 empty] | 74.1 | -1.16 | -1.16
10.1021/acs.jpcc.7b01586 | Ag@Cu-7 | CO2RR00997 | 2017.05 | Ag |  | Cu |  | 一步还原法 |  |  | CO | 69.6 | -0.76 |  | 69.6 | -0.76 |  |  | 1.6 | -0.76 | [6 empty] | 28.7 | -0.76 | -1.16
10.1021/acs.jpcc.7b01586 | Ag@Cu-7 | CO2RR00998 | 2017.05 | Ag |  | Cu |  | 一步还原法 |  |  | CO | 82.2 | -0.86 |  | 82.2 | -0.86 |  |  | 0.8 | -0.86 | [6 empty] | 20.2 | -0.86 | -1.16
10.1021/acs.jpcc.7b01586 | Ag@Cu-7 | CO2RR00999 | 2017.05 | Ag |  | Cu |  | 一步还原法 |  |  | CO | 68.4 | -0.96 |  | 68.4 | -0.96 |  |  | 0.4 | -0.96 | [6 empty] | 30.4 | -0.96 | -1.16
10.1021/acs.jpcc.7b01586 | Ag@Cu-7 | CO2RR01000 | 2017.05 | Ag |  | Cu |  | 一步还原法 |  |  | CO | 57.1 | -1.06 |  | 57.1 | -1.06 |  |  | 0.2 | -1.06 | [6 empty] | 46.6 | -1.06 | -1.16
10.1021/acs.jpcc.7b01586 | Ag@Cu-7 | CO2RR01001 | 2017.05 | Ag |  | Cu |  | 一步还原法 |  |  | CO | 27.5 | -1.16 |  | 27.5 | -1.16 |  |  | 0.1 | -1.16 | [6 empty] | 70.4 | -1.16 | -1.16
10.1021/acs.jpcc.7b01586 | Ag@Cu-10 | CO2RR01002 | 2017.05 | Ag |  | Cu |  | 一步还原法 |  |  | H2 | 53.4 | -0.76 |  | 22.3 | -0.76 |  |  | 14.2 | -0.76 |  |  | 7.3 | -0.76 |  |  | 53.4 | -0.76 | -1.16
10.1021/acs.jpcc.7b01586 | Ag@Cu-10 | CO2RR01003 | 2017.05 | Ag |  | Cu |  | 一步还原法 |  |  | H2 | 51.4 | -0.86 |  | 23.5 | -0.86 |  |  | 10.1 | -0.86 |  |  | 14.6 | -0.86 |  |  | 51.4 | -0.86 | -1.16
10.1021/acs.jpcc.7b01586 | Ag@Cu-10 | CO2RR01004 | 2017.05 | Ag |  | Cu |  | 一步还原法 |  |  | H2 | 57.1 | -0.96 |  | 19 | -0.96 |  |  | 10.1 | -0.96 |  |  | 8.1 | -0.96 |  |  | 57.1 | -0.96 | -1.16
10.1021/acs.jpcc.7b01586 | Ag@Cu-10 | CO2RR01005 | 2017.05 | Ag |  | Cu |  | 一步还原法 |  |  | H2 | 70.4 | -1.06 |  | 16.6 | -1.06 |  |  | 6.96 | -1.06 |  |  | 4.9 | -1.06 |  |  | 70.4 | -1.06 | -1.16
10.1021/acs.jpcc.7b01586 | Ag@Cu-10 | CO2RR01006 | 2017.05 | Ag |  | Cu |  | 一步还原法 |  |  | H2 | 73.3 | -1.16 |  | 18.2 | -1.16 |  |  | 4.5 | -1.16 |  |  | 2 | -1.16 |  |  | 73.3 | -1.16 | -1.16
10.1021/acs.jpcc.7b01586 | Ag@Cu-15 | CO2RR01007 | 2017.05 | Ag |  | Cu |  | 一步还原法 |  |  | H2 | 53.1 | -0.76 |  | 10.6 | -0.76 |  |  | 20.1 | -0.76 |  |  | 13.9 | -0.76 |  |  | 53.1 | -0.76 | -1.16
10.1021/acs.jpcc.7b01586 | Ag@Cu-15 | CO2RR01008 | 2017.05 | Ag |  | Cu |  | 一步还原法 |  |  | H2 | 56.4 | -0.86 |  | 11.1 | -0.86 |  |  | 11.2 | -0.86 |  |  | 19.3 | -0.86 |  |  | 56.4 | -0.86 | -1.16
10.1021/acs.jpcc.7b01586 | Ag@Cu-15 | CO2RR01009 | 2017.05 | Ag |  | Cu |  | 一步还原法 |  |  | H2 | 57.7 | -0.96 |  | 16.1 | -0.96 |  |  | 11.2 | -0.96 |  |  | 9.2 | -0.96 |  |  | 57.7 | -0.96 | -1.16
10.1021/acs.jpcc.7b01586 | Ag@Cu-15 | CO2RR01010 | 2017.05 | Ag |  | Cu |  | 一步还原法 |  |  | H2 | 61.5 | -1.06 |  | 19.5 | -1.06 |  |  | 8.5 | -1.06 |  |  | 5.2 | -1.06 |  |  | 61.5 | -1.06 | -1.16
10.1021/acs.jpcc.7b01586 | Ag@Cu-15 | CO2RR01011 | 2017.05 | Ag |  | Cu |  | 一步还原法 |  |  | H2 | 71 | -1.16 |  | 18.3 | -1.16 |  |  | 5.3 | -1.16 |  |  | 2 | -1.16 |  |  | 71 | -1.16 | -1.16
10.1021/acs.jpcc.7b01586 | Ag@Cu-20 | CO2RR01012 | 2017.05 | Ag |  | Cu |  | 一步还原法 |  |  | H2 | 45.5 | -0.76 |  | 5.3 | -0.76 |  |  | 24.4 | -0.76 |  |  | 15.5 | -0.76 |  |  | 45.5 | -0.76 | -1.16
10.1021/acs.jpcc.7b01586 | Ag@Cu-20 | CO2RR01013 | 2017.05 | Ag |  | Cu |  | 一步还原法 |  |  | H2 | 41.2 | -0.86 |  | 5.4 | -0.86 |  |  | 18.4 | -0.86 |  |  | 24.9 | -0.86 |  |  | 41.2 | -0.86 | -1.16
10.1021/acs.jpcc.7b01586 | Ag@Cu-20 | CO2RR01014 | 2017.05 | Ag |  | Cu |  | 一步还原法 |  |  | H2 | 57.9 | -0.96 |  | 12.4 | -0.96 |  |  | 11.2 | -0.96 |  |  | 9.6 | -0.96 |  |  | 57.9 | -0.96 | -1.16
10.1021/acs.jpcc.7b01586 | Ag@Cu-20 | CO2RR01015 | 2017.05 | Ag |  | Cu |  | 一步还原法 |  |  | H2 | 55.5 | -1.06 |  | 15.3 | -1.06 |  |  | 8.4 | -1.06 |  |  | 6 | -1.06 |  |  | 55.5 | -1.06 | -1.16
10.1021/acs.jpcc.7b01586 | Ag@Cu-20 | CO2RR01016 | 2017.05 | Ag |  | Cu |  | 一步还原法 |  |  | H2 | 62.5 | -1.16 |  | 18.7 | -1.16 |  |  | 6.5 | -1.16 |  |  | 2.4 | -1.16 |  |  | 62.5 | -1.16 | -1.16
10.1021/acs.jpcc.7b01586 | Ag@Cu-25 | CO2RR01017 | 2017.05 | Ag |  | Cu |  | 一步还原法 |  |  | H2 | 43.7 | -0.76 |  | 4 | -0.76 |  |  | 21.1 | -0.76 |  |  | 15.4 | -0.76 |  |  | 43.7 | -0.76 | -1.16
10.1021/acs.jpcc.7b01586 | Ag@Cu-25 | CO2RR01018 | 2017.05 | Ag |  | Cu |  | 一步还原法 |  |  | H2 | 42.1 | -0.86 |  | 5.7 | -0.86 |  |  | 11.3 | -0.86 |  |  | 21.5 | -0.86 |  |  | 42.1 | -0.86 | -1.16
10.1021/acs.jpcc.7b01586 | Ag@Cu-25 | CO2RR01019 | 2017.05 | Ag |  | Cu |  | 一步还原法 |  |  | H2 | 57.9 | -0.96 |  | 8.5 | -0.96 |  |  | 8.9 | -0.96 |  |  | 10.5 | -0.96 |  |  | 57.9 | -0.96 | -1.16
10.1021/acs.jpcc.7b01586 | Ag@Cu-25 | CO2RR01020 | 2017.05 | Ag |  | Cu |  | 一步还原法 |  |  | H2 | 55.5 | -1.06 |  | 13.4 | -1.06 |  |  | 9.7 | -1.06 |  |  | 9.7 | -1.06 |  |  | 55.5 | -1.06 | -1.16
10.1021/acs.jpcc.7b01586 | Ag@Cu-25 | CO2RR01021 | 2017.05 | Ag |  | Cu |  | 一步还原法 |  |  | H2 | 50.6 | -1.16 |  | 16.6 | -1.16 |  |  | 8.1 | -1.16 |  |  | 5.7 | -1.16 |  |  | 50.6 | -1.16 | -1.16
10.1021/acs.jpcc.7b01586 | Cu NPs | CO2RR01022 | 2017.05 | Cu |  |  |  | 一步还原法 |  |  | H2 | 56.7 | -0.76 |  | 5.7 | -0.76 |  |  | 15.9 | -0.76 |  |  | 18.4 | -0.76 |  |  | 56.7 | -0.76 | -1.16
10.1021/acs.jpcc.7b01586 | Cu NPs | CO2RR01023 | 2017.05 | Cu |  |  |  | 一步还原法 |  |  | H2 | 44.5 | -0.86 |  | 9 | -0.86 |  |  | 13.9 | -0.86 |  |  | 24.5 | -0.86 |  |  | 44.5 | -0.86 | -1.16
10.1021/acs.jpcc.7b01586 | Cu NPs | CO2RR01024 | 2017.05 | Cu |  |  |  | 一步还原法 |  |  | H2 | 58 | -0.96 |  | 8.2 | -0.96 |  |  | 9 | -0.96 |  |  | 16.7 | -0.96 |  |  | 58 | -0.96 | -1.16
10.1021/acs.jpcc.7b01586 | Cu NPs | CO2RR01025 | 2017.05 | Cu |  |  |  | 一步还原法 |  |  | H2 | 60.8 | -1.06 |  | 13.5 | -1.06 |  |  | 9.8 | -1.06 |  |  | 9.8 | -1.06 |  |  | 60.8 | -1.06 | -1.16
10.1021/acs.jpcc.7b01586 | Cu NPs | CO2RR01026 | 2017.05 | Cu |  |  |  | 一步还原法 |  |  | H2 | 69.8 | -1.16 |  | 16.7 | -1.16 |  |  | 4.9 | -1.16 |  |  | 5.7 | -1.16 |  |  | 69.8 | -1.16 | -1.16
CO2RR01027
10.1021/acssuschemeng.7b02460 | Zn foil | CO2RR01028 | 2017.1 | [7 empty] | CO | 46.4 | -0.75 |  | 46.4 | -0.75 | [12 empty] | -1.15 | 4.4 | 汪宝林
10.1021/acssuschemeng.7b02460 | Zn foil | CO2RR01029 | 2017.1 | [7 empty] | CO | 38 | -0.8 |  | 38 | -0.8 | [12 empty] | -1.15 | 4.4
10.1021/acssuschemeng.7b02460 | Zn foil | CO2RR01030 | 2017.1 | [7 empty] | CO | 29.2 | -0.85 |  | 29.2 | -0.85 | [12 empty] | -1.15 | 4.4
10.1021/acssuschemeng.7b02460 | Zn foil | CO2RR01031 | 2017.1 | [7 empty] | CO | 19 | -0.9 |  | 19 | -0.9 | [12 empty] | -1.15 | 4.4
10.1021/acssuschemeng.7b02460 | Zn foil | CO2RR01032 | 2017.1 | [7 empty] | CO | 12.2 | -0.95 |  | 12.2 | -0.95 | [12 empty] | -1.15 | 4.4
10.1021/acssuschemeng.7b02460 | Zn foil | CO2RR01033 | 2017.1 | [7 empty] | CO | 8.8 | -1 |  | 8.8 | -1 | [12 empty] | -1.15 | 4.4
10.1021/acssuschemeng.7b02460 | Zn foil | CO2RR01034 | 2017.1 | [7 empty] | CO | 7.1 | -1.05 |  | 7.1 | -1.05 | [12 empty] | -1.15 | 4.4
10.1021/acssuschemeng.7b02460 | Zn foil | CO2RR01035 | 2017.1 | [7 empty] | CO | 5.4 | -1.1 |  | 5.4 | -1.1 | [12 empty] | -1.15 | 4.4
10.1021/acssuschemeng.7b02460 | Zn foil | CO2RR01036 | 2017.1 | [7 empty] | CO | 4.7 | -1.15 |  | 4.7 | -1.15 | [12 empty] | -1.15 | 4.4
10.1021/acssuschemeng.7b02460 | Re-Zn-Ar | CO2RR01037 | 2017.1 | [7 empty] | CO | 61.4 | -0.75 |  | 61.4 | -0.75 | [12 empty] | -1.15 | 10.68
10.1021/acssuschemeng.7b02460 | Re-Zn-Ar | CO2RR01038 | 2017.1 | [7 empty] | CO | 67.8 | -0.8 |  | 67.8 | -0.8 | [12 empty] | -1.15 | 10.68
10.1021/acssuschemeng.7b02460 | Re-Zn-Ar | CO2RR01039 | 2017.1 | [7 empty] | CO | 69.8 | -0.85 |  | 69.8 | -0.85 | [12 empty] | -1.15 | 10.68
10.1021/acssuschemeng.7b02460 | Re-Zn-Ar | CO2RR01040 | 2017.1 | [7 empty] | CO | 69.2 | -0.9 |  | 69.2 | -0.9 | [12 empty] | -1.15 | 10.68
10.1021/acssuschemeng.7b02460 | Re-Zn-Ar | CO2RR01041 | 2017.1 | [7 empty] | CO | 68.8 | -0.95 |  | 68.8 | -0.95 | [12 empty] | -1.15 | 10.68
10.1021/acssuschemeng.7b02460 | Re-Zn-Ar | CO2RR01042 | 2017.1 | [7 empty] | CO | 67.1 | -1 |  | 67.1 | -1 | [12 empty] | -1.15 | 10.68
10.1021/acssuschemeng.7b02460 | Re-Zn-Ar | CO2RR01043 | 2017.1 | [7 empty] | CO | 65.4 | -1.05 |  | 65.4 | -1.05 | [12 empty] | -1.15 | 10.68
10.1021/acssuschemeng.7b02460 | Re-Zn-Ar | CO2RR01044 | 2017.1 | [7 empty] | CO | 63.4 | -1.1 |  | 63.4 | -1.1 | [12 empty] | -1.15 | 10.68
10.1021/acssuschemeng.7b02460 | Re-Zn-Ar | CO2RR01045 | 2017.1 | [7 empty] | CO | 57.3 | -1.15 |  | 57.3 | -1.15 | [12 empty] | -1.15 | 10.68
10.1021/acssuschemeng.7b02460 | Re-Zn-CO2 | CO2RR01046 | 2017.1 | [7 empty] | CO | 60.3 | -0.75 |  | 60.3 | -0.75 | [12 empty] | -1.15 | 11.54
10.1021/acssuschemeng.7b02460 | Re-Zn-CO2 | CO2RR01047 | 2017.1 | [7 empty] | CO | 69.8 | -0.8 |  | 69.8 | -0.8 | [12 empty] | -1.15 | 11.54
10.1021/acssuschemeng.7b02460 | Re-Zn-CO2 | CO2RR01048 | 2017.1 | [7 empty] | CO | 76.6 | -0.85 |  | 76.6 | -0.85 | [12 empty] | -1.15 | 11.54
10.1021/acssuschemeng.7b02460 | Re-Zn-CO2 | CO2RR01049 | 2017.1 | [7 empty] | CO | 77.6 | -0.9 |  | 77.6 | -0.9 | [12 empty] | -1.15 | 11.54
10.1021/acssuschemeng.7b02460 | Re-Zn-CO2 | CO2RR01050 | 2017.1 | [7 empty] | CO | 78.3 | -0.95 |  | 78.3 | -0.95 | [12 empty] | -1.15 | 11.54
10.1021/acssuschemeng.7b02460 | Re-Zn-CO2 | CO2RR01051 | 2017.1 | [7 empty] | CO | 78 | -1 |  | 78 | -1 | [12 empty] | -1.15 | 11.54
10.1021/acssuschemeng.7b02460 | Re-Zn-CO2 | CO2RR01052 | 2017.1 | [7 empty] | CO | 76.9 | -1.05 |  | 76.9 | -1.05 | [12 empty] | -1.15 | 11.54
10.1021/acssuschemeng.7b02460 | Re-Zn-CO2 | CO2RR01053 | 2017.1 | [7 empty] | CO | 74.2 | -1.1 |  | 74.2 | -1.1 | [12 empty] | -1.15 | 11.54
10.1021/acssuschemeng.7b02460 | Re-Zn-CO2 | CO2RR01054 | 2017.1 | [7 empty] | CO | 71.2 | -1.15 |  | 71.2 | -1.15 | [12 empty] | -1.15 | 11.54
10.1002/cphc.201700815 | MWNT/PyPBI/Au | CO2RR01055 | 2017 | [7 empty] | CO | 63 | -1.1 |  | 63 | -1.1 | [10 empty] | 0 | -1.1 | -1.8 |  | 汪宝林
10.1002/cphc.201700815 | MWNT/PyPBI/Au | CO2RR01056 | 2017 | [7 empty] | CO | 83.8 | -1.2 |  | 83.8 | -1.2 | [10 empty] | 7.1 | -1.2 | -1.8
10.1002/cphc.201700815 | MWNT/PyPBI/Au | CO2RR01057 | 2017 | [7 empty] | CO | 88.9 | -1.3 |  | 88.9 | -1.3 | [10 empty] | 5.6 | -1.3 | -1.8
10.1002/cphc.201700815 | MWNT/PyPBI/Au | CO2RR01058 | 2017 | [7 empty] | CO | 91.7 | -1.4 |  | 91.7 | -1.4 | [10 empty] | 7.6 | -1.4 | -1.8
10.1002/cphc.201700815 | MWNT/PyPBI/Au | CO2RR01059 | 2017 | [7 empty] | CO | 90.5 | -1.5 |  | 90.5 | -1.5 | [10 empty] | 11 | -1.5 | -1.8
10.1002/cphc.201700815 | MWNT/PyPBI/Au | CO2RR01060 | 2017 | [7 empty] | CO | 79.5 | -1.6 |  | 79.5 | -1.6 | [10 empty] | 23.4 | -1.6 | -1.8
10.1002/cphc.201700815 | MWNT/PyPBI/Au | CO2RR01061 | 2017 | [7 empty] | CO | 69.6 | -1.7 |  | 69.6 | -1.7 | [10 empty] | 32.5 | -1.7 | -1.8
10.1002/cphc.201700815 | MWNT/PyPBI/Au | CO2RR01062 | 2017 | [7 empty] | CO | 62 | -1.8 |  | 62 | -1.8 | [10 empty] | 37.9 | -1.8 | -1.8
10.1002/cphc.201700815 | CB/PyPBI/Au | CO2RR01063 | 2017 | [7 empty] | CO | 59.9 | -1.1 |  | 59.9 | -1.1 | [10 empty] | 15 | -1.1 | -1.8
10.1002/cphc.201700815 | CB/PyPBI/Au | CO2RR01064 | 2017 | [7 empty] | CO | 70 | -1.2 |  | 70 | -1.2 | [10 empty] | 6.8 | -1.2 | -1.8
10.1002/cphc.201700815 | CB/PyPBI/Au | CO2RR01065 | 2017 | [7 empty] | CO | 71.1 | -1.3 |  | 71.1 | -1.3 | [10 empty] | 4.5 | -1.3 | -1.8
10.1002/cphc.201700815 | CB/PyPBI/Au | CO2RR01066 | 2017 | [7 empty] | CO | 77.6 | -1.5 |  | 77.6 | -1.5 | [10 empty] | 12.1 | -1.5 | -1.8
10.1002/cphc.201700815 | CB/PyPBI/Au | CO2RR01067 | 2017 | [7 empty] | CO | 65.7 | -1.7 |  | 65.7 | -1.7 | [10 empty] | 22.3 | -1.7 | -1.8
10.1002/cphc.201700815 | CB/PyPBI/Au | CO2RR01068 | 2017 | [7 empty] | CO | 57.5 | -1.8 |  | 57.5 | -1.8 | [10 empty] | 36.7 | -1.8 | -1.8
10.1002/cphc.201700815 | CB/Au | CO2RR01069 | 2017 | [7 empty] | CO | 57.7 | -1.1 |  | 57.7 | -1.1 | [10 empty] | 22.3 | -1.1 | -1.8
10.1002/cphc.201700815 | CB/Au | CO2RR01070 | 2017 | [7 empty] | CO | 76.2 | -1.2 |  | 76.2 | -1.2 | [10 empty] | 17.5 | -1.2 | -1.8
10.1002/cphc.201700815 | CB/Au | CO2RR01071 | 2017 | [7 empty] | CO | 81 | -1.3 |  | 81 | -1.3 | [10 empty] | 14.1 | -1.3 | -1.8
10.1002/cphc.201700815 | CB/Au | CO2RR01072 | 2017 | [7 empty] | CO | 81.8 | -1.4 |  | 81.8 | -1.4 | [10 empty] | 16.7 | -1.4 | -1.8
10.1002/cphc.201700815 | CB/Au | CO2RR01073 | 2017 | [7 empty] | CO | 78.1 | -1.5 |  | 78.1 | -1.5 | [10 empty] | 20.6 | -1.5 | -1.8
10.1002/cphc.201700815 | CB/Au | CO2RR01074 | 2017 | [7 empty] | CO | 69.9 | -1.7 |  | 69.9 | -1.7 | [10 empty] | 30.2 | -1.7 | -1.8
10.1002/cphc.201700815 | CB/Au | CO2RR01075 | 2017 | [7 empty] | CO | 66.5 | -1.8 |  | 66.5 | -1.8 | [10 empty] | 36.7 | -1.8 | -1.8
10.1002/cphc.201700815 | Au | CO2RR01076 | 2017 | [7 empty] | CO | 38.5 | -1.1 |  | 38.5 | -1.1 | [10 empty] | 0 | -1.1 | -1.8
10.1002/cphc.201700815 | Au | CO2RR01077 | 2017 | [7 empty] | CO | 62.7 | -1.2 |  | 62.7 | -1.2 | [10 empty] | 0 | -1.2 | -1.8
10.1002/cphc.201700815 | Au | CO2RR01078 | 2017 | [7 empty] | CO | 64.4 | -1.4 |  | 64.4 | -1.4 | [10 empty] | 0 | -1.4 | -1.8
10.1002/cphc.201700815 | Au | CO2RR01079 | 2017 | [7 empty] | CO | 53.1 | -1.5 |  | 53.1 | -1.5 | [10 empty] | 27.4 | -1.5 | -1.8
10.1002/cphc.201700815 | Au | CO2RR01080 | 2017 | [7 empty] | CO | 42.6 | -1.6 |  | 42.6 | -1.6 | [10 empty] | 45.8 | -1.6 | -1.8
10.1002/cphc.201700815 | Au | CO2RR01081 | 2017 | [7 empty] | CO | 26.5 | -1.8 |  | 26.5 | -1.8 | [10 empty] | 60.2 | -1.8 | -1.8
10.1021/jacs.7b00261 | C-Cu/SnO2-0.8 | CO2RR01082 | 2017.03 | [7 empty] | CO | 52 | -0.5 |  | 52 | -0.5 | 15 | -0.5 | [8 empty] | 33 | -0.5 | -1 |  | 汪宝林
10.1021/jacs.7b00261 | C-Cu/SnO2-0.8 | CO2RR01083 | 2017.03 | [7 empty] | CO | 94.1 | -0.6 |  | 94.1 | -0.6 | 0.7 | -0.6 | [8 empty] | 4.9 | -0.6 | -1
10.1021/jacs.7b00261 | C-Cu/SnO2-0.8 | CO2RR01084 | 2017.03 | [7 empty] | CO | 95.4 | -0.7 |  | 95.4 | -0.7 | 0.7 | -0.7 | [8 empty] | 3.9 | -0.7 | -1
10.1021/jacs.7b00261 | C-Cu/SnO2-0.8 | CO2RR01085 | 2017.03 | [7 empty] | CO | 91.5 | -0.8 |  | 91.5 | -0.8 | 2 | -0.8 | [8 empty] | 6.9 | -0.8 | -1
10.1021/jacs.7b00261 | C-Cu/SnO2-0.8 | CO2RR01086 | 2017.03 | [7 empty] | CO | 90.2 | -0.9 |  | 90.2 | -0.9 | 5.9 | -0.9 | [8 empty] | 3.9 | -0.9 | -1
10.1021/jacs.7b00261 | C-Cu/SnO2-0.8 | CO2RR01087 | 2017.03 | [7 empty] | CO | 80.1 | -1 |  | 80.1 | -1 | 3.9 | -1 | [8 empty] | 16 | -1 | -1
10.1021/jacs.7b00261 | C-Cu/SnO2-1.8 | CO2RR01088 | 2017.03 | [7 empty] | HCOOH | 24.5 | -0.5 |  | 0 | -0.5 | 24.5 | -0.5 | [8 empty] | 75.2 | -0.5 | -1
10.1021/jacs.7b00261 | C-Cu/SnO2-1.8 | CO2RR01089 | 2017.03 | [7 empty] | HCOOH | 60.3 | -0.6 |  | 0 | -0.6 | 60.3 | -0.6 | [8 empty] | 40.3 | -0.6 | -1
10.1021/jacs.7b00261 | C-Cu/SnO2-1.8 | CO2RR01090 | 2017.03 | [7 empty] | HCOOH | 78.1 | -0.7 |  | 0 | -0.7 | 78.1 | -0.7 | [8 empty] | 22.3 | -0.7 | -1
10.1021/jacs.7b00261 | C-Cu/SnO2-1.8 | CO2RR01091 | 2017.03 | [7 empty] | HCOOH | 83.5 | -0.8 |  | 0 | -0.8 | 83.5 | -0.8 | [8 empty] | 17.1 | -0.8 | -1
10.1021/jacs.7b00261 | C-Cu/SnO2-1.8 | CO2RR01092 | 2017.03 | [7 empty] | HCOOH | 88.4 | -0.9 |  | 0 | -0.9 | 88.4 | -0.9 | [8 empty] | 12.3 | -0.9 | -1
10.1021/jacs.7b00261 | C-Cu/SnO2-1.8 | CO2RR01093 | 2017.03 | [7 empty] | HCOOH | 65.5 | -1 |  | 15.2 | -1 | 65.5 | -1 | [8 empty] | 20.3 | -1 | -1
10.1021/jacs.7b00261 | Sn foil | CO2RR01094 | 2017.03 | [7 empty] | H2 | 87 | -0.6 |  | 0 | -0.6 | 13 | -0.6 | [8 empty] | 87 | -0.6 | -1
10.1021/jacs.7b00261 | Sn foil | CO2RR01095 | 2017.03 | [7 empty] | H2 | 77.2 | -0.7 |  | 2 | -0.7 | 23.1 | -0.7 | [8 empty] | 77.2 | -0.7 | -1
10.1021/jacs.7b00261 | Sn foil | CO2RR01096 | 2017.03 | [7 empty] | H2 | 64.8 | -0.8 |  | 3.9 | -0.8 | 34.9 | -0.8 | [8 empty] | 64.8 | -0.8 | -1
10.1021/jacs.7b00261 | Sn foil | CO2RR01097 | 2017.03 | [7 empty] | H2 | 54.1 | -0.9 |  | 3.3 | -0.9 | 45.9 | -0.9 | [8 empty] | 54.1 | -0.9 | -1
10.1021/jacs.7b00261 | Sn foil | CO2RR01098 | 2017.03 | [7 empty] | H2 | 33.2 | -1 |  | 4.9 | -1 | 65.1 | -1 | [8 empty] | 33.2 | -1 | -1
10.1021/jacs.3c11013 | Cu-PTFE | CO2RR01099 | 2024.02 | Cu | 0.5 |  |  | 油胺中溶剂热还原法 | Cu颗粒负载在PTFE上 | 20 nm | HCOOH | 44.4 | -0.45 | 20 | 25.5 | -0.45 | 44.4 | -0.45 |  |  |  |  | 8.5 | -0.45 | 3.6 | -0.45 | 10.4 | -0.45 | -0.8 | 200 | 吕帅
10.1021/jacs.3c11013 | Cu-PTFE | CO2RR01100 | 2024.02 | Cu | 0.5 |  |  | 油胺中溶剂热还原法 | Cu颗粒负载在PTFE上 | 20 nm | HCOOH | 44.4 | -0.45 | 20 | 19.7 | -0.58 | 10.4 | -0.58 |  |  |  |  | 33.1 | -0.58 | 17.3 | -0.58 | 9.4 | -0.58 | -0.8 | 200
10.1021/jacs.3c11013 | Cu-PTFE | CO2RR01101 | 2024.02 | Cu | 0.5 |  |  | 油胺中溶剂热还原法 | Cu颗粒负载在PTFE上 | 20 nm | HCOOH | 44.4 | -0.45 | 20 | 18 | -0.59 | 9.9 | -0.59 |  |  |  |  | 36.2 | -0.59 | 17.2 | -0.59 | 5.8 | -0.59 | -0.8 | 200
10.1021/jacs.3c11013 | Cu-PTFE | CO2RR01102 | 2024.02 | Cu | 0.5 |  |  | 油胺中溶剂热还原法 | Cu颗粒负载在PTFE上 | 20 nm | HCOOH | 44.4 | -0.45 | 20 | 13.6 | -0.6 | 7.5 | -0.6 |  |  |  |  | 33.8 | -0.6 | 21.1 | -0.6 | 5.4 | -0.6 | -0.8 | 200
10.1021/jacs.3c11013 | Cu-PTFE | CO2RR01103 | 2024.02 | Cu | 0.5 |  |  | 油胺中溶剂热还原法 | Cu颗粒负载在PTFE上 | 20 nm | HCOOH | 44.4 | -0.45 | 20 | 10.8 | -0.71 | 5.1 | -0.71 |  |  |  |  | 37.9 | -0.71 | 22.7 | -0.71 | 5.3 | -0.71 | -0.8 | 200
10.1021/jacs.3c11013 | Cu-PTFE | CO2RR01104 | 2024.02 | Cu | 0.5 |  |  | 油胺中溶剂热还原法 | Cu颗粒负载在PTFE上 | 20 nm | HCOOH | 44.4 | -0.45 | 20 | 9.2 | -0.8 | 4.1 | -0.8 |  |  |  |  | 40.9 | -0.8 | 30.4 | -0.8 | 5.8 | -0.8 | -0.8 | 200
10.1021/jacs.3c11013 | Au/Cu NR1 | CO2RR01105 | 2024.02 | Cu | 0.5 | Au | 0.005 | 热还原法制备Cu颗粒后与Au颗粒混合 | Cu/Au颗粒混合的纳米棒 | 50 nm | C2H4 | 39.8 | -0.62 | 200 | 19.9 | -0.41 | 19.9 | -0.41 |  |  |  |  | 20.3 | -0.41 | 11.5 | -0.41 | 22.7 | -0.41 | -0.62 | 200
10.1021/jacs.3c11013 | Au/Cu NR1 | CO2RR01106 | 2024.02 | Cu | 0.5 | Au | 0.005 | 热还原法制备Cu颗粒后与Au颗粒混合 | Cu/Au颗粒混合的纳米棒 | 50 nm | C2H4 | 39.8 | -0.62 | 200 | 17.7 | -0.44 | 13.7 | -0.44 |  |  |  |  | 29.1 | -0.44 | 12.1 | -0.44 | 16.2 | -0.44 | -0.62 | 200
10.1021/jacs.3c11013 | Au/Cu NR1 | CO2RR01107 | 2024.02 | Cu | 0.5 | Au | 0.005 | 热还原法制备Cu颗粒后与Au颗粒混合 | Cu/Au颗粒混合的纳米棒 | 50 nm | C2H4 | 39.8 | -0.62 | 200 | 16.7 | -0.53 | 10.6 | -0.53 |  |  |  |  | 30.2 | -0.53 | 14.7 | -0.53 | 17.5 | -0.53 | -0.62 | 200
10.1021/jacs.3c11013 | Au/Cu NR1 | CO2RR01108 | 2024.02 | Cu | 0.5 | Au | 0.005 | 热还原法制备Cu颗粒后与Au颗粒混合 | Cu/Au颗粒混合的纳米棒 | 50 nm | C2H4 | 39.8 | -0.62 | 200 | 13.9 | -0.54 | 8.7 | -0.54 |  |  |  |  | 33.1 | -0.54 | 16.2 | -0.54 | 18.9 | -0.54 | -0.62 | 200
10.1021/jacs.3c11013 | Au/Cu NR1 | CO2RR01109 | 2024.02 | Cu | 0.5 | Au | 0.005 | 热还原法制备Cu颗粒后与Au颗粒混合 | Cu/Au颗粒混合的纳米棒 | 50 nm | C2H4 | 39.8 | -0.62 | 200 | 13.7 | -0.62 | 6 | -0.62 |  |  |  |  | 39.8 | -0.62 | 18.3 | -0.62 | 20.8 | -0.62 | -0.62 | 200
10.1021/jacs.3c11013 | Au/Cu NR2 | CO2RR01110 | 2024.02 | Cu | 0.5 | Au | 0.01 | 热还原法制备Cu颗粒后与Au颗粒混合 | Cu/Au颗粒混合的纳米棒 | 50 nm | C2H4 | 40.1 | -0.52 | 200 | 28.2 | -0.39 | 13.8 | -0.39 |  |  |  |  | 20 | -0.39 | 10 | -0.39 | 22.7 | -0.39 | -0.52 | 200
10.1021/jacs.3c11013 | Au/Cu NR2 | CO2RR01111 | 2024.02 | Cu | 0.5 | Au | 0.01 | 热还原法制备Cu颗粒后与Au颗粒混合 | Cu/Au颗粒混合的纳米棒 | 50 nm | C2H4 | 40.1 | -0.52 | 200 | 22.8 | -0.41 | 11.9 | -0.41 |  |  |  |  | 27.4 | -0.41 | 10.5 | -0.41 | 14.5 | -0.41 | -0.52 | 200
10.1021/jacs.3c11013 | Au/Cu NR2 | CO2RR01112 | 2024.02 | Cu | 0.5 | Au | 0.01 | 热还原法制备Cu颗粒后与Au颗粒混合 | Cu/Au颗粒混合的纳米棒 | 50 nm | C2H4 | 40.1 | -0.52 | 200 | 21.5 | -0.45 | 10.5 | -0.45 |  |  |  |  | 29.2 | -0.45 | 13 | -0.45 | 15.6 | -0.45 | -0.52 | 200
10.1021/jacs.3c11013 | Au/Cu NR2 | CO2RR01113 | 2024.02 | Cu | 0.5 | Au | 0.01 | 热还原法制备Cu颗粒后与Au颗粒混合 | Cu/Au颗粒混合的纳米棒 | 50 nm | C2H4 | 40.1 | -0.52 | 200 | 14.8 | -0.47 | 8 | -0.47 |  |  |  |  | 33.6 | -0.47 | 14.2 | -0.47 | 14.6 | -0.47 | -0.52 | 200
10.1021/jacs.3c11013 | Au/Cu NR2 | CO2RR01114 | 2024.02 | Cu | 0.5 | Au | 0.01 | 热还原法制备Cu颗粒后与Au颗粒混合 | Cu/Au颗粒混合的纳米棒 | 50 nm | C2H4 | 40.1 | -0.52 | 200 | 14.6 | -0.52 | 6.2 | -0.52 |  |  |  |  | 40.1 | -0.52 | 16.4 | -0.52 | 17.2 | -0.52 | -0.52 | 200
10.1021/jacs.3c11013 | Au/Cu NR3 | CO2RR01115 | 2024.02 | Cu | 0.5 | Au | 0.02 | 热还原法制备Cu颗粒后与Au颗粒混合 | Cu/Au颗粒混合的纳米棒 | 50 nm | CO | 30.1 | -0.43 | 50 | 30.1 | -0.43 | 12.8 | -0.43 |  |  |  |  | 10.3 | -0.43 | 7.5 | -0.43 | 29.5 | -0.43 | -0.57 | 200
10.1021/jacs.3c11013 | Au/Cu NR3 | CO2RR01116 | 2024.02 | Cu | 0.5 | Au | 0.02 | 热还原法制备Cu颗粒后与Au颗粒混合 | Cu/Au颗粒混合的纳米棒 | 50 nm | CO | 30.1 | -0.43 | 50 | 26.9 | -0.47 | 10.3 | -0.47 |  |  |  |  | 15 | -0.47 | 9.5 | -0.47 | 24.8 | -0.47 | -0.57 | 200
10.1021/jacs.3c11013 | Au/Cu NR3 | CO2RR01117 | 2024.02 | Cu | 0.5 | Au | 0.02 | 热还原法制备Cu颗粒后与Au颗粒混合 | Cu/Au颗粒混合的纳米棒 | 50 nm | CO | 30.1 | -0.43 | 50 | 24.4 | -0.48 | 9.1 | -0.48 |  |  |  |  | 21.6 | -0.48 | 12.2 | -0.48 | 25.7 | -0.48 | -0.57 | 200
10.1021/jacs.3c11013 | Au/Cu NR3 | CO2RR01118 | 2024.02 | Cu | 0.5 | Au | 0.02 | 热还原法制备Cu颗粒后与Au颗粒混合 | Cu/Au颗粒混合的纳米棒 | 50 nm | CO | 30.1 | -0.43 | 50 | 17.2 | -0.54 | 7 | -0.54 |  |  |  |  | 26.5 | -0.54 | 13.6 | -0.54 | 21.1 | -0.54 | -0.57 | 200
10.1021/jacs.3c11013 | Au/Cu NR3 | CO2RR01119 | 2024.02 | Cu | 0.5 | Au | 0.02 | 热还原法制备Cu颗粒后与Au颗粒混合 | Cu/Au颗粒混合的纳米棒 | 50 nm | CO | 30.1 | -0.43 | 50 | 14.7 | -0.57 | 6.8 | -0.57 |  |  |  |  | 29.7 | -0.57 | 15.4 | -0.57 | 20.8 | -0.57 | -0.57 | 200
10.1021/jacs.3c11013 | Au/Cu NR4 | CO2RR01120 | 2024.02 | Cu | 0.5 | Au | 0.03 | 热还原法制备Cu颗粒后与Au颗粒混合 | Cu/Au颗粒混合的纳米棒 | 60 nm | CO | 45 | -0.43 | 50 | 45 | -0.43 | 12.7 | -0.43 |  |  |  |  | 7 | -0.43 | 7.6 | -0.43 | 25.5 | -0.43 | -0.61 | 200
10.1021/jacs.3c11013 | Au/Cu NR4 | CO2RR01121 | 2024.02 | Cu | 0.5 | Au | 0.03 | 热还原法制备Cu颗粒后与Au颗粒混合 | Cu/Au颗粒混合的纳米棒 | 60 nm | CO | 45 | -0.43 | 50 | 30.4 | -0.46 | 10.1 | -0.46 |  |  |  |  | 9.2 | -0.46 | 8.6 | -0.46 | 28.5 | -0.46 | -0.61 | 200
10.1021/jacs.3c11013 | Au/Cu NR4 | CO2RR01122 | 2024.02 | Cu | 0.5 | Au | 0.03 | 热还原法制备Cu颗粒后与Au颗粒混合 | Cu/Au颗粒混合的纳米棒 | 60 nm | CO | 45 | -0.43 | 50 | 28.1 | -0.52 | 9.4 | -0.52 |  |  |  |  | 10.8 | -0.52 | 8.5 | -0.52 | 31.4 | -0.52 | -0.61 | 200
10.1021/jacs.3c11013 | Au/Cu NR4 | CO2RR01123 | 2024.02 | Cu | 0.5 | Au | 0.03 | 热还原法制备Cu颗粒后与Au颗粒混合 | Cu/Au颗粒混合的纳米棒 | 60 nm | CO | 45 | -0.43 | 50 | 19.4 | -0.56 | 7.6 | -0.56 |  |  |  |  | 16.8 | -0.56 | 12.1 | -0.56 | 27.2 | -0.56 | -0.61 | 200
10.1021/jacs.3c11013 | Au/Cu NR4 | CO2RR01124 | 2024.02 | Cu | 0.5 | Au | 0.03 | 热还原法制备Cu颗粒后与Au颗粒混合 | Cu/Au颗粒混合的纳米棒 | 60 nm | CO | 45 | -0.43 | 50 | 14.9 | -0.61 | 6.7 | -0.61 |  |  |  |  | 20.7 | -0.61 | 14.9 | -0.61 | 24.7 | -0.61 | -0.61 | 200
10.1021/jacs.3c11013 | Au/Cu NR5 | CO2RR01125 | 2024.02 | Cu | 0.5 | Au | 0.06 | 热还原法制备Cu颗粒后与Au颗粒混合 | Cu/Au颗粒混合的纳米棒 | 60 nm | CO | 63.1 | -0.38 | 50 | 63.1 | -0.38 | 10.4 | -0.38 |  |  |  |  | 2.3 | -0.38 | 4.4 | -0.38 | 21.1 | -0.38 | -0.55 | 200
10.1021/jacs.3c11013 | Au/Cu NR5 | CO2RR01126 | 2024.02 | Cu | 0.5 | Au | 0.06 | 热还原法制备Cu颗粒后与Au颗粒混合 | Cu/Au颗粒混合的纳米棒 | 60 nm | CO | 63.1 | -0.38 | 50 | 46.6 | -0.39 | 9.1 | -0.39 |  |  |  |  | 3 | -0.39 | 6.2 | -0.39 | 23.6 | -0.39 | -0.55 | 200
10.1021/jacs.3c11013 | Au/Cu NR5 | CO2RR01127 | 2024.02 | Cu | 0.5 | Au | 0.06 | 热还原法制备Cu颗粒后与Au颗粒混合 | Cu/Au颗粒混合的纳米棒 | 60 nm | CO | 63.1 | -0.38 | 50 | 37 | -0.41 | 8.8 | -0.41 |  |  |  |  | 3.9 | -0.41 | 6.5 | -0.41 | 29 | -0.41 | -0.55 | 200
10.1021/jacs.3c11013 | Au/Cu NR5 | CO2RR01128 | 2024.02 | Cu | 0.5 | Au | 0.06 | 热还原法制备Cu颗粒后与Au颗粒混合 | Cu/Au颗粒混合的纳米棒 | 60 nm | CO | 63.1 | -0.38 | 50 | 25.1 | -0.45 | 8.6 | -0.45 |  |  |  |  | 6.7 | -0.45 | 9.2 | -0.45 | 27.7 | -0.45 | -0.55 | 200
10.1021/jacs.3c11013 | Au/Cu NR5 | CO2RR01129 | 2024.02 | Cu | 0.5 | Au | 0.06 | 热还原法制备Cu颗粒后与Au颗粒混合 | Cu/Au颗粒混合的纳米棒 | 60 nm | CO | 63.1 | -0.38 | 50 | 23.5 | -0.55 | 5 | -0.55 |  |  |  |  | 7.5 | -0.55 | 13.2 | -0.55 | 25.6 | -0.55 | -0.55 | 200
10.1021/jacs.3c11013 | Au/Cu NR6 | CO2RR01130 | 2024.02 | Cu | 0.5 | Au | 0.08 | 热还原法制备Cu颗粒后与Au颗粒混合 | Cu/Au颗粒混合的梭形 | 50 nm | CO | 71.5 | -0.43 | 50 | 71.5 | -0.44 | 9.1 | -0.44 |  |  |  |  | 0 | -0.44 | 4 | -0.44 | 12.1 | -0.44 | -0.65 | 200
10.1021/jacs.3c11013 | Au/Cu NR6 | CO2RR01131 | 2024.02 | Cu | 0.5 | Au | 0.08 | 热还原法制备Cu颗粒后与Au颗粒混合 | Cu/Au颗粒混合的梭形 | 50 nm | CO | 71.5 | -0.43 | 50 | 56.4 | -0.49 | 7.7 | -0.49 |  |  |  |  | 1.2 | -0.49 | 4.3 | -0.49 | 13.6 | -0.49 | -0.65 | 200
10.1021/jacs.3c11013 | Au/Cu NR6 | CO2RR01132 | 2024.02 | Cu | 0.5 | Au | 0.08 | 热还原法制备Cu颗粒后与Au颗粒混合 | Cu/Au颗粒混合的梭形 | 50 nm | CO | 71.5 | -0.43 | 50 | 43.3 | -0.51 | 8 | -0.51 |  |  |  |  | 2.1 | -0.51 | 4.4 | -0.51 | 23 | -0.51 | -0.65 | 200
10.1021/jacs.3c11013 | Au/Cu NR6 | CO2RR01133 | 2024.02 | Cu | 0.5 | Au | 0.08 | 热还原法制备Cu颗粒后与Au颗粒混合 | Cu/Au颗粒混合的梭形 | 50 nm | CO | 71.5 | -0.43 | 50 | 33.3 | -0.6 | 6.5 | -0.6 |  |  |  |  | 4.1 | -0.6 | 8.8 | -0.6 | 21.9 | -0.6 | -0.65 | 200
10.1021/jacs.3c11013 | Au/Cu NR6 | CO2RR01134 | 2024.02 | Cu | 0.5 | Au | 0.08 | 热还原法制备Cu颗粒后与Au颗粒混合 | Cu/Au颗粒混合的梭形 | 50 nm | CO | 71.5 | -0.43 | 50 | 28.5 | -0.65 | 5.9 | -0.65 |  |  |  |  | 9.1 | -0.65 | 14.2 | -0.65 | 23.1 | -0.65 | -0.65 | 200
CO2RR01135
10.1002/anie.202408873 | r-CuAg | CO2RR01136 | 2024.08 | Cu | 5 | Ag | 0.2 | KI处理后电还原 | CuAg混合颗粒分散在碳纸上 | 100 nm | C2H5OH | 42.9 | -1.9 | 864.4 | 25.7 | 1.29 | 9.5 | 1.29 | 0 | 1.29 |  |  | 18.6 | 1.29 | 20.6 | 1.29 | 15.5 | 1.29 | -2.2 | 1134.7
10.1002/anie.202408873 | r-CuAg | CO2RR01137 | 2024.08 | Cu | 5 | Ag | 0.2 | KI处理后电还原 | CuAg混合颗粒分散在碳纸上 | 100 nm | C2H5OH | 42.9 | -1.9 | 864.4 | 10.9 | -1.49 | 3.8 | -1.49 | 0 | -1.49 |  |  | 29 | -1.49 | 32.8 | -1.49 | 7.9 | -1.49 | -2.2 | 1134.7
10.1002/anie.202408873 | r-CuAg | CO2RR01138 | 2024.08 | Cu | 5 | Ag | 0.2 | KI处理后电还原 | CuAg混合颗粒分散在碳纸上 | 100 nm | C2H5OH | 42.9 | -1.9 | 864.4 | 6.7 | -1.62 | 1.3 | -1.62 | 0.8 | -1.62 |  |  | 24.8 | -1.62 | 41.4 | -1.62 | 12.3 | -1.62 | -2.2 | 1134.7
10.1002/anie.202408873 | r-CuAg | CO2RR01139 | 2024.08 | Cu | 5 | Ag | 0.2 | KI处理后电还原 | CuAg混合颗粒分散在碳纸上 | 100 nm | C2H5OH | 42.9 | -1.9 | 864.4 | 6.3 | -1.9 | 1.6 | -1.9 | 1 | -1.9 |  |  | 23.6 | -1.9 | 42.9 | -1.9 | 12.9 | -1.9 | -2.2 | 1134.7
10.1002/anie.202408873 | r-CuAg | CO2RR01140 | 2024.08 | Cu | 5 | Ag | 0.2 | KI处理后电还原 | CuAg混合颗粒分散在碳纸上 | 100 nm | C2H5OH | 42.9 | -1.9 | 864.4 | 5.1 | -2.2 | 1.6 | -2.2 | 2 | -2.2 |  |  | 19.3 | -2.2 | 32.2 | -2.2 | 26.2 | -2.2 | -2.2 | 1134.7
10.1002/anie.202408873 | r-Cu | CO2RR01141 | 2024.08 | Cu | 5 |  |  | KI处理后电还原 | CuAg混合颗粒分散在碳纸上 | 100 nm | C2H4 | 49.6 | -1.86 | 854.8 | 31.9 | -1.32 | 14 | -1.32 |  |  |  |  | 26.8 | -1.32 | 12 | -1.32 | 9 | -1.32 | -2.22 | 1107
10.1002/anie.202408873 | r-Cu | CO2RR01142 | 2024.08 | Cu | 5 |  |  | KI处理后电还原 | CuAg混合颗粒分散在碳纸上 | 100 nm | C2H4 | 49.6 | -1.86 | 854.8 | 11.4 | -1.5 | 7.1 | -1.5 |  |  |  |  | 42.9 | -1.5 | 21.8 | -1.5 | 7 | -1.5 | -2.22 | 1107
10.1002/anie.202408873 | r-Cu | CO2RR01143 | 2024.08 | Cu | 5 |  |  | KI处理后电还原 | CuAg混合颗粒分散在碳纸上 | 100 nm | C2H4 | 49.6 | -1.86 | 854.8 | 7.7 | -1.71 | 3.8 | -1.71 |  |  |  |  | 46.3 | -1.71 | 23.1 | -1.71 | 6.3 | -1.71 | -2.22 | 1107
10.1002/anie.202408873 | r-Cu | CO2RR01144 | 2024.08 | Cu | 5 |  |  | KI处理后电还原 | CuAg混合颗粒分散在碳纸上 | 100 nm | C2H4 | 49.6 | -1.86 | 854.8 | 7.9 | -1.86 | 2.8 | -1.86 |  |  |  |  | 49.6 | -1.86 | 23 | -1.86 | 8 | -1.86 | -2.22 | 1107
10.1002/anie.202408873 | r-Cu | CO2RR01145 | 2024.08 | Cu | 5 |  |  | KI处理后电还原 | CuAg混合颗粒分散在碳纸上 | 100 nm | C2H4 | 49.6 | -1.86 | 854.8 | 7.6 | -2.22 | 2.5 | -2.22 |  |  |  |  | 38.3 | -2.22 | 20.7 | -2.22 | 18.7 | -2.22 | -2.22 | 1107
10.1002/anie.202408873 | r-CuAg Ag 1.7% | CO2RR01146 | 2024.08 | Cu | 5 | Ag | 0.085 | KI处理后电还原 | CuAg颗粒分散在碳纸上 | 100 nm | C2H4 | 37.2 | -1.5 |  | 10.7 | -1.5 | 4.6 | -1.5 |  |  |  |  | 37.2 | -1.5 | 28.4 | -1.5 | 7.3 | -1.5
10.1002/anie.202408873 | r-CuAg Ag 10.0% | CO2RR01147 | 2024.08 | Cu | 5 | Ag | 0.5 | KI处理后电还原 | CuAg颗粒分散在碳纸上 | 100 nm | C2H5OH | 34.1 | -1.5 |  | 14.5 | -1.5 | 3.9 | -1.5 |  |  |  |  | 25.4 | -1.5 | 34.1 | -1.5 | 9.3 | -1.5
10.1002/anie.202408873 | r-CuAg Ag 21.1% | CO2RR01148 | 2024.08 | Cu | 5 | Ag | 1.055 | KI处理后电还原 | CuAg颗粒分散在碳纸上 | 100 nm | C2H5OH | 28.4 | -1.5 |  | 26.7 | -1.5 | 4.9 | -1.5 |  |  |  |  | 21 | -1.5 | 28.4 | -1.5 | 4.2 | -1.5
10.1002/anie.202408873 | c-Cu | CO2RR01149 | 2024.08 | Cu | 5 |  |  | KI处理后电还原 | CuAg颗粒分散在碳纸上 |  | C2H4 | 27.7 | -1.5 |  | 18.3 | -1.5 | 3.3 | -1.5 | 4.1 | -1.5 |  |  | 27.7 | -1.5 | 11.8 | -1.5 | 22.3 | -1.5