## 镁合金储氢数据库
ID | Name | Mg | Ni | Cu | Ce | La | Nd | Pr | Sm | Y | Ag | Al | Ca | Co | Fe | In | Li | Mn | Nb | Ti | V | Zn | Cr | Pd | Si | Zr | Gd | B | C | 密(XM) | δ密(XM) | 族Gp | δ族Gp | I2(ev) | δI2(ev) | 原径(Rm) | δ原径(Rm) | 共径(Rc) | δ共径(Rc | 自能(W) | δ自能(W) | 晶体(LP) | δ晶体(LP) | 功函数 | δ功函数 | 绝对电负性 | δ绝对电负性 | AW | δAW | AN | δAN | Tb | δTb | Eea(ev) | δEea(ev) | I1 | δI1 | XP | δXP | Hf | δHf | Cm | δCm | VEC | fs | fp | fd | δVEC | K | δK | Tm | δTm | Vm | B | 熔化焓Sf | 密度 | 混合焓Hmix | 吉布斯自由能Gmix | oumiga的倒数 | 熵Smix | 加工方式 | 球磨机H2压力（MPa） | 球磨机Ar2压力（MPa） | 球粉质量比 | 球磨机转速(圆盘转速)（rpm） | 磨粉时间（h） | ℃/min差示扫描量热法 (DSC) 和热重法 (TG) 加热速率 | 氩气MPa | 烧结温度℃ | 烧结时间h | m/s熔体纺丝速率（铜辊线速度近似表示） | 样品的加热速率 | 吸氢饱和比（Ra(t))t min% | 脱氢比（R d ( t )）% | 温度C?a?(t)（t的氢化能力）氢容量 | C?d?(t)（t的氢化能力）氢解吸容量 | 吸氢速率 | 初始吸氢温度℃ | 氢吸收温度 | 氢吸收压力 | 氢吸收时间min | 吸H量 | 储氢量 | 可逆储氢能力wt% | 氢解吸效率 | 解吸动力学温度 | 解吸动力学H2压力(MPa) | 解吸动力学H2压力时间min | 解吸H2含量 | 脱氢量 | 开始解吸温度℃ | 峰值解吸温度（从第70个挪动）℃ | 最终脱氢温度℃ | 完全脱氢时间 | 吸氢活化能E?ae(k)kJ/mol | 氢解吸过程的活化能 (E de(a)) | 脱氢活化能E?de(k) | 焓变ΔH （形成焓）?(kJ/mol)（吸氢 | 熵变ΔS J/mol/K)（吸氢 | 焓变ΔH (kJ/mol)（分解焓）氢解吸 | 熵变ΔS J/mol/K)（氢解吸 | 吸收PCT平衡压力MPa | 解吸PCT平衡压力MPa | 活化温度℃ | H2活化压力MPa | 活化循环次数
MHS0001 | MgAlTiFeNi | 0.113738465 | 0.274661663 | 0 | 0 | 0 | 0 | 0 | 0 | 0 | 0 | 0.126265841 | 0 | 0 | 0.26133407 | 0 | 0 | 0 | 0 | 0.223999963 | 0 | 0 | 0 | 0 | 0 | 0 | 0 | 0 | 0 | 1.599998916 | 0.101627568 | 7.400015551 | 0.537831025 | 16.35923395 | 0.118862728 | 0.139640033 | 0.098295248 | 0.135599966 | 0.103518453 | 4.349998364 | 0.116956806 | 58.97612075 | 1.261722081 | 4.383998601 | 0.108827198 | 3.777997284 | 0.110733087 | 42.73831253 | 0.337570046 | 20.19996482 | 0.325982322 | 2806.999432 | 0.271450837 | 0.288399329 | 1.778976047 | 7.200395257 | 0.098230434 | 1.63999953 | 0.130436274 | 13.81998475 | 0.273030179 | 25.05979569 | 0.023927982 | 5.399985547 | 0.370371362 | 0.037037692 | 0.592590947 | 0.568974422 | 123.6004243 | 0.627793513 | 1467.411824 | 0.30352448 | 0.01173545 | 116.199776 | 0.009417932 | 4426443.828 | -14.24005032 | -19649.48221 | 0.000725229 | 13.3808668 | 反应性研磨 | 3 |  | 40 | 600 | 24 | [12 empty] | 325 | 1.5 | 60 |  | 0.94 | [7 empty] | 286 | 326
MHS0002 | Mg98Ni1.67La0.33 | 0.943043553 | 0.038807246 | 0 | 0 | 0.018149201 | 0 | 0 | 0 | 0 | 0 | 0 | 0 | 0 | 0 | 0 | 0 | 0 | 0 | 0 | 0 | 0 | 0 | 0 | 0 | 0 | 0 | 0 | 0 | 1.671349983 | 0.016690573 | 2.136899105 | 0.480288996 | 15.07469951 | 0.030729323 | 0.159598894 | 0.030274003 | 0.140933902 | 0.03108836 | 3.684024833 | 0.052015949 | 201.3236782 | 0.124367123 | 3.684354833 | 0.051901713 | 3.758709927 | 0.024346134 | 25.25747897 | 0.312213448 | 12.41569823 | 0.26450644 | 1401.278097 | 0.192327272 | -0.370978174 | 0.555521482 | 7.6390721 | 0.015532706 | 1.319326933 | 0.059055416 | 8.833699048 | 0.12448797 | 24.89645187 | 0.008023949 | 2.136899105 | 0.935935625 | 0 | 0.064064375 | 0.480288996 | 187.762611 | 0.086215916 | 937.48441 | 0.111145442 | 0.017069487 | 47.19838489 | 0.009422769 | 1818532.175 | -0.358358136 | -834.3117133 | 0.00042971 | 0.889565038 | 铸态 |  |  |  | 300 | 10 | 5 | [11 empty] | 325 | 2.5 | 135 | 6.75 |  |  |  | 325 | 0.1 | [16 empty] | 300 | 3/0.1 | 3
MHS0003 | Mg98Ni1.33La0.67 | 0.932969073 | 0.030576199 | 0 | 0 | 0.036454728 | 0 | 0 | 0 | 0 | 0 | 0 | 0 | 0 | 0 | 0 | 0 | 0 | 0 | 0 | 0 | 0 | 0 | 0 | 0 | 0 | 0 | 0 | 0 | 1.669649986 | 0.020042848 | 2.113099285 | 0.435045694 | 15.05052585 | 0.03229782 | 0.159814113 | 0.029253997 | 0.141216102 | 0.040668246 | 3.678074867 | 0.046818373 | 201.7922108 | 0.112210034 | 3.678744867 | 0.046567644 | 3.754289941 | 0.024458292 | 25.53021621 | 0.396029576 | 12.5142986 | 0.32662754 | 1403.151538 | 0.202014951 | -0.373222139 | 0.515920288 | 7.632057899 | 0.02211481 | 1.316572946 | 0.053923793 | 8.796299238 | 0.113315237 | 24.89998789 | 0.009146718 | 2.113099285 | 0.946477061 | 0 | 0.053522939 | 0.435045694 | 187.4974087 | 0.097470663 | 935.6654282 | 0.101111908 | 0.017136406 | 46.68158792 | 0.009401116 | 1830992.136 | -0.402014466 | -862.2665022 | 0.000466447 | 0.921124648 | 铸态 | [17 empty] | 325 | 2.5 |  |  | 6.72 |  |  | 325 | 0.1
MHS0004 | Mg98Ni2 | 0.953031998 | 0.046968002 | 0 | 0 | 0 | 0 | 0 | 0 | 0 | 0 | 0 | 0 | 0 | 0 | 0 | 0 | 0 | 0 | 0 | 0 | 0 | 0 | 0 | 0 | 0 | 0 | 0 | 0 | 1.67299998 | 0.01255226 | 2.159998931 | 0.518517079 | 15.09816218 | 0.029052328 | 0.159390005 | 0.031181276 | 0.140660002 | 0.016920178 | 3.689799801 | 0.056534048 | 200.8689259 | 0.135180746 | 3.689799801 | 0.056534048 | 3.762999913 | 0.024182754 | 24.99276341 | 0.192630169 | 12.31999786 | 0.181817619 | 1399.459756 | 0.182369778 | -0.368800208 | 0.592188618 | 7.645880001 | 0.000109863 | 1.32199992 | 0.063539887 | 8.869998865 | 0.134159668 | 24.89301984 | 0.006754482 | 2.159998931 | 0.925926384 | 0 | 0.074073616 | 0.518517079 | 188.0200132 | 0.073715316 | 939.2498925 | 0.119988974 | 0.017004537 | 47.69998197 | 0.009443705 | 1806344.913 | -0.313597948 | -765.8894845 | 0.000409624 | 0.815092866 | 铸态 | [17 empty] | 325 | 2.5 |  |  | 6.36 |  |  | 325 | 0.1
MHS0005 | Mg98Ni2 | 0.953031998 | 0.046968002 | 0 | 0 | 0 | 0 | 0 | 0 | 0 | 0 | 0 | 0 | 0 | 0 | 0 | 0 | 0 | 0 | 0 | 0 | 0 | 0 | 0 | 0 | 0 | 0 | 0 | 0 | 1.67299998 | 0.01255226 | 2.159998931 | 0.518517079 | 15.09816218 | 0.029052328 | 0.159390005 | 0.031181276 | 0.140660002 | 0.016920178 | 3.689799801 | 0.056534048 | 200.8689259 | 0.135180746 | 3.689799801 | 0.056534048 | 3.762999913 | 0.024182754 | 24.99276341 | 0.192630169 | 12.31999786 | 0.181817619 | 1399.459756 | 0.182369778 | -0.368800208 | 0.592188618 | 7.645880001 | 0.000109863 | 1.32199992 | 0.063539887 | 8.869998865 | 0.134159668 | 24.89301984 | 0.006754482 | 2.159998931 | 0.925926384 | 0 | 0.074073616 | 0.518517079 | 188.0200132 | 0.073715316 | 939.2498925 | 0.119988974 | 0.017004537 | 47.69998197 | 0.009443705 | 1806344.913 | -0.313597948 | -765.8894845 | 0.000409624 | 0.815092866 | 铸态 | [17 empty] | 300 | 3 | 150 | 6.36 |  |  |  | 300 | 0.1 | [6 empty] | 5.5
MHS0006 | Mg98Ni1.67La0.33 | 0.943043553 | 0.038807246 | 0 | 0 | 0.018149201 | 0 | 0 | 0 | 0 | 0 | 0 | 0 | 0 | 0 | 0 | 0 | 0 | 0 | 0 | 0 | 0 | 0 | 0 | 0 | 0 | 0 | 0 | 0 | 1.671349983 | 0.016690573 | 2.136899105 | 0.480288996 | 15.07469951 | 0.030729323 | 0.159598894 | 0.030274003 | 0.140933902 | 0.03108836 | 3.684024833 | 0.052015949 | 201.3236782 | 0.124367123 | 3.684354833 | 0.051901713 | 3.758709927 | 0.024346134 | 25.25747897 | 0.312213448 | 12.41569823 | 0.26450644 | 1401.278097 | 0.192327272 | -0.370978174 | 0.555521482 | 7.6390721 | 0.015532706 | 1.319326933 | 0.059055416 | 8.833699048 | 0.12448797 | 24.89645187 | 0.008023949 | 2.136899105 | 0.935935625 | 0 | 0.064064375 | 0.480288996 | 187.762611 | 0.086215916 | 937.48441 | 0.111145442 | 0.017069487 | 47.19838489 | 0.009422769 | 1818532.175 | -0.358358136 | -834.3117133 | 0.00042971 | 0.889565038 | 铸态 | [17 empty] | 300 | 3 | 150 | 7.04 |  |  |  | 300 | 0.1 | [6 empty] | 6 |  |  |  | ?81.2 |  | 82.9
MHS0007 | Mg98Ni1.33La0.67 | 0.932969073 | 0.030576199 | 0 | 0 | 0.036454728 | 0 | 0 | 0 | 0 | 0 | 0 | 0 | 0 | 0 | 0 | 0 | 0 | 0 | 0 | 0 | 0 | 0 | 0 | 0 | 0 | 0 | 0 | 0 | 1.669649986 | 0.020042848 | 2.113099285 | 0.435045694 | 15.05052585 | 0.03229782 | 0.159814113 | 0.029253997 | 0.141216102 | 0.040668246 | 3.678074867 | 0.046818373 | 201.7922108 | 0.112210034 | 3.678744867 | 0.046567644 | 3.754289941 | 0.024458292 | 25.53021621 | 0.396029576 | 12.5142986 | 0.32662754 | 1403.151538 | 0.202014951 | -0.373222139 | 0.515920288 | 7.632057899 | 0.02211481 | 1.316572946 | 0.053923793 | 8.796299238 | 0.113315237 | 24.89998789 | 0.009146718 | 2.113099285 | 0.946477061 | 0 | 0.053522939 | 0.435045694 | 187.4974087 | 0.097470663 | 935.6654282 | 0.101111908 | 0.017136406 | 46.68158792 | 0.009401116 | 1830992.136 | -0.402014466 | -862.2665022 | 0.000466447 | 0.921124648 | 铸态 | [17 empty] | 300 | 3 | 150 | 6.84 |  |  |  | 300 | 0.1 | [6 empty] | 5 |  |  |  | ?81.2 |  | 82.9
MHS0008 | Mg98Ni1La1 | 0.923394636 | 0.022753696 | 0 | 0 | 0.053851668 | 0 | 0 | 0 | 0 | 0 | 0 | 0 | 0 | 0 | 0 | 0 | 0 | 0 | 0 | 0 | 0 | 0 | 0 | 0 | 0 | 0 | 0 | 0 | 1.66799999 | 0.022797534 | 2.089999461 | 0.383341719 | 15.02706319 | 0.03368611 | 0.160023002 | 0.028172906 | 0.141490001 | 0.048044279 | 3.672299899 | 0.041050569 | 202.246963 | 0.099068805 | 3.673299899 | 0.040635054 | 3.749999956 | 0.024512994 | 25.79493176 | 0.460252519 | 12.60999895 | 0.375643529 | 1404.969879 | 0.210938239 | -0.375400105 | 0.475257062 | 7.625249999 | 0.026996852 | 1.313899959 | 0.04829053 | 8.759999425 | 0.100909323 | 24.90341992 | 0.010115586 | 2.089999461 | 0.956938046 | 0 | 0.043061954 | 0.383341719 | 187.2400066 | 0.107305241 | 933.8999459 | 0.090185014 | 0.017201357 | 46.17999088 | 0.009380019 | 1842992.93 | -0.441998918 | -869.2968923 | 0.000508714 | 0.930351155 | 铸态 | [17 empty] | 300 | 3 | 150 | 6.39 |  |  |  | 300 | 0.1 | [6 empty] | 6 |  |  |  | ?81.2 |  | 82.9
MHS0009 | Mg35Ti65 | 0.214706855 | 0 | 0 | 0 | 0 | 0 | 0 | 0 | 0 | 0 | 0 | 0 | 0 | 0 | 0 | 0 | 0 | 0 | 0.785293145 | 0 | 0 | 0 | 0 | 0 | 0 | 0 | 0 | 0 | 1.5335 | 0.065316998 | 3.3 | 0.289072485 | 14.0862855 | 0.0494476 | 0.151065 | 0.043887581 | 0.15335 | 0.059096331 | 3.946 | 0.053184649 | 105.0172 | 0.696861083 | 4.0955 | 0.078029455 | 3.555 | 0.040250599 | 39.6203 | 0.283651505 | 18.5 | 0.257821406 | 2791.05 | 0.375450892 | -0.08865 | 2.57719615 | 7.1143 | 0.054841816 | 1.4595 | 0.075164788 | 15.2 | 0.31379579 | 24.99315 | 0.003645046 | 3.3 | 0.606060606 | 0 | 0.393939394 | 0.289072485 | 80.8 | 0.991718972 | 1584.85 | 0.306372877 | 0.014521901 | 87.25 | 0.009590813 | 3358207.5 | 14.56 | -8516.48367 | 0.001706708 | 5.382871357 | 研磨 |  |  | 10 |  | 20 | [12 empty] | 300 | 8 | 116.7 | 1.88
MHS0010 | Mg25Ni9Cu | 0.506604091 | 0.440414771 | 0.052981137 | 0 | 0 | 0 | 0 | 0 | 0 | 0 | 0 | 0 | 0 | 0 | 0 | 0 | 0 | 0 | 0 | 0 | 0 | 0 | 0 | 0 | 0 | 0 | 0 | 0 | 1.713714099 | 0.040430014 | 4.31427575 | 0.848975506 | 15.99135161 | 0.096879216 | 0.150048616 | 0.105972082 | 0.13637145 | 0.054483459 | 4.072855255 | 0.161252916 | 149.3633571 | 0.586296737 | 4.071426681 | 0.160987093 | 3.93799919 | 0.075553703 | 34.26886005 | 0.460286687 | 16.59998002 | 0.43825335 | 1873.826272 | 0.432083024 | 0.047626622 | 14.86235042 | 7.64677144 | 0.001831396 | 1.481142106 | 0.182700234 | 11.01141773 | 0.337227252 | 25.16556984 | 0.021332643 | 4.31427575 | 0.456954686 | 0 | 0.543045314 | 0.848975506 | 170.5429965 | 0.341989131 | 1142.566688 | 0.308057746 | 0.014608877 | 82.42840044 | 0.00963744 | 2883254.714 | -3.066113969 | -6568.499984 | 0.000467009 | 5.746215025 | 铸态 | [10 empty] | 5 K/min | [6 empty] | 300 | 3 |  |  | 4.12 | [20 empty] | 300 | 3 | 6
MHS0011 | Mg24YNi10Cu | 0.441006364 | 0.038334554 | 0 | 0 | 0 | 0 | 0 | 0 | 0.067215442 | 0 | 0 | 0 | 0 | 0 | 0 | 0 | 0 | 0 | 0 | 0 | 0 | 0 | 0 | 0 | 0 | 0 | 0 | 0 | 1.708888664 | 0.051732398 | 4.499989518 | 0.825686043 | 15.97389706 | 0.105358845 | 0.149900049 | 0.112864406 | 0.137388917 | 0.084939242 | 4.087220164 | 0.16825593 | 141.6515775 | 0.632959551 | 4.085831273 | 0.168021991 | 3.935276863 | 0.08294596 | 36.74179006 | 0.496299324 | 17.6666481 | 0.464281606 | 1972.914447 | 0.439713654 | 0.098164666 | 7.312260145 | 7.606972095 | 0.030873048 | 1.490554749 | 0.186519746 | 11.25832209 | 0.33547203 | 25.23683182 | 0.023345393 | 4.499989518 | 0.438272614 | 0 | 0.561727386 | 0.825686043 | 163.5279082 | 0.390513498 | 1183.166219 | 0.315065135 | 0.01463144 | 85.02759592 | 0.009515419 | 3086986.385 | -4.530857534 | -8121.979879 | 0.000558163 | 6.860784975 | 铸态 | [17 empty] | 300 | 3 |  |  | 3.75
MHS0012 | Mg22Y3Ni11Cu | 0.353972635 | 0.427395924 | 0.048042567 | 0 | 0 | 0 | 0 | 0 | 0.17656463 | 0 | 0 | 0 | 0 | 0 | 0 | 0 | 0 | 0 | 0 | 0 | 0 | 0 | 0 | 0 | 0 | 0 | 0 | 0 | 1.696756465 | 0.067726912 | 4.702691737 | 0.795433198 | 15.88155811 | 0.119265198 | 0.150302759 | 0.122613939 | 0.139675714 | 0.120020573 | 4.085673384 | 0.178771706 | 130.598423 | 0.695862292 | 4.08432203 | 0.178563391 | 3.917566491 | 0.094604519 | 40.82702308 | 0.524520631 | 19.40539067 | 0.48392723 | 2127.592654 | 0.43947578 | 0.165079085 | 4.35252306 | 7.530783383 | 0.05173467 | 1.497026152 | 0.191414804 | 11.56485342 | 0.327973264 | 25.34913384 | 0.025776962 | 4.702691737 | 0.419541197 | 0 | 0.580458803 | 0.795433198 | 152.2163217 | 0.469382407 | 1245.246935 | 0.317418404 | 0.014850615 | 87.37818437 | 0.009287197 | 3380473.369 | -7.231551756 | -10060.35122 | 0.000719334 | 8.073193661 | 铸态 | [17 empty] | 300 | 3 |  |  | 3.4
MHS0013 | Mg20Y5Ni12Cu | 0.286195048 | 0.414671367 | 0.037413188 | 0 | 0 | 0 | 0 | 0 | 0.261720397 | 0 | 0 | 0 | 0 | 0 | 0 | 0 | 0 | 0 | 0 | 0 | 0 | 0 | 0 | 0 | 0 | 0 | 0 | 0 | 1.685262802 | 0.079700213 | 4.894725434 | 0.766992615 | 15.7940791 | 0.131100325 | 0.150684273 | 0.131046539 | 0.141842154 | 0.142510782 | 4.084208014 | 0.188205606 | 120.1270127 | 0.755744286 | 4.082892222 | 0.188018127 | 3.900788242 | 0.104439034 | 44.69724417 | 0.523366459 | 21.05262061 | 0.48070975 | 2274.129915 | 0.427558892 | 0.228471697 | 3.122538169 | 7.458604598 | 0.064665974 | 1.503156956 | 0.195774253 | 11.85525155 | 0.319295975 | 25.45552523 | 0.027198216 | 4.894725434 | 0.403226736 | 0 | 0.596773264 | 0.766992615 | 141.500081 | 0.540132692 | 1304.06025 | 0.311950121 | 0.015058253 | 89.60505783 | 0.009091031 | 3650767.631 | -9.811631905 | -11550.09333 | 0.000850207 | 8.849500397 | 铸态 | [17 empty] | 300 | 3 |  |  | 3.07
MHS0014 | Mg24YNi10Cu | 0.441006364 | 0.443735626 | 0.048042567 | 0 | 0 | 0 | 0 | 0 | 0.067215442 | 0 | 0 | 0 | 0 | 0 | 0 | 0 | 0 | 0 | 0 | 0 | 0 | 0 | 0 | 0 | 0 | 0 | 0 | 0 | 1.708888664 | 0.051732398 | 4.499989518 | 0.825686043 | 15.97389706 | 0.105358845 | 0.149900049 | 0.112864406 | 0.137388917 | 0.084939242 | 4.087220164 | 0.16825593 | 141.6515775 | 0.632959551 | 4.085831273 | 0.168021991 | 3.935276863 | 0.08294596 | 36.74179006 | 0.496299324 | 17.6666481 | 0.464281606 | 1972.914447 | 0.439713654 | 0.098164666 | 7.312260145 | 7.606972095 | 0.030873048 | 1.490554749 | 0.186519746 | 11.25832209 | 0.33547203 | 25.23683182 | 0.023345393 | 4.499989518 | 0.438272614 | 0 | 0.561727386 | 0.825686043 | 163.5279082 | 0.390513498 | 1183.166219 | 0.315065135 | 0.01463144 | 85.02759592 | 0.009515419 | 3086986.385 | -4.530857534 | -8121.979879 | 0.000558163 | 6.860784975 | 纺丝 | [9 empty] | 20 | [7 empty] | 300 | 3 |  |  | 3.83
MHS0015 | Mg22Y3Ni11Cu | 0.353972635 | 0.427395924 | 0.042066812 | 0 | 0 | 0 | 0 | 0 | 0.17656463 | 0 | 0 | 0 | 0 | 0 | 0 | 0 | 0 | 0 | 0 | 0 | 0 | 0 | 0 | 0 | 0 | 0 | 0 | 0 | 1.696756465 | 0.067726912 | 4.702691737 | 0.795433198 | 15.88155811 | 0.119265198 | 0.150302759 | 0.122613939 | 0.139675714 | 0.120020573 | 4.085673384 | 0.178771706 | 130.598423 | 0.695862292 | 4.08432203 | 0.178563391 | 3.917566491 | 0.094604519 | 40.82702308 | 0.524520631 | 19.40539067 | 0.48392723 | 2127.592654 | 0.43947578 | 0.165079085 | 4.35252306 | 7.530783383 | 0.05173467 | 1.497026152 | 0.191414804 | 11.56485342 | 0.327973264 | 25.34913384 | 0.025776962 | 4.702691737 | 0.419541197 | 0 | 0.580458803 | 0.795433198 | 152.2163217 | 0.469382407 | 1245.246935 | 0.317418404 | 0.014850615 | 87.37818437 | 0.009287197 | 3380473.369 | -7.231551756 | -10060.35122 | 0.000719334 | 8.073193661 | 纺丝 | [9 empty] | 20 | [7 empty] | 300 | 3 |  |  | 3.52 | [12 empty] | 66.13 | 65.53 | ?60.90 | ?115.22 | 64.29 | 116.84
MHS0016 | Mg20Y5Ni12Cu | 0.286195048 | 0.414671367 | 0.037413188 | 0 | 0 | 0 | 0 | 0 | 0.261720397 | 0 | 0 | 0 | 0 | 0 | 0 | 0 | 0 | 0 | 0 | 0 | 0 | 0 | 0 | 0 | 0 | 0 | 0 | 0 | 1.685262802 | 0.079700213 | 4.894725434 | 0.766992615 | 15.7940791 | 0.131100325 | 0.150684273 | 0.131046539 | 0.141842154 | 0.142510782 | 4.084208014 | 0.188205606 | 120.1270127 | 0.755744286 | 4.082892222 | 0.188018127 | 3.900788242 | 0.104439034 | 44.69724417 | 0.523366459 | 21.05262061 | 0.48070975 | 2274.129915 | 0.427558892 | 0.228471697 | 3.122538169 | 7.458604598 | 0.064665974 | 1.503156956 | 0.195774253 | 11.85525155 | 0.319295975 | 25.45552523 | 0.027198216 | 4.894725434 | 0.403226736 | 0 | 0.596773264 | 0.766992615 | 141.500081 | 0.540132692 | 1304.06025 | 0.311950121 | 0.015058253 | 89.60505783 | 0.009091031 | 3650767.631 | -9.811631905 | -11550.09333 | 0.000850207 | 8.849500397 | 纺丝 | [9 empty] | 20 | [7 empty] | 300 | 3 |  |  | 2.6
MHS0017 | Mg90.51Ce1.42Y1.39Ni6.69 | 0.754650674 | 0.134699567 | 0 | 0.068256222 | 0 | 0 | 0 | 0 | 0.042393536 | 0 | 0 | 0 | 0 | 0 | 0 | 0 | 0 | 0 | 0 | 0 | 0 | 0 | 0 | 0 | 0 | 0 | 0 | 0 | 1.671030676 | 0.039848041 | 2.563240473 | 0.779481743 | 15.14712163 | 0.065969316 | 0.158322723 | 0.061199728 | 0.141438391 | 0.07376992 | 3.739675993 | 0.105960633 | 187.3072979 | 0.28914265 | 3.741095892 | 0.105064134 | 3.775047882 | 0.052966463 | 29.14760063 | 0.598277706 | 14.09870217 | 0.515866253 | 1548.518795 | 0.371942913 | -0.272757742 | 1.491788708 | 7.595861928 | 0.039228087 | 1.34618703 | 0.113625424 | 9.260678838 | 0.235724837 | 25.00183005 | 0.016878943 | 2.563240473 | 0.780262336 | 0 | 0.219737664 | 0.779481743 | 178.4315251 | 0.209150369 | 991.2328059 | 0.224854693 | 0.016797683 | 53.64836443 | 0.009342587 | 2132209.103 | -1.851970349 | -3224.886689 | 0.000574605 | 3.251541615 | 研磨 |  |  | 40 | 350 |  | 10 | [11 empty] | 360 | 3 |  |  | 5.44 |  |  |  | 0.05
MHS0018 | Mg90.51Ce1.42Y1.39Ni6.69+10wt%Zr | 0.686032255 | 0.12246999 | 0 | 0.062049862 | 0 | 0 | 0 | 0 | 0.038538803 | 0 | 0 | 0 | 0 | 0 | 0 | 0 | 0 | 0 | 0 | 0 | 0 | 0 | 0 | 0 | 0.090909091 | 0 | 0 | 0 | 1.665426924 | 0.043630894 | 2.607798461 | 0.760269951 | 15.08570695 | 0.069073615 | 0.158383618 | 0.06026383 | 0.142477379 | 0.082836117 | 3.747749988 | 0.104781692 | 182.9612661 | 0.32025363 | 3.750674044 | 0.10414841 | 3.770872493 | 0.0525674 | 31.06993885 | 0.651948024 | 14.90081057 | 0.567031546 | 1645.55565 | 0.476986148 | -0.251108445 | 1.666439425 | 7.566080528 | 0.044585377 | 1.345691299 | 0.111920174 | 9.624236657 | 0.307409874 | 25.0129303 | 0.016792832 | 2.607798461 | 0.766930432 | 0 | 0.233069568 | 0.760269951 | 173.6181007 | 0.262338622 | 1026.441954 | 0.287236581 | 0.016811626 | 54.56768291 | 0.009376309 | 2271090.268 | -1.509652643 | -4414.172033 | 0.000342118 | 4.298988718 | 研磨 |  |  | 40 | 350 |  | 10 | [11 empty] | 360 | 3 |  |  | 5.56 |  |  |  | 0.05 | [8 empty] | 87.7 |  | ?76.7 | ?131.6 | 77 | 132.1
MHS0019 | Mg90.51Ce1.42Y1.39Ni6.69+10wt%Ti | 0.686032255 | 0.12246999 | 0 | 0.062049862 | 0 | 0 | 0 | 0 | 0.038538803 | 0 | 0 | 0 | 0 | 0 | 0 | 0 | 0 | 0 | 0.090909091 | 0 | 0 | 0 | 0 | 0 | 0 | 0 | 0 | 0 | 1.658919273 | 0.048931146 | 2.645778152 | 0.744018538 | 15.05692272 | 0.06885866 | 0.157626582 | 0.062306267 | 0.142503632 | 0.077273981 | 3.76037128 | 0.104713832 | 179.4999617 | 0.341863661 | 3.77491128 | 0.107411368 | 3.756396569 | 0.055462684 | 30.22234124 | 0.578432075 | 14.55235444 | 0.501401171 | 1663.989878 | 0.43817545 | -0.252553934 | 1.597489053 | 7.551788356 | 0.045020505 | 1.357316883 | 0.114348164 | 9.802554878 | 0.311318888 | 25.00517898 | 0.01639455 | 2.645778152 | 0.755921277 | 0 | 0.244078723 | 0.744018538 | 169.4517937 | 0.303033453 | 1045.763406 | 0.295738735 | 0.016584629 | 56.88404471 | 0.009373588 | 2239511.545 | 1.26175791 | -5114.69169 | 0.000246632 | 4.892075415 | 研磨 |  |  | 40 | 350 |  | 10 | [11 empty] | 360 | 3 |  |  | 5.36 |  |  |  | 0.05 | [8 empty] | 99.3 |  | ?81.5 | ?137.5 | 81.5 | 137.4
MHS0020 | Mg90.51Ce1.42Y1.39Ni6.69+10wt%V) | 0.686032255 | 0.12246999 | 0 | 0.062049862 | 0 | 0 | 0 | 0 | 0.038538803 | 0 | 0 | 0 | 0 | 0 | 0 | 0 | 0 | 0 | 0 | 0.090909091 | 0 | 0 | 0 | 0 | 0 | 0 | 0 | 0 | 1.663399347 | 0.043402774 | 2.695190954 | 0.749481573 | 15.12078664 | 0.064685709 | 0.156876141 | 0.07137313 | 0.142063953 | 0.073765836 | 3.777591649 | 0.110310711 | 177.8935172 | 0.369595879 | 3.771357732 | 0.10676904 | 3.765580006 | 0.052705215 | 30.3274173 | 0.582389291 | 14.58058183 | 0.50441753 | 1663.892425 | 0.444241275 | -0.229622773 | 1.89388114 | 7.549866868 | 0.046065162 | 1.361552637 | 0.119011145 | 9.890686987 | 0.342015093 | 24.99578779 | 0.016451426 | 2.695190954 | 0.742062449 | 0 | 0.257937551 | 0.749481573 | 170.4515394 | 0.289208128 | 1055.739547 | 0.327711365 | 0.016405075 | 59.40542872 | 0.009368492 | 2266375.675 | 2.719254622 | -5091.897873 | 0.000533751 | 4.825638239 | 研磨 |  |  | 40 | 350 |  | 10 | [11 empty] | 360 | 3 |  |  | 5.51 |  |  |  | 0.05 | [8 empty] | 89.1 |  | ?76.3 | ?131.0 | 77.9 | 133.5
MHS0021 | Mg-15Ce | 0.85 | 0 | 0 | 0.15 | 0 | 0 | 0 | 0 | 0 | 0 | 0 | 0 | 0 | 0 | 0 | 0 | 0 | 0 | 0 | 0 | 0 | 0 | 0 | 0 | 0 | 0 | 0 | 0 | 1.659307288 | 0.03683163 | 2.029701978 | 0.0836398 | 14.91214828 | 0.04727863 | 0.160765324 | 0.023653799 | 0.142871225 | 0.074858486 | 3.634456299 | 0.040170225 | 199.4476226 | 0.15189302 | 3.637426497 | 0.035470281 | 3.727723516 | 0.034155672 | 27.74481579 | 0.708619707 | 13.36629099 | 0.5842412 | 1430.42349 | 0.269405516 | -0.37267418 | 0.419086608 | 7.583417932 | 0.047167711 | 1.304356624 | 0.02472877 | 8.60495367 | 0.063131586 | 24.9305128 | 0.014102436 | 2.029701978 | 0.985366335 | 0 | 0.014633665 | 0.0836398 | 184.6833459 | 0.164539645 | 927.4567868 | 0.02654114 | 0.017431869 | 44.3168545 | 0.00927801 | 1955124.92 | -0.806953578 | -1031.787154 | 0.000782705 | 1.111620741 | 研磨 |  |  | 20 | 875 | 2 | [12 empty] | 300 | 3 | 2 | 5 |  | 6
MHS0022 | Mg-4Ce | 0.96 | 0 | 0 | 0.04 | 0 | 0 | 0 | 0 | 0 | 0 | 0 | 0 | 0 | 0 | 0 | 0 | 0 | 0 | 0 | 0 | 0 | 0 | 0 | 0 | 0 | 0 | 0 | 0 | 1.66741672 | 0.018223385 | 2.007175778 | 0.042051867 | 15.00569914 | 0.023360078 | 0.160260737 | 0.011797543 | 0.141452074 | 0.037592562 | 3.653828831 | 0.019866481 | 203.467468 | 0.07402819 | 3.654546408 | 0.017552978 | 3.744618166 | 0.01690536 | 25.13603407 | 0.388887287 | 12.33008581 | 0.314892577 | 1379.289017 | 0.138912482 | -0.393398284 | 0.197390413 | 7.630880635 | 0.023305615 | 1.308636602 | 0.012254772 | 8.677037509 | 0.031127855 | 24.88386104 | 0.007024785 | 2.007175778 | 0.996424938 | 0 | 0.003575062 | 0.042051867 | 188.7155357 | 0.080060089 | 924.1904879 | 0.01324272 | 0.017245576 | 44.8349571 | 0.009388798 | 1791085.71 | -0.199480024 | -327.3500175 | 0.00060975 | 0.353986047 | 研磨 |  |  | 20 | 875 | 2 | [12 empty] | 300 | 3 | 7 | 5
MHS0023 | Mg-4Ce8Ni | 0.88 | 0.08 | 0 | 0.04 | 0 | 0 | 0 | 0 | 0 | 0 | 0 | 0 | 0 | 0 | 0 | 0 | 0 | 0 | 0 | 0 | 0 | 0 | 0 | 0 | 0 | 0 | 0 | 0 | 1.672686044 | 0.025224931 | 2.295590795 | 0.649722468 | 15.11699301 | 0.045681423 | 0.158990707 | 0.043544458 | 0.140862999 | 0.045077083 | 3.707163657 | 0.077849522 | 196.4186536 | 0.198834446 | 3.707917791 | 0.077226992 | 3.767748012 | 0.036718494 | 26.41656528 | 0.446732276 | 12.92300062 | 0.381633399 | 1445.758114 | 0.269374208 | -0.336892322 | 0.890616192 | 7.629894356 | 0.023888552 | 1.330170854 | 0.085146216 | 8.981920251 | 0.179493984 | 24.92786154 | 0.011404155 | 2.295590795 | 0.871235416 | 0 | 0.128764584 | 0.649722468 | 185.0854879 | 0.129035248 | 953.2284708 | 0.157663023 | 0.01692149 | 49.68738367 | 0.009422631 | 1918381.247 | -0.783385311 | -1578.911649 | 0.000496402 | 1.655561402 | 研磨 |  |  | 20 | 875 | 2 | [12 empty] | 300 | 3 | 4 | 5 |  | 6
MHS0024 | Mg-4Ce8Ni | 0.88 | 0.08 | 0 | 0.04 | 0 | 0 | 0 | 0 | 0 | 0 | 0 | 0 | 0 | 0 | 0 | 0 | 0 | 0 | 0 | 0 | 0 | 0 | 0 | 0 | 0 | 0 | 0 | 0 | 1.672686044 | 0.025224931 | 2.295590795 | 0.649722468 | 15.11699301 | 0.045681423 | 0.158990707 | 0.043544458 | 0.140862999 | 0.045077083 | 3.707163657 | 0.077849522 | 196.4186536 | 0.198834446 | 3.707917791 | 0.077226992 | 3.767748012 | 0.036718494 | 26.41656528 | 0.446732276 | 12.92300062 | 0.381633399 | 1445.758114 | 0.269374208 | -0.336892322 | 0.890616192 | 7.629894356 | 0.023888552 | 1.330170854 | 0.085146216 | 8.981920251 | 0.179493984 | 24.92786154 | 0.011404155 | 2.295590795 | 0.871235416 | 0 | 0.128764584 | 0.649722468 | 185.0854879 | 0.129035248 | 953.2284708 | 0.157663023 | 0.01692149 | 49.68738367 | 0.009422631 | 1918381.247 | -0.783385311 | -1578.911649 | 0.000496402 | 1.655561402 | 研磨 |  |  | 20 | 875 | 2 | [12 empty] | 200 | 3 | 10 | 3 |  | 6 |  |  | 0.02 | 20 | 0.6
MHS0025 | Mg-9Ce | 0.91 | 0 | 0 | 0.09 | 0 | 0 | 0 | 0 | 0 | 0 | 0 | 0 | 0 | 0 | 0 | 0 | 0 | 0 | 0 | 0 | 0 | 0 | 0 | 0 | 0 | 0 | 0 | 0 | 1.663928108 | 0.02786025 | 2.016866368 | 0.063846918 | 14.96545431 | 0.035734441 | 0.160477807 | 0.017974222 | 0.142062581 | 0.057105496 | 3.645494924 | 0.030377988 | 201.7381629 | 0.113907001 | 3.647181561 | 0.026833249 | 3.737350224 | 0.02584131 | 26.25831091 | 0.567936897 | 12.77585292 | 0.463644367 | 1401.286655 | 0.208600781 | -0.384482942 | 0.30812562 | 7.610462563 | 0.035650904 | 1.30679539 | 0.018722467 | 8.646027623 | 0.047659603 | 24.90393025 | 0.010708515 | 2.016866368 | 0.99163734 | 0 | 0.00836266 | 0.063846918 | 186.9809202 | 0.123274372 | 925.5956233 | 0.020172688 | 0.017325718 | 44.61207354 | 0.009341042 | 1862101.314 | -0.464293015 | -659.0302744 | 0.000705006 | 0.711505073 | 研磨 |  |  | 20 | 875 | 2 | [12 empty] | 200 | 3 | 10 | 3.5
MHS0026 | Mg-8 mol%Fe | 0.833473733 | 0 | 0 | 0 | 0 | 0 | 0 | 0 | 0 | 0 | 0 | 0 | 0 | 0.166526267 | 0 | 0 | 0 | 0 | 0 | 0 | 0 | 0 | 0 | 0 | 0 | 0 | 0 | 0 | 1.6708 | 0.001623732 | 2.48 | 0.656354514 | 15.1277008 | 0.020668582 | 0.15722 | 0.06212031 | 0.14028 | 0.017405466 | 3.7392 | 0.07182827 | 189.29232 | 0.276887942 | 3.7272 | 0.061141416 | 3.7748 | 0.022279562 | 26.8282 | 0.318940052 | 13.12 | 0.289489694 | 1504.68 | 0.319310588 | -0.35496 | 0.430296572 | 7.66656 | 0.009094346 | 1.3516 | 0.104374418 | 9.108 | 0.151909894 | 24.88748 | 0.002518083 | 2.48 | 0.806451613 | 0 | 0.193548387 | 0.656354514 | 181.2 | 0.16469234 | 994.19 | 0.242316218 | 0.016451675 | 55 | 0.009161227 | 1997235.991 | 5.2992 | -2298.923586 | 0.002299778 | 2.317688557 | 反应球磨 | 3 |  | 40 | 600 | 10 | 10 | [11 empty] | 326 | 1 |  |  | 5.4 |  |  |  | 0.013
MHS0027 | Mg-8 mol%Fe | 0.833473733 | 0 | 0 | 0 | 0 | 0 | 0 | 0 | 0 | 0 | 0 | 0 | 0 | 0.166526267 | 0 | 0 | 0 | 0 | 0 | 0 | 0 | 0 | 0 | 0 | 0 | 0 | 0 | 0 | 1.6708 | 0.001623732 | 2.48 | 0.656354514 | 15.1277008 | 0.020668582 | 0.15722 | 0.06212031 | 0.14028 | 0.017405466 | 3.7392 | 0.07182827 | 189.29232 | 0.276887942 | 3.7272 | 0.061141416 | 3.7748 | 0.022279562 | 26.8282 | 0.318940052 | 13.12 | 0.289489694 | 1504.68 | 0.319310588 | -0.35496 | 0.430296572 | 7.66656 | 0.009094346 | 1.3516 | 0.104374418 | 9.108 | 0.151909894 | 24.88748 | 0.002518083 | 2.48 | 0.806451613 | 0 | 0.193548387 | 0.656354514 | 181.2 | 0.16469234 | 994.19 | 0.242316218 | 0.016451675 | 55 | 0.009161227 | 1997235.991 | 5.2992 | -2298.923586 | 0.002299778 | 2.317688557 | 反应球磨 | 3 |  | 40 | 600 | 24 | 10 | [11 empty] | 345 | 1 |  |  | 5.74 |  |  |  | 0.013
MHS0028 | Mg76.87Ni12.78Y10.35(at. %) | 0.527984481 | 0.211975571 | 0 | 0 | 0 | 0 | 0 | 0 | 0.260039949 | 0 | 0 | 0 | 0 | 0 | 0 | 0 | 0 | 0 | 0 | 0 | 0 | 0 | 0 | 0 | 0 | 0 | 0 | 0 | 1.660189814 | 0.062867936 | 3.125893991 | 0.847305435 | 15.1455292 | 0.094699399 | 0.157643483 | 0.088997999 | 0.143898925 | 0.115666933 | 3.792460697 | 0.144096054 | 165.5685794 | 0.438618572 | 3.792460697 | 0.144096054 | 3.775109354 | 0.077601606 | 35.38601454 | 0.606286015 | 16.83929415 | 0.546694518 | 1829.371031 | 0.46817009 | -0.127458545 | 4.21385642 | 7.497641853 | 0.057900803 | 1.377364509 | 0.149335424 | 10.06574402 | 0.283142953 | 25.19440077 | 0.023946789 | 3.125893991 | 0.639816963 | 0 | 0.360183037 | 0.847305435 | 159.4423347 | 0.366592664 | 1116.694587 | 0.316329828 | 0.016782789 | 61.83889345 | 0.009013874 | 2592526.33 | -5.121464991 | -6503.017056 | 0.000788173 | 5.818865488 | [10 empty] | 30 | [7 empty] | 350 | 3 | 180 | 3.67
MHS0029 | Mg76.87Ni12.78Y10.35(at. %) | 0.527984481 | 0.211975571 | 0 | 0 | 0 | 0 | 0 | 0 | 0.260039949 | 0 | 0 | 0 | 0 | 0 | 0 | 0 | 0 | 0 | 0 | 0 | 0 | 0 | 0 | 0 | 0 | 0 | 0 | 0 | 1.660189814 | 0.062867936 | 3.125893991 | 0.847305435 | 15.1455292 | 0.094699399 | 0.157643483 | 0.088997999 | 0.143898925 | 0.115666933 | 3.792460697 | 0.144096054 | 165.5685794 | 0.438618572 | 3.792460697 | 0.144096054 | 3.775109354 | 0.077601606 | 35.38601454 | 0.606286015 | 16.83929415 | 0.546694518 | 1829.371031 | 0.46817009 | -0.127458545 | 4.21385642 | 7.497641853 | 0.057900803 | 1.377364509 | 0.149335424 | 10.06574402 | 0.283142953 | 25.19440077 | 0.023946789 | 3.125893991 | 0.639816963 | 0 | 0.360183037 | 0.847305435 | 159.4423347 | 0.366592664 | 1116.694587 | 0.316329828 | 0.016782789 | 61.83889345 | 0.009013874 | 2592526.33 | -5.121464991 | -6503.017056 | 0.000788173 | 5.818865488 | [10 empty] | 30 | [7 empty] | 300 | 3 | 180 | 3.73
MHS0030 | Mg76.87Ni12.78Y10.35(at. %) | 0.527984481 | 0.211975571 | 0 | 0 | 0 | 0 | 0 | 0 | 0.260039949 | 0 | 0 | 0 | 0 | 0 | 0 | 0 | 0 | 0 | 0 | 0 | 0 | 0 | 0 | 0 | 0 | 0 | 0 | 0 | 1.660189814 | 0.062867936 | 3.125893991 | 0.847305435 | 15.1455292 | 0.094699399 | 0.157643483 | 0.088997999 | 0.143898925 | 0.115666933 | 3.792460697 | 0.144096054 | 165.5685794 | 0.438618572 | 3.792460697 | 0.144096054 | 3.775109354 | 0.077601606 | 35.38601454 | 0.606286015 | 16.83929415 | 0.546694518 | 1829.371031 | 0.46817009 | -0.127458545 | 4.21385642 | 7.497641853 | 0.057900803 | 1.377364509 | 0.149335424 | 10.06574402 | 0.283142953 | 25.19440077 | 0.023946789 | 3.125893991 | 0.639816963 | 0 | 0.360183037 | 0.847305435 | 159.4423347 | 0.366592664 | 1116.694587 | 0.316329828 | 0.016782789 | 61.83889345 | 0.009013874 | 2592526.33 | -5.121464991 | -6503.017056 | 0.000788173 | 5.818865488 | [10 empty] | 30 | [7 empty] | 250 | 3 | 180 | 3.96
MHS0031 | Mg80Ni10La10 | 0.495966004 | 0.149710618 | 0 | 0 | 0.354323378 | 0 | 0 | 0 | 0 | 0 | 0 | 0 | 0 | 0 | 0 | 0 | 0 | 0 | 0 | 0 | 0 | 0 | 0 | 0 | 0 | 0 | 0 | 0 | 1.649999884 | 0.071965689 | 2.899995161 | 0.822541269 | 14.95113181 | 0.106931949 | 0.159330024 | 0.089360537 | 0.145900015 | 0.143850931 | 3.782999068 | 0.12218135 | 179.7376151 | 0.326866861 | 3.792999075 | 0.119915797 | 3.749999557 | 0.077516927 | 39.20432672 | 0.887164815 | 18.09999325 | 0.763331612 | 1782.699044 | 0.47590395 | -0.154000896 | 3.335412443 | 7.438499863 | 0.083417729 | 1.348999618 | 0.146184226 | 9.299994616 | 0.294277547 | 25.21319942 | 0.028818972 | 2.899995161 | 0.689656323 | 0 | 0.310343677 | 0.822541269 | 162.4000487 | 0.356464704 | 1030.649525 | 0.238723794 | 0.017337484 | 56.79991604 | 0.009023431 | 2779229.563 | -4.599990186 | -5480.33935 | 0.000840067 | 5.312901455 | [18 empty] | 360 | 3 | 1.3 | 4 |  |  |  | 360 | 0.0001 | 6.22 | 3 | [14 empty] | 360
MHS0032 | Mg80Ni10La9Sm1 | 0.494521705 | 0.149274647 | 0 | 0 | 0.3179624 | 0 | 0 | 0.038241248 | 0 | 0 | 0 | 0 | 0 | 0 | 0 | 0 | 0 | 0 | 0 | 0 | 0 | 0 | 0 | 0 | 0 | 0 | 0 | 0 | 1.649399884 | 0.073085497 | 2.899995161 | 0.822541269 | 14.95144281 | 0.106879271 | 0.159261024 | 0.088630506 | 0.145810015 | 0.142264069 | 3.778499065 | 0.123877822 | 179.607025 | 0.327569573 | 3.78499907 | 0.123329424 | 3.749999557 | 0.077516927 | 39.3188268 | 0.893360373 | 18.14999329 | 0.769434282 | 1766.089032 | 0.467661349 | -0.153800895 | 3.34143008 | 7.439159863 | 0.08314843 | 1.349699618 | 0.145543587 | 9.323994632 | 0.291716256 | 25.23749943 | 0.032641208 | 2.879995148 | 0.687501154 | 0 | 0.312498846 | 0.830840357 | 162.4000487 | 0.356464704 | 1032.169526 | 0.23979097 | 0.017307986 | 56.89991611 | 0.009033395 | 2791605.373 | -4.583990055 | -5767.367725 | 0.000795447 | 5.583175624 | [18 empty] | 360 | 3 | 1.32 | 4 |  |  |  | 360 | 0.0001 | 5.42 | 3
MHS0033 | Mg80Ni10La8Sm2 | 0.493085793 | 0.148841208 | 0 | 0 | 0.28181258 | 0 | 0 | 0.076260419 | 0 | 0 | 0 | 0 | 0 | 0 | 0 | 0 | 0 | 0 | 0 | 0 | 0 | 0 | 0 | 0 | 0 | 0 | 0 | 0 | 1.648799883 | 0.074188205 | 2.899995161 | 0.822541269 | 14.95175381 | 0.106826567 | 0.159192024 | 0.087890975 | 0.145720015 | 0.140652548 | 3.773999062 | 0.125547814 | 179.476435 | 0.328271035 | 3.776999064 | 0.126642948 | 3.749999557 | 0.077516927 | 39.43332687 | 0.89942539 | 18.19999332 | 0.775407338 | 1749.479021 | 0.458706688 | -0.153600895 | 3.347462037 | 7.439819864 | 0.082878257 | 1.350399619 | 0.144899559 | 9.347994649 | 0.289134125 | 25.26179945 | 0.036022328 | 2.859995134 | 0.685315842 | 0 | 0.314684158 | 0.839189159 | 162.4000487 | 0.356464704 | 1033.689527 | 0.240837697 | 0.017278489 | 56.99991617 | 0.009043329 | 2804019.059 | -4.567989925 | -5926.509457 | 0.000771367 | 5.728936314 | [18 empty] | 360 | 3 | 1.27 | 4 |  |  |  | 360 | 0.0001 | 3.95 | 3
MHS0034 | Mg80Ni10La7Sm3 | 0.491658196 | 0.148410278 | 0 | 0 | 0.245872084 | 0 | 0 | 0.114059442 | 0 | 0 | 0 | 0 | 0 | 0 | 0 | 0 | 0 | 0 | 0 | 0 | 0 | 0 | 0 | 0 | 0 | 0 | 0 | 0 | 1.648199883 | 0.075274562 | 2.899995161 | 0.822541269 | 14.95206481 | 0.106773837 | 0.159123024 | 0.087141695 | 0.145630015 | 0.139015491 | 3.769499059 | 0.127192328 | 179.3458449 | 0.328971254 | 3.768999059 | 0.129863843 | 3.749999557 | 0.077516927 | 39.54782695 | 0.905363697 | 18.24999336 | 0.781254813 | 1732.86901 | 0.448968813 | -0.153400895 | 3.35350837 | 7.440479864 | 0.0826072 | 1.351099619 | 0.144252099 | 9.371994665 | 0.286530666 | 25.28609947 | 0.039077191 | 2.83999512 | 0.683099751 | 0 | 0.316900249 | 0.84758933 | 162.4000487 | 0.356464704 | 1035.209528 | 0.241864364 | 0.017248991 | 57.09991624 | 0.009053235 | 2816470.795 | -4.551989794 | -6030.273089 | 0.000755427 | 5.820774382 | [18 empty] | 360 | 3 | 1.18 | 4 |  |  |  | 360 | 0.0001 | 3.47 | 3
MHS0035 | Mg80Ni10La6Sm4 | 0.490238841 | 0.147981837 | 0 | 0 | 0.210139099 | 0 | 0 | 0.151640223 | 0 | 0 | 0 | 0 | 0 | 0 | 0 | 0 | 0 | 0 | 0 | 0 | 0 | 0 | 0 | 0 | 0 | 0 | 0 | 0 | 1.647599883 | 0.076345264 | 2.899995161 | 0.822541269 | 14.95237581 | 0.106721081 | 0.159054023 | 0.086382403 | 0.145540015 | 0.137351962 | 3.764999056 | 0.128812303 | 179.2152548 | 0.329670236 | 3.760999053 | 0.132998654 | 3.749999557 | 0.077516927 | 39.66232703 | 0.911178952 | 18.29999339 | 0.78698054 | 1716.258998 | 0.438364682 | -0.153200895 | 3.359569138 | 7.441139864 | 0.082335252 | 1.35179962 | 0.143601163 | 9.395994682 | 0.283905366 | 25.31039948 | 0.041877428 | 2.819995107 | 0.680852226 | 0 | 0.319147774 | 0.856042549 | 162.4000487 | 0.356464704 | 1036.729529 | 0.24287135 | 0.017219494 | 57.19991631 | 0.009063111 | 2828960.757 | -4.535989663 | -6092.671818 | 0.000745054 | 5.872443737 | [18 empty] | 360 | 3 | 1.23 | 4 |  |  |  | 360 | 0.0001 | 4.23 | 3
MHS0036 | Mg22Y2Ni10Cu2 | 0.374828957 | 0.411434908 | 0.089090838 | 0 | 0 | 0 | 0 | 0 | 0.124645297 | 0 | 0 | 0 | 0 | 0 | 0 | 0 | 0 | 0 | 0 | 0 | 0 | 0 | 0 | 0 | 0 | 0 | 0 | 0 | 1.706110866 | 0.061756763 | 4.777767725 | 0.800217302 | 16.04198451 | 0.119684213 | 0.149561161 | 0.119495875 | 0.138500032 | 0.10510731 | 4.100553475 | 0.172461666 | 132.4312796 | 0.690451584 | 4.097775692 | 0.17202572 | 3.939999059 | 0.090907184 | 39.62629352 | 0.511696915 | 18.88887353 | 0.474141461 | 2076.442488 | 0.435308217 | 0.162998126 | 4.482620481 | 7.569610851 | 0.04331635 | 1.50444365 | 0.190317302 | 11.45554468 | 0.326120703 | 25.27105416 | 0.025105457 | 4.777767725 | 0.40697758 | 0 | 0.59302242 | 0.800217302 | 164.555681 | 0.47803032 | 1219.572425 | 0.312517641 | 0.014600197 | 87.55537619 | 0.009393083 | 3337085.397 | -5.876539551 | -9921.569962 | 0.00059265 | 8.130467055 | [18 empty] | 300 | 3 | 8 | 3.01 | [15 empty] | -51.8 | -103
MHS0037 | Mg-5.12Nd | 0.9488 | 0 | 0 | 0 | 0 | 0.0512 | 0 | 0 | 0 | 0 | 0 | 0 | 0 | 0 | 0 | 0 | 0 | 0 | 0 | 0 | 0 | 0 | 0 | 0 | 0 | 0 | 0 | 0 | 1.669008788 | 0.006228099 | 2.009011021 | 0.047036945 | 14.99714351 | 0.026821172 | 0.160135143 | 0.002301439 | 0.141540661 | 0.040058202 | 3.654953828 | 0.014478633 | 204.1803687 | 0.029154106 | 3.665767054 | 0.016498199 | 3.743241734 | 0.01893367 | 25.38573685 | 0.446454894 | 12.43252903 | 0.364840614 | 1381.112153 | 0.137527179 | -0.39170986 | 0.221944683 | 7.626887624 | 0.026279358 | 1.308468126 | 0.012277422 | 8.685582366 | 0.017407743 | 24.89225745 | 0.009798174 | 2.009011021 | 0.995514698 | 0 | 0.004485302 | 0.047036945 | 188.4410933 | 0.08675448 | 926.520122 | 0.038145048 | 0.017197827 | 44.88285672 | 0.009374413 | 1807661.918 | -0.214315749 | -396.1989989 | 0.000541222 | 0.427389189 | 研磨 |  |  | 20 | 875 | 2 | 5 | [11 empty] | 300 | 3 |  |  | 5.2
MHS0038 | Mg-10.47Nd | 0.8953 | 0 | 0 | 0 | 0 | 0.1047 | 0 | 0 | 0 | 0 | 0 | 0 | 0 | 0 | 0 | 0 | 0 | 0 | 0 | 0 | 0 | 0 | 0 | 0 | 0 | 0 | 0 | 0 | 1.667874281 | 0.009079221 | 2.019324721 | 0.068173104 | 14.95324201 | 0.039187608 | 0.160175366 | 0.003351877 | 0.142159483 | 0.058102477 | 3.649178156 | 0.021125753 | 203.5306778 | 0.042607068 | 3.672367822 | 0.023991259 | 3.735506459 | 0.027639552 | 26.62271043 | 0.620173069 | 12.92758662 | 0.511143701 | 1401.84269 | 0.197385846 | -0.382221257 | 0.331354005 | 7.605012266 | 0.038393701 | 1.306714797 | 0.01790966 | 8.669080446 | 0.025407748 | 24.91887711 | 0.014258662 | 2.019324721 | 0.990430107 | 0 | 0.009569893 | 0.068173104 | 186.6568232 | 0.127591418 | 930.3774457 | 0.055339045 | 0.017211099 | 44.74877862 | 0.00931781 | 1886609.093 | -0.454830632 | -738.3833912 | 0.000616361 | 0.793149666 | 研磨 |  |  | 20 | 875 | 2 | 5 | [11 empty] | 300 | 3 |  |  | 5.3
MHS0039 | Mg-14.56Nd | 0.8544 | 0 | 0 | 0 | 0 | 0.1456 | 0 | 0 | 0 | 0 | 0 | 0 | 0 | 0 | 0 | 0 | 0 | 0 | 0 | 0 | 0 | 0 | 0 | 0 | 0 | 0 | 0 | 0 | 1.66692951 | 0.010870146 | 2.027913541 | 0.081228883 | 14.91668266 | 0.047005919 | 0.160208863 | 0.004009941 | 0.142674812 | 0.069272978 | 3.644368417 | 0.025311954 | 202.9896423 | 0.051118527 | 3.677864667 | 0.028664485 | 3.729064844 | 0.033129985 | 27.6528106 | 0.714441341 | 13.33984999 | 0.592720855 | 1419.106218 | 0.233314146 | -0.374319542 | 0.404860347 | 7.586795379 | 0.046051334 | 1.305254698 | 0.021454262 | 8.655338334 | 0.0304506 | 24.94104485 | 0.017046424 | 2.027913541 | 0.986235339 | 0 | 0.013764661 | 0.081228883 | 185.1709573 | 0.153898061 | 933.5896645 | 0.065989598 | 0.017222151 | 44.63712396 | 0.009271031 | 1951774.723 | -0.651225016 | -989.6128233 | 0.000658494 | 1.059310783 | 研磨 |  |  | 20 | 875 | 2 | 5 | [11 empty] | 300 | 3 |  |  | 5.9
MHS0040 | Mg-9.59Nd5.13Ni | 0.8528 | 0.0513 | 0 | 0 | 0 | 0.0959 | 0 | 0 | 0 | 0 | 0 | 0 | 0 | 0 | 0 | 0 | 0 | 0 | 0 | 0 | 0 | 0 | 0 | 0 | 0 | 0 | 0 | 0 | 1.671582741 | 0.016427758 | 2.20906088 | 0.554735129 | 15.03299871 | 0.049919252 | 0.15932364 | 0.034232937 | 0.141683478 | 0.059796963 | 3.68539119 | 0.065363136 | 198.9760602 | 0.153792908 | 3.707174344 | 0.065069676 | 3.751896824 | 0.037965212 | 27.30276412 | 0.613256717 | 13.25314265 | 0.513764226 | 1442.99 | 0.265020378 | -0.346072473 | 0.767399327 | 7.607355095 | 0.037219552 | 1.321232172 | 0.071760308 | 8.873795813 | 0.148667433 | 24.94451203 | 0.015507936 | 2.20906088 | 0.905362101 | 0 | 0.094637899 | 0.554735129 | 184.4971057 | 0.148129007 | 949.1492258 | 0.138685555 | 0.016992795 | 47.98559259 | 0.00934921 | 1960390.813 | -0.835114524 | -1603.019079 | 0.000521235 | 1.688021147 | 研磨 |  |  | 20 | 875 | 2 | 5 | [11 empty] | 300 | 3 |  |  | 5.4
MHS0041 | Mg-5Ni-15La | 0.8 | 0.05 | 0 | 0 | 0.15 | 0 | 0 | 0 | 0 | 0 | 0 | 0 | 0 | 0 | 0 | 0 | 0 | 0 | 0 | 0 | 0 | 0 | 0 | 0 | 0 | 0 | 0 | 0 | 1.662821144 | 0.03941066 | 2.226560878 | 0.558113933 | 14.98886107 | 0.056919437 | 0.160093616 | 0.046221961 | 0.142629624 | 0.082777405 | 3.688368511 | 0.063909009 | 198.2664775 | 0.157517078 | 3.691467324 | 0.062995164 | 3.745748002 | 0.040841159 | 28.69707382 | 0.711272515 | 13.78561132 | 0.588512675 | 1481.131959 | 0.332089276 | -0.333973998 | 0.84813905 | 7.58173888 | 0.047285019 | 1.318160449 | 0.07624453 | 8.830325721 | 0.157853754 | 24.96780476 | 0.017045432 | 2.226560878 | 0.898246269 | 0 | 0.101753731 | 0.558113933 | 182.0948883 | 0.186063568 | 951.1963027 | 0.138335649 | 0.017292529 | 47.77349192 | 0.009283389 | 2039558.629 | -1.27084702 | -1996.159353 | 0.000637052 | 2.097241652 | 高能球磨 (HEBM) |  |  | 30 | 875 | [20 empty] | 300 |  | 5 | 2.95
MHS0042 | Mg-15Ni-5La | 0.8 | 0.15 | 0 | 0 | 0.05 | 0 | 0 | 0 | 0 | 0 | 0 | 0 | 0 | 0 | 0 | 0 | 0 | 0 | 0 | 0 | 0 | 0 | 0 | 0 | 0 | 0 | 0 | 0 | 1.677182881 | 0.031458785 | 2.580653206 | 0.797696859 | 15.21902362 | 0.059694667 | 0.157847201 | 0.060955799 | 0.140450478 | 0.056990927 | 3.763663748 | 0.102314169 | 190.3499103 | 0.263070225 | 3.764668322 | 0.10206893 | 3.789832125 | 0.047782643 | 27.90907683 | 0.510887346 | 13.59327326 | 0.441784175 | 1516.875765 | 0.342542489 | -0.279690378 | 1.462158382 | 7.624787407 | 0.027055322 | 1.350685954 | 0.115802592 | 9.28115608 | 0.237976489 | 24.97717495 | 0.015067224 | 2.580653206 | 0.774997584 | 0 | 0.225002416 | 0.797696859 | 181.1606365 | 0.168847188 | 983.2797262 | 0.211717149 | 0.016644706 | 54.45822338 | 0.009438978 | 2060760.679 | -1.384129174 | -2556.228409 | 0.000541767 | 2.598288372 | 高能球磨 (HEBM) |  |  | 30 | 875 | [20 empty] | 300 |  | 5 | 3.85
MHS0043 | Mg76.87Ni12.78Y10.35 (at. %) | 0.527984481 | 0.211975571 | 0 | 0 | 0 | 0 | 0 | 0 | 0.260039949 | 0 | 0 | 0 | 0 | 0 | 0 | 0 | 0 | 0 | 0 | 0 | 0 | 0 | 0 | 0 | 0 | 0 | 0 | 0 | 1.660189814 | 0.062867936 | 3.125893991 | 0.847305435 | 15.1455292 | 0.094699399 | 0.157643483 | 0.088997999 | 0.143898925 | 0.115666933 | 3.792460697 | 0.144096054 | 165.5685794 | 0.438618572 | 3.792460697 | 0.144096054 | 3.775109354 | 0.077601606 | 35.38601454 | 0.606286015 | 16.83929415 | 0.546694518 | 1829.371031 | 0.46817009 | -0.127458545 | 4.21385642 | 7.497641853 | 0.057900803 | 1.377364509 | 0.149335424 | 10.06574402 | 0.283142953 | 25.19440077 | 0.023946789 | 3.125893991 | 0.639816963 | 0 | 0.360183037 | 0.847305435 | 159.4423347 | 0.366592664 | 1116.694587 | 0.316329828 | 0.016782789 | 61.83889345 | 0.009013874 | 2592526.33 | -5.121464991 | -6503.017056 | 0.000788173 | 5.818865488 | [18 empty] | 300 | 3 | 60 | 4.45
MHS0044 | Mg91Ni6Cu3 | 0.802945743 | 0.127845881 | 0.069208376 | 0 | 0 | 0 | 0 | 0 | 0 | 0 | 0 | 0 | 0 | 0 | 0 | 0 | 0 | 0 | 0 | 0 | 0 | 0 | 0 | 0 | 0 | 0 | 0 | 0 | 1.684399945 | 0.027300608 | 2.749997035 | 0.868740374 | 15.38118976 | 0.074084967 | 0.157001013 | 0.062831176 | 0.139710006 | 0.0304566 | 3.78059944 | 0.102821612 | 187.3244922 | 0.295762498 | 3.779099439 | 0.101944309 | 3.810899759 | 0.050901245 | 27.54552126 | 0.374908551 | 13.46999406 | 0.347174071 | 1516.539317 | 0.323593309 | -0.25759058 | 1.758345531 | 7.648070003 | 0.001824471 | 1.363699777 | 0.125218654 | 9.341996787 | 0.227164676 | 24.92818953 | 0.011937994 | 2.749997035 | 0.716364404 | 0 | 0.283635596 | 0.868740374 | 190.3600406 | 0.229639333 | 984.4882959 | 0.205136726 | 0.016387812 | 55.94994928 | 0.00948919 | 2065882.576 | -1.172395201 | -2946.33727 | 0.000398075 | 2.991569211 | 研磨 |  |  | 30 | 300 | 2 | [12 empty] | 175 | 1 | 150 （时间可不加） | 5.6
MHS0045 | Mg91Ni4.5Cu4.5 | 0.800829377 | 0.095631683 | 0.103538939 | 0 | 0 | 0 | 0 | 0 | 0 | 0 | 0 | 0 | 0 | 0 | 0 | 0 | 0 | 0 | 0 | 0 | 0 | 0 | 0 | 0 | 0 | 0 | 0 | 0 | 1.684849959 | 0.028153175 | 2.764997781 | 0.881433779 | 15.41304465 | 0.080585001 | 0.15704901 | 0.06184957 | 0.139830005 | 0.027956057 | 3.773849578 | 0.097581592 | 187.3406591 | 0.29546254 | 3.771599577 | 0.096167047 | 3.81209982 | 0.051895142 | 27.61831347 | 0.382383869 | 13.48499555 | 0.350343074 | 1511.274486 | 0.313916624 | -0.256585434 | 1.777734418 | 7.649375003 | 0.002208806 | 1.363549832 | 0.124883233 | 9.280497571 | 0.209646488 | 24.90373964 | 0.010773313 | 2.764997781 | 0.707053004 | 0 | 0.292946996 | 0.881433779 | 194.9950319 | 0.251267123 | 978.9326702 | 0.189875081 | 0.016397417 | 55.34996177 | 0.009480221 | 2070169.644 | -1.114196439 | -2971.143833 | 0.000375147 | 3.033946794 | 研磨 |  |  | 30 | 300 | 2 | [12 empty] | 175 | 1 | 150 | 4.46
MHS0046 | Mg91Ni3Cu6 | 0.798724139 | 0.063586856 | 0.137689005 | 0 | 0 | 0 | 0 | 0 | 0 | 0 | 0 | 0 | 0 | 0 | 0 | 0 | 0 | 0 | 0 | 0 | 0 | 0 | 0 | 0 | 0 | 0 | 0 | 0 | 1.685299972 | 0.028977338 | 2.779998524 | 0.893622282 | 15.44489954 | 0.086501227 | 0.157097007 | 0.06085182 | 0.139950003 | 0.025189417 | 3.767099717 | 0.091967541 | 187.3568261 | 0.295162354 | 3.764099717 | 0.089924449 | 3.81329988 | 0.052867264 | 27.69110566 | 0.389619319 | 13.49999704 | 0.353465863 | 1506.009657 | 0.303745367 | -0.255580289 | 1.797179566 | 7.650680002 | 0.002523829 | 1.363399888 | 0.124546662 | 9.218998368 | 0.189739422 | 24.87928976 | 0.009358258 | 2.779998524 | 0.697842093 | 0 | 0.302157907 | 0.893622282 | 199.6300222 | 0.267294543 | 973.3770457 | 0.172679175 | 0.016407021 | 54.74997439 | 0.009471148 | 2074451.861 | -1.063197654 | -2912.990911 | 0.000365118 | 2.991572204 | 研磨 |  |  | 30 | 300 | 2 | [12 empty] | 175 | 1 | 150 | 3.84
MHS0047 | Mg91Ni6Cu3 | 0.802945743 | 0.127845881 | 0.069208376 | 0 | 0 | 0 | 0 | 0 | 0 | 0 | 0 | 0 | 0 | 0 | 0 | 0 | 0 | 0 | 0 | 0 | 0 | 0 | 0 | 0 | 0 | 0 | 0 | 0 | 1.684399945 | 0.027300608 | 2.749997035 | 0.868740374 | 15.38118976 | 0.074084967 | 0.157001013 | 0.062831176 | 0.139710006 | 0.0304566 | 3.78059944 | 0.102821612 | 187.3244922 | 0.295762498 | 3.779099439 | 0.101944309 | 3.810899759 | 0.050901245 | 27.54552126 | 0.374908551 | 13.46999406 | 0.347174071 | 1516.539317 | 0.323593309 | -0.25759058 | 1.758345531 | 7.648070003 | 0.001824471 | 1.363699777 | 0.125218654 | 9.341996787 | 0.227164676 | 24.92818953 | 0.011937994 | 2.749997035 | 0.716364404 | 0 | 0.283635596 | 0.868740374 | 190.3600406 | 0.229639333 | 984.4882959 | 0.205136726 | 0.016387812 | 55.94994928 | 0.00948919 | 2065882.576 | -1.172395201 | -2946.33727 | 0.000398075 | 2.991569211 | 研磨 |  |  | 30 | 300 | 2 | [12 empty] | 200 | 1 | 150 | 5.36
MHS0048 | Mg91Ni4.5Cu4.5 | 0.800829377 | 0.095631683 | 0.103538939 | 0 | 0 | 0 | 0 | 0 | 0 | 0 | 0 | 0 | 0 | 0 | 0 | 0 | 0 | 0 | 0 | 0 | 0 | 0 | 0 | 0 | 0 | 0 | 0 | 0 | 1.684849959 | 0.028153175 | 2.764997781 | 0.881433779 | 15.41304465 | 0.080585001 | 0.15704901 | 0.06184957 | 0.139830005 | 0.027956057 | 3.773849578 | 0.097581592 | 187.3406591 | 0.29546254 | 3.771599577 | 0.096167047 | 3.81209982 | 0.051895142 | 27.61831347 | 0.382383869 | 13.48499555 | 0.350343074 | 1511.274486 | 0.313916624 | -0.256585434 | 1.777734418 | 7.649375003 | 0.002208806 | 1.363549832 | 0.124883233 | 9.280497571 | 0.209646488 | 24.90373964 | 0.010773313 | 2.764997781 | 0.707053004 | 0 | 0.292946996 | 0.881433779 | 194.9950319 | 0.251267123 | 978.9326702 | 0.189875081 | 0.016397417 | 55.34996177 | 0.009480221 | 2070169.644 | -1.114196439 | -2971.143833 | 0.000375147 | 3.033946794 | 研磨 |  |  | 30 | 300 | 2 | [12 empty] | 200 | 1 | 150 | 4.66
MHS0049 | Mg91Ni3Cu6 | 0.798724139 | 0.063586856 | 0.137689005 | 0 | 0 | 0 | 0 | 0 | 0 | 0 | 0 | 0 | 0 | 0 | 0 | 0 | 0 | 0 | 0 | 0 | 0 | 0 | 0 | 0 | 0 | 0 | 0 | 0 | 1.685299972 | 0.028977338 | 2.779998524 | 0.893622282 | 15.44489954 | 0.086501227 | 0.157097007 | 0.06085182 | 0.139950003 | 0.025189417 | 3.767099717 | 0.091967541 | 187.3568261 | 0.295162354 | 3.764099717 | 0.089924449 | 3.81329988 | 0.052867264 | 27.69110566 | 0.389619319 | 13.49999704 | 0.353465863 | 1506.009657 | 0.303745367 | -0.255580289 | 1.797179566 | 7.650680002 | 0.002523829 | 1.363399888 | 0.124546662 | 9.218998368 | 0.189739422 | 24.87928976 | 0.009358258 | 2.779998524 | 0.697842093 | 0 | 0.302157907 | 0.893622282 | 199.6300222 | 0.267294543 | 973.3770457 | 0.172679175 | 0.016407021 | 54.74997439 | 0.009471148 | 2074451.861 | -1.063197654 | -2912.990911 | 0.000365118 | 2.991572204 | 研磨 |  |  | 30 | 300 | 2 | [12 empty] | 200 | 1 | 150 | 4.52
MHS0050 | Mg91Ni6Cu3 | 0.802945743 | 0.127845881 | 0.069208376 | 0 | 0 | 0 | 0 | 0 | 0 | 0 | 0 | 0 | 0 | 0 | 0 | 0 | 0 | 0 | 0 | 0 | 0 | 0 | 0 | 0 | 0 | 0 | 0 | 0 | 1.684399945 | 0.027300608 | 2.749997035 | 0.868740374 | 15.38118976 | 0.074084967 | 0.157001013 | 0.062831176 | 0.139710006 | 0.0304566 | 3.78059944 | 0.102821612 | 187.3244922 | 0.295762498 | 3.779099439 | 0.101944309 | 3.810899759 | 0.050901245 | 27.54552126 | 0.374908551 | 13.46999406 | 0.347174071 | 1516.539317 | 0.323593309 | -0.25759058 | 1.758345531 | 7.648070003 | 0.001824471 | 1.363699777 | 0.125218654 | 9.341996787 | 0.227164676 | 24.92818953 | 0.011937994 | 2.749997035 | 0.716364404 | 0 | 0.283635596 | 0.868740374 | 190.3600406 | 0.229639333 | 984.4882959 | 0.205136726 | 0.016387812 | 55.94994928 | 0.00948919 | 2065882.576 | -1.172395201 | -2946.33727 | 0.000398075 | 2.991569211 | 研磨 |  |  | 30 | 300 | 2 | [12 empty] | 225 | 1 | 150 | 5.31 |  |  |  | 225 | 0.005 | 20 | 4.56
MHS0051 | Mg91Ni6Cu3 | 0.802945743 | 0.127845881 | 0.069208376 | 0 | 0 | 0 | 0 | 0 | 0 | 0 | 0 | 0 | 0 | 0 | 0 | 0 | 0 | 0 | 0 | 0 | 0 | 0 | 0 | 0 | 0 | 0 | 0 | 0 | 1.684399945 | 0.027300608 | 2.749997035 | 0.868740374 | 15.38118976 | 0.074084967 | 0.157001013 | 0.062831176 | 0.139710006 | 0.0304566 | 3.78059944 | 0.102821612 | 187.3244922 | 0.295762498 | 3.779099439 | 0.101944309 | 3.810899759 | 0.050901245 | 27.54552126 | 0.374908551 | 13.46999406 | 0.347174071 | 1516.539317 | 0.323593309 | -0.25759058 | 1.758345531 | 7.648070003 | 0.001824471 | 1.363699777 | 0.125218654 | 9.341996787 | 0.227164676 | 24.92818953 | 0.011937994 | 2.749997035 | 0.716364404 | 0 | 0.283635596 | 0.868740374 | 190.3600406 | 0.229639333 | 984.4882959 | 0.205136726 | 0.016387812 | 55.94994928 | 0.00948919 | 2065882.576 | -1.172395201 | -2946.33727 | 0.000398075 | 2.991569211 | 研磨 |  |  | 30 | 300 | 2 | [19 empty] | 225 | 0.005 | 50 | 5.22 |  |  |  |  | 50
MHS0052 | Mg91Ni4.5Cu4.5 | 0.800829377 | 0.095631683 | 0.103538939 | 0 | 0 | 0 | 0 | 0 | 0 | 0 | 0 | 0 | 0 | 0 | 0 | 0 | 0 | 0 | 0 | 0 | 0 | 0 | 0 | 0 | 0 | 0 | 0 | 0 | 1.684849959 | 0.028153175 | 2.764997781 | 0.881433779 | 15.41304465 | 0.080585001 | 0.15704901 | 0.06184957 | 0.139830005 | 0.027956057 | 3.773849578 | 0.097581592 | 187.3406591 | 0.29546254 | 3.771599577 | 0.096167047 | 3.81209982 | 0.051895142 | 27.61831347 | 0.382383869 | 13.48499555 | 0.350343074 | 1511.274486 | 0.313916624 | -0.256585434 | 1.777734418 | 7.649375003 | 0.002208806 | 1.363549832 | 0.124883233 | 9.280497571 | 0.209646488 | 24.90373964 | 0.010773313 | 2.764997781 | 0.707053004 | 0 | 0.292946996 | 0.881433779 | 194.9950319 | 0.251267123 | 978.9326702 | 0.189875081 | 0.016397417 | 55.34996177 | 0.009480221 | 2070169.644 | -1.114196439 | -2971.143833 | 0.000375147 | 3.033946794 | 研磨 |  |  | 30 | 300 | 2 | [12 empty] | 225 | 1 | 150 | 4.76 |  |  |  | 225 | 0.005 | 20 | 3.25 |  |  |  |  | 90
MHS0053 | Mg91Ni3Cu6 | 0.798724139 | 0.063586856 | 0.137689005 | 0 | 0 | 0 | 0 | 0 | 0 | 0 | 0 | 0 | 0 | 0 | 0 | 0 | 0 | 0 | 0 | 0 | 0 | 0 | 0 | 0 | 0 | 0 | 0 | 0 | 1.685299972 | 0.028977338 | 2.779998524 | 0.893622282 | 15.44489954 | 0.086501227 | 0.157097007 | 0.06085182 | 0.139950003 | 0.025189417 | 3.767099717 | 0.091967541 | 187.3568261 | 0.295162354 | 3.764099717 | 0.089924449 | 3.81329988 | 0.052867264 | 27.69110566 | 0.389619319 | 13.49999704 | 0.353465863 | 1506.009657 | 0.303745367 | -0.255580289 | 1.797179566 | 7.650680002 | 0.002523829 | 1.363399888 | 0.124546662 | 9.218998368 | 0.189739422 | 24.87928976 | 0.009358258 | 2.779998524 | 0.697842093 | 0 | 0.302157907 | 0.893622282 | 199.6300222 | 0.267294543 | 973.3770457 | 0.172679175 | 0.016407021 | 54.74997439 | 0.009471148 | 2074451.861 | -1.063197654 | -2912.990911 | 0.000365118 | 2.991572204 | 研磨 |  |  | 30 | 300 | 2 | [12 empty] | 225 | 1 | 150 | 4.55 |  |  |  | 225 | 0.005 | 20 | 2.3 |  |  |  |  | 120
MHS0054 | Mg90Ce5Sm5 | 0.600972568 | 0 | 0 | 0.192480459 | 0 | 0 | 0 | 0.206546973 | 0 | 0 | 0 | 0 | 0 | 0 | 0 | 0 | 0 | 0 | 0 | 0 | 0 | 0 | 0 | 0 | 0 | 0 | 0 | 0 | 1.631499541 | 0.070959751 | 2.100001285 | 0.142857871 | 14.63056115 | 0.083062429 | 0.162265029 | 0.040054035 | 0.147000081 | 0.122619649 | 3.581498884 | 0.066087673 | 192.364713 | 0.212974901 | 3.573999038 | 0.072728565 | 3.679999029 | 0.057227138 | 36.39844805 | 0.997740993 | 16.80005881 | 0.857970566 | 1512.153027 | 0.337736381 | -0.307998818 | 0.896112451 | 7.440497286 | 0.082887337 | 1.293499752 | 0.038753568 | 8.534995668 | 0.081619932 | 25.20610247 | 0.043309512 | 2.000001427 | 0.949999393 | 0 | 0.050000607 | 0.158114786 | 172.1997699 | 0.310112177 | 951.5001665 | 0.100540912 | 0.017982122 | 43.49996931 | 0.008970041 | 2483618.717 | -2.34002929 | -3122.359769 | 0.000750005 | 3.279053277 | [18 empty] | 300 | 3 |  |  |  | 5.5 |  | 300 | 0.06 |  |  | 4.95 | [7 empty] | ?80.0 | ?137.5 | 81.2 | 139.2
MHS0055 | Mg90Ce5La5 | 0.610576118 | 0 | 0 | 0.1955563 | 0.193867582 | 0 | 0 | 0 | 0 | 0 | 0 | 0 | 0 | 0 | 0 | 0 | 0 | 0 | 0 | 0 | 0 | 0 | 0 | 0 | 0 | 0 | 0 | 0 | 1.634499537 | 0.065165125 | 2.100001285 | 0.142857871 | 14.62900615 | 0.083381673 | 0.162610028 | 0.046604036 | 0.147450081 | 0.131270984 | 3.603998852 | 0.053534278 | 193.017662 | 0.208032476 | 3.613998981 | 0.046337999 | 3.679999029 | 0.057227138 | 35.82594886 | 0.964751166 | 16.55005917 | 0.824830635 | 1595.202909 | 0.436808265 | -0.308998817 | 0.883562982 | 7.437197291 | 0.084229643 | 1.289999757 | 0.046576424 | 8.414995839 | 0.102452861 | 25.08460265 | 0.02580713 | 2.100001285 | 0.95238037 | 0 | 0.04761963 | 0.142857871 | 172.1997699 | 0.310112177 | 943.9001774 | 0.069194131 | 0.018129609 | 42.99997002 | 0.008915133 | 2426737.617 | -2.520028776 | -3097.618999 | 0.0008142 | 3.279053277 | [18 empty] | 320（不确定） | 3.6 |  |  |  | 5.78（可逆） |  |  | 0.005 | [8 empty] | 112.6 |  | ?81.2 | ?138.2 | 82.9 | 140.7
MHS0056 | Mg90Ce10 | 0.609546765 | 0 | 0 | 0.390453235 | 0 | 0 | 0 | 0 | 0 | 0 | 0 | 0 | 0 | 0 | 0 | 0 | 0 | 0 | 0 | 0 | 0 | 0 | 0 | 0 | 0 | 0 | 0 | 0 | 1.633999075 | 0.066096263 | 2.100002569 | 0.142858599 | 14.62019133 | 0.085218326 | 0.162340058 | 0.041395062 | 0.147300162 | 0.128310896 | 3.57399779 | 0.072188894 | 186.9023415 | 0.28643949 | 3.583998047 | 0.063616833 | 3.674998073 | 0.061225221 | 35.88639755 | 0.968157829 | 16.60011819 | 0.831328875 | 1590.005832 | 0.428305206 | -0.307997636 | 0.896121006 | 7.435294587 | 0.085014415 | 1.290999512 | 0.044152341 | 8.379991778 | 0.114559893 | 25.07610532 | 0.024776858 | 2.100002569 | 0.952379787 | 0 | 0.047620213 | 0.142858599 | 172.0995401 | 0.312032288 | 937.6503725 | 0.046393089 | 0.01801326 | 42.69994091 | 0.008937224 | 2444524.555 | -2.520057552 | -2536.789085 | 0.000994392 | 2.702786776 | [18 empty] | 320（不确定） | 3.6 |  |  |  | 5.74（可逆） |  |  | 0.005 | [8 empty] | 103.2 |  | ?82.9 | ?140.7 | 83.8 | 142.7
MHS0057 | Mg90Ce5Nd5 | 0.606067743 | 0 | 0 | 0.19411235 | 0 | 0.199819907 | 0 | 0 | 0 | 0 | 0 | 0 | 0 | 0 | 0 | 0 | 0 | 0 | 0 | 0 | 0 | 0 | 0 | 0 | 0 | 0 | 0 | 0 | 1.64649952 | 0.049089824 | 2.100001285 | 0.142857871 | 14.61501467 | 0.086318998 | 0.16141503 | 0.030425909 | 0.147150081 | 0.125424385 | 3.588998874 | 0.060802377 | 192.6755125 | 0.210499517 | 3.653998924 | 0.060780461 | 3.674999037 | 0.061224855 | 36.09244848 | 0.979930872 | 16.70005895 | 0.844525276 | 1577.002935 | 0.407937785 | -0.307998818 | 0.896112451 | 7.434597294 | 0.085304883 | 1.291999754 | 0.041867551 | 8.459995775 | 0.090207966 | 25.10160262 | 0.02798414 | 2.100001285 | 0.95238037 | 0 | 0.04761963 | 0.142857871 | 172.3997696 | 0.306316166 | 949.1001699 | 0.090462902 | 0.017664087 | 43.19996974 | 0.008913702 | 2461664.079 | -2.34002929 | -3114.490052 | 0.000751901 | 3.279053277 | [18 empty] | 320（不确定） | 3.6 |  |  |  | 5.65（可逆） |  |  | 0.005 | [8 empty] | 114.3 |  | ?81.4 | ?135.5 | 82.8 | 137.6
MHS0058 | Mg-22wt%Ni | 0.78 | 0.22 | 0 | 0 | 0 | 0 | 0 | 0 | 0 | 0 | 0 | 0 | 0 | 0 | 0 | 0 | 0 | 0 | 0 | 0 | 0 | 0 | 0 | 0 | 0 | 0 | 0 | 0 | 1.685687407 | 0.027230581 | 2.836661715 | 0.863028487 | 15.36317124 | 0.062407996 | 0.156387314 | 0.069465557 | 0.139222094 | 0.037366589 | 3.815828244 | 0.119492361 | 184.4636596 | 0.321760591 | 3.815828244 | 0.119492361 | 3.817978764 | 0.052098179 | 27.90143221 | 0.377162204 | 13.67332343 | 0.358087027 | 1553.654288 | 0.359066569 | -0.236850966 | 2.01554329 | 7.645372504 | 0.000240157 | 1.372749629 | 0.133752715 | 9.588953072 | 0.271262915 | 24.99460384 | 0.014704134 | 2.836661715 | 0.70505411 | 0 | 0.29494589 | 0.863028487 | 179.6463113 | 0.168639607 | 1007.339085 | 0.244547308 | 0.016236117 | 59.11866644 | 0.009519092 | 2112050.439 | -1.498322724 | -2807.439788 | 0.000533982 | 2.785498455 | 25℃下锻造（冷锻，CF | [17 empty] | 310 | 2 |  |  | 5.8(第一次活化后) |  |  | 310 | 0.15 |  |  | 5(第一次活化后) |  |  |  | 600 | [9 empty] | 310 | 20
MHS0059 | Mg-22wt%Ni | 0.78 | 0.22 | 0 | 0 | 0 | 0 | 0 | 0 | 0 | 0 | 0 | 0 | 0 | 0 | 0 | 0 | 0 | 0 | 0 | 0 | 0 | 0 | 0 | 0 | 0 | 0 | 0 | 0 | 1.685687407 | 0.027230581 | 2.836661715 | 0.863028487 | 15.36317124 | 0.062407996 | 0.156387314 | 0.069465557 | 0.139222094 | 0.037366589 | 3.815828244 | 0.119492361 | 184.4636596 | 0.321760591 | 3.815828244 | 0.119492361 | 3.817978764 | 0.052098179 | 27.90143221 | 0.377162204 | 13.67332343 | 0.358087027 | 1553.654288 | 0.359066569 | -0.236850966 | 2.01554329 | 7.645372504 | 0.000240157 | 1.372749629 | 0.133752715 | 9.588953072 | 0.271262915 | 24.99460384 | 0.014704134 | 2.836661715 | 0.70505411 | 0 | 0.29494589 | 0.863028487 | 179.6463113 | 0.168639607 | 1007.339085 | 0.244547308 | 0.016236117 | 59.11866644 | 0.009519092 | 2112050.439 | -1.498322724 | -2807.439788 | 0.000533982 | 2.785498455 | 450℃的温度下锻造（热锻，HF） | [17 empty] | 310 | 2 |  |  | 2(第一次活化后) |  |  | 310 | 0.15 |  |  | 1.75(第一次活化后) |  |  |  | 600 | [9 empty] | 310 | 20
MHS0060 | Mg-22wt%Ni | 0.78 | 0.22 | 0 | 0 | 0 | 0 | 0 | 0 | 0 | 0 | 0 | 0 | 0 | 0 | 0 | 0 | 0 | 0 | 0 | 0 | 0 | 0 | 0 | 0 | 0 | 0 | 0 | 0 | 1.685687407 | 0.027230581 | 2.836661715 | 0.863028487 | 15.36317124 | 0.062407996 | 0.156387314 | 0.069465557 | 0.139222094 | 0.037366589 | 3.815828244 | 0.119492361 | 184.4636596 | 0.321760591 | 3.815828244 | 0.119492361 | 3.817978764 | 0.052098179 | 27.90143221 | 0.377162204 | 13.67332343 | 0.358087027 | 1553.654288 | 0.359066569 | -0.236850966 | 2.01554329 | 7.645372504 | 0.000240157 | 1.372749629 | 0.133752715 | 9.588953072 | 0.271262915 | 24.99460384 | 0.014704134 | 2.836661715 | 0.70505411 | 0 | 0.29494589 | 0.863028487 | 179.6463113 | 0.168639607 | 1007.339085 | 0.244547308 | 0.016236117 | 59.11866644 | 0.009519092 | 2112050.439 | -1.498322724 | -2807.439788 | 0.000533982 | 2.785498455 | 初步530℃退火0.5h后在25℃下锻造（退火 + 冷锻，A + CF） | [17 empty] | 310 | 2 |  |  | 6(第一次活化后) |  |  | 310 | 0.15 |  |  | 5.3(第一次活化后) |  |  |  | 600 | [9 empty] | 310 | 20
MHS0061 | Mg-10.45at.%Ni | 0.780152754 | 0.219847246 | 0 | 0 | 0 | 0 | 0 | 0 | 0 | 0 | 0 | 0 | 0 | 0 | 0 | 0 | 0 | 0 | 0 | 0 | 0 | 0 | 0 | 0 | 0 | 0 | 0 | 0 | 1.685674904 | 0.027221196 | 2.835994898 | 0.862927504 | 15.36291009 | 0.062387085 | 0.156390273 | 0.069439788 | 0.139223511 | 0.037353053 | 3.81570405 | 0.119454181 | 184.4798262 | 0.321619127 | 3.81570405 | 0.119454181 | 3.817924585 | 0.052080576 | 27.89856587 | 0.377068159 | 13.6719898 | 0.357995879 | 1553.502337 | 0.358975267 | -0.236980995 | 2.01372819 | 7.645373004 | 0.000240072 | 1.372699617 | 0.133710498 | 9.588244579 | 0.271187453 | 24.99450373 | 0.014699016 | 2.835994898 | 0.705219886 | 0 | 0.294780114 | 0.862927504 | 179.6545631 | 0.168572494 | 1007.271987 | 0.244477499 | 0.016236874 | 59.1074139 | 0.009519022 | 2111734.932 | -1.497267929 | -2805.752634 | 0.000533927 | 2.784010082 | 25℃锻造，压下率75% | [17 empty] | 360 | 2 | 600 | 7.4 |  |  |  | 360 | 0.15 | 2 | [15 empty] | 360
MHS0062 | Mg-10.45at.%Ni | 0.780152754 | 0.219847246 | 0 | 0 | 0 | 0 | 0 | 0 | 0 | 0 | 0 | 0 | 0 | 0 | 0 | 0 | 0 | 0 | 0 | 0 | 0 | 0 | 0 | 0 | 0 | 0 | 0 | 0 | 1.685674904 | 0.027221196 | 2.835994898 | 0.862927504 | 15.36291009 | 0.062387085 | 0.156390273 | 0.069439788 | 0.139223511 | 0.037353053 | 3.81570405 | 0.119454181 | 184.4798262 | 0.321619127 | 3.81570405 | 0.119454181 | 3.817924585 | 0.052080576 | 27.89856587 | 0.377068159 | 13.6719898 | 0.357995879 | 1553.502337 | 0.358975267 | -0.236980995 | 2.01372819 | 7.645373004 | 0.000240072 | 1.372699617 | 0.133710498 | 9.588244579 | 0.271187453 | 24.99450373 | 0.014699016 | 2.835994898 | 0.705219886 | 0 | 0.294780114 | 0.862927504 | 179.6545631 | 0.168572494 | 1007.271987 | 0.244477499 | 0.016236874 | 59.1074139 | 0.009519022 | 2111734.932 | -1.497267929 | -2805.752634 | 0.000533927 | 2.784010082 | 25℃锻造，压下率75% | [17 empty] | 310 | 2 | 300 | 5.4 |  |  |  | 310 | 0.15 | <1
MHS0063 | Mg-7Ni4Ce (mass%) | 0.89 | 0.07 | 0 | 0.04 | 0 | 0 | 0 | 0 | 0 | 0 | 0 | 0 | 0 | 0 | 0 | 0 | 0 | 0 | 0 | 0 | 0 | 0 | 0 | 0 | 0 | 0 | 0 | 0 | 1.671998204 | 0.024452657 | 2.257942037 | 0.61758454 | 15.10246507 | 0.043524342 | 0.159156492 | 0.040875692 | 0.140939895 | 0.044187932 | 3.700201502 | 0.073233115 | 197.3387829 | 0.186975499 | 3.700950864 | 0.072579941 | 3.764728717 | 0.034861523 | 26.2494089 | 0.440576844 | 12.84560345 | 0.374606633 | 1437.081455 | 0.257716404 | -0.344268427 | 0.818607939 | 7.630023102 | 0.02381329 | 1.327359843 | 0.07986962 | 8.94212185 | 0.168859057 | 24.92211786 | 0.010950143 | 2.257942037 | 0.88576233 | 0 | 0.11423767 | 0.61758454 | 185.5593425 | 0.123740189 | 949.4379469 | 0.148032324 | 0.016963795 | 49.05396369 | 0.009418332 | 1901488.49 | -0.709417333 | -1446.435153 | 0.0004907 | 1.522717457 | 研磨 |  |  | 20 | 875 | 2 | [12 empty] | 300（活化温度） | 7.5（活化压力） |  |  | 6.3 | [12 empty] | 99 | [8 empty] | 7.5
MHS0064 | Mg-7Ni4Ce (mass%) | 0.89 | 0.07 | 0 | 0.04 | 0 | 0 | 0 | 0 | 0 | 0 | 0 | 0 | 0 | 0 | 0 | 0 | 0 | 0 | 0 | 0 | 0 | 0 | 0 | 0 | 0 | 0 | 0 | 0 | 1.671998204 | 0.024452657 | 2.257942037 | 0.61758454 | 15.10246507 | 0.043524342 | 0.159156492 | 0.040875692 | 0.140939895 | 0.044187932 | 3.700201502 | 0.073233115 | 197.3387829 | 0.186975499 | 3.700950864 | 0.072579941 | 3.764728717 | 0.034861523 | 26.2494089 | 0.440576844 | 12.84560345 | 0.374606633 | 1437.081455 | 0.257716404 | -0.344268427 | 0.818607939 | 7.630023102 | 0.02381329 | 1.327359843 | 0.07986962 | 8.94212185 | 0.168859057 | 24.92211786 | 0.010950143 | 2.257942037 | 0.88576233 | 0 | 0.11423767 | 0.61758454 | 185.5593425 | 0.123740189 | 949.4379469 | 0.148032324 | 0.016963795 | 49.05396369 | 0.009418332 | 1901488.49 | -0.709417333 | -1446.435153 | 0.0004907 | 1.522717457 | 研磨 |  |  | 20 | 875 | 2 | [12 empty] | 300（活化温度） | 3（活化压力） |  |  | 5.8 | [12 empty] | 99 | [8 empty] | 7.5
MHS0065 | Mg60-Ni40 (wt.%) | 0.6 | 0.4 | 0 | 0 | 0 | 0 | 0 | 0 | 0 | 0 | 0 | 0 | 0 | 0 | 0 | 0 | 0 | 0 | 0 | 0 | 0 | 0 | 0 | 0 | 0 | 0 | 0 | 0 | 1.702451349 | 0.036278598 | 3.73073859 | 0.882935764 | 15.71332862 | 0.08210019 | 0.152419848 | 0.095900478 | 0.13732218 | 0.050973232 | 3.982350062 | 0.154056766 | 162.7873246 | 0.490585079 | 3.982350062 | 0.154056766 | 3.89062251 | 0.068790458 | 31.74466637 | 0.446041373 | 15.46147718 | 0.426091568 | 1757.392056 | 0.427122009 | -0.062505975 | 10.27630549 | 7.644701946 | 0.000323165 | 1.439805394 | 0.17158582 | 10.53890975 | 0.332091058 | 25.12882713 | 0.019679077 | 3.73073859 | 0.536086877 | 0 | 0.463913123 | 0.882935764 | 168.5821099 | 0.241800754 | 1097.305571 | 0.302066273 | 0.015220801 | 74.20621371 | 0.009604353 | 2563339.517 | -2.712613164 | -4767.102113 | 0.000569352 | 4.341898581 | [10 empty] | 40 | [7 empty] | 350 | 2.25 | 300 | 4.62 |  |  |  | 350 | 0.02 | 300 | 4.38
MHS0066 | Mg80-Ni20(wt.%) | 0.8 | 0.2 | 0 | 0 | 0 | 0 | 0 | 0 | 0 | 0 | 0 | 0 | 0 | 0 | 0 | 0 | 0 | 0 | 0 | 0 | 0 | 0 | 0 | 0 | 0 | 0 | 0 | 0 | 1.684071984 | 0.025969974 | 2.750505831 | 0.848043867 | 15.32942904 | 0.059592738 | 0.15676963 | 0.066024834 | 0.139405175 | 0.035555839 | 3.799781711 | 0.11433219 | 186.5524552 | 0.30313837 | 3.799781711 | 0.11433219 | 3.810978599 | 0.049729919 | 27.53108684 | 0.364191256 | 13.50101166 | 0.34553701 | 1534.021516 | 0.346494319 | -0.253651363 | 1.793198219 | 7.645437121 | 0.000228818 | 1.366287937 | 0.128041254 | 9.497412445 | 0.260948334 | 24.98166969 | 0.014017238 | 2.750505831 | 0.727138978 | 0 | 0.272861022 | 0.848043867 | 180.7124903 | 0.159730527 | 998.6696492 | 0.23502547 | 0.016333956 | 57.6647859 | 0.009510064 | 2071527.87 | -1.360196911 | -2585.837566 | 0.000526295 | 2.58792021 | [10 empty] | 40 | [7 empty] | 350 | 2.25 | 300 | 5.51 |  |  |  | 350 | 0.02 | 300 | 5.36
MHS0067 | Mg90Ce5Y5 | 0.656383343 | 0 | 0 | 0.210227511 | 0 | 0 | 0 | 0 | 0.133389146 | 0 | 0 | 0 | 0 | 0 | 0 | 0 | 0 | 0 | 0 | 0 | 0 | 0 | 0 | 0 | 0 | 0 | 0 | 0 | 1.637999511 | 0.059115093 | 2.100001361 | 0.142857914 | 14.68756436 | 0.072531941 | 0.16222503 | 0.039361419 | 0.146600086 | 0.115588858 | 3.588998833 | 0.060802388 | 188.8724575 | 0.254308845 | 3.593998968 | 0.055790491 | 3.684498981 | 0.053951639 | 33.32574962 | 0.847615646 | 15.65006242 | 0.725539009 | 1589.253088 | 0.427092628 | -0.31864875 | 0.773154499 | 7.469347139 | 0.072400277 | 1.295999742 | 0.034628152 | 8.674995698 | 0.107883541 | 25.05560281 | 0.022491788 | 2.100001361 | 0.952380335 | 0 | 0.047619665 | 0.142857914 | 172.3997565 | 0.306316288 | 974.2002037 | 0.196950942 | 0.017965731 | 43.64996887 | 0.008904736 | 2278370.688 | -2.340030717 | -3196.796179 | 0.000732529 | 3.279055102 | [18 empty] | 380 | 3 | 5 | 5.66 |  | 6?（不分情况） |  | 380 10 分钟、360 25 分钟、340 42 分钟、320 100 分钟。300 下，320 分钟。 | 0.006 | [10 empty] | ?79.4 | ?134.4 | 80.9 | 136.4 | 0.4766（380℃） | 0.4641（380℃）
MHS0068 | Mg90Ce5Y5 | 0.656383343 | 0 | 0 | 0.210227511 | 0 | 0 | 0 | 0 | 0.133389146 | 0 | 0 | 0 | 0 | 0 | 0 | 0 | 0 | 0 | 0 | 0 | 0 | 0 | 0 | 0 | 0 | 0 | 0 | 0 | 1.637999511 | 0.059115093 | 2.100001361 | 0.142857914 | 14.68756436 | 0.072531941 | 0.16222503 | 0.039361419 | 0.146600086 | 0.115588858 | 3.588998833 | 0.060802388 | 188.8724575 | 0.254308845 | 3.593998968 | 0.055790491 | 3.684498981 | 0.053951639 | 33.32574962 | 0.847615646 | 15.65006242 | 0.725539009 | 1589.253088 | 0.427092628 | -0.31864875 | 0.773154499 | 7.469347139 | 0.072400277 | 1.295999742 | 0.034628152 | 8.674995698 | 0.107883541 | 25.05560281 | 0.022491788 | 2.100001361 | 0.952380335 | 0 | 0.047619665 | 0.142857914 | 172.3997565 | 0.306316288 | 974.2002037 | 0.196950942 | 0.017965731 | 43.64996887 | 0.008904736 | 2278370.688 | -2.340030717 | -3196.796179 | 0.000732529 | 3.279055102 | [18 empty] | 360 | 3 | 5 | 5.63 | [19 empty] | 0.2921（360℃） | 0.2849（360℃）
MHS0069 | Mg90Ce5Y5 | 0.656383343 | 0 | 0 | 0.210227511 | 0 | 0 | 0 | 0 | 0.133389146 | 0 | 0 | 0 | 0 | 0 | 0 | 0 | 0 | 0 | 0 | 0 | 0 | 0 | 0 | 0 | 0 | 0 | 0 | 0 | 1.637999511 | 0.059115093 | 2.100001361 | 0.142857914 | 14.68756436 | 0.072531941 | 0.16222503 | 0.039361419 | 0.146600086 | 0.115588858 | 3.588998833 | 0.060802388 | 188.8724575 | 0.254308845 | 3.593998968 | 0.055790491 | 3.684498981 | 0.053951639 | 33.32574962 | 0.847615646 | 15.65006242 | 0.725539009 | 1589.253088 | 0.427092628 | -0.31864875 | 0.773154499 | 7.469347139 | 0.072400277 | 1.295999742 | 0.034628152 | 8.674995698 | 0.107883541 | 25.05560281 | 0.022491788 | 2.100001361 | 0.952380335 | 0 | 0.047619665 | 0.142857914 | 172.3997565 | 0.306316288 | 974.2002037 | 0.196950942 | 0.017965731 | 43.64996887 | 0.008904736 | 2278370.688 | -2.340030717 | -3196.796179 | 0.000732529 | 3.279055102 | [18 empty] | 340 | 3 | 5 | 5.53 | [19 empty] | 0.1803（340℃） | 0.1741（340℃）
MHS0070 | Mg90Ce5Y5 | 0.656383343 | 0 | 0 | 0.210227511 | 0 | 0 | 0 | 0 | 0.133389146 | 0 | 0 | 0 | 0 | 0 | 0 | 0 | 0 | 0 | 0 | 0 | 0 | 0 | 0 | 0 | 0 | 0 | 0 | 0 | 1.637999511 | 0.059115093 | 2.100001361 | 0.142857914 | 14.68756436 | 0.072531941 | 0.16222503 | 0.039361419 | 0.146600086 | 0.115588858 | 3.588998833 | 0.060802388 | 188.8724575 | 0.254308845 | 3.593998968 | 0.055790491 | 3.684498981 | 0.053951639 | 33.32574962 | 0.847615646 | 15.65006242 | 0.725539009 | 1589.253088 | 0.427092628 | -0.31864875 | 0.773154499 | 7.469347139 | 0.072400277 | 1.295999742 | 0.034628152 | 8.674995698 | 0.107883541 | 25.05560281 | 0.022491788 | 2.100001361 | 0.952380335 | 0 | 0.047619665 | 0.142857914 | 172.3997565 | 0.306316288 | 974.2002037 | 0.196950942 | 0.017965731 | 43.64996887 | 0.008904736 | 2278370.688 | -2.340030717 | -3196.796179 | 0.000732529 | 3.279055102 | [18 empty] | 320 | 3 | 5 | 5.5 |  |  |  | 320 |  | 100 | 5.5 | [12 empty] | 0.1081（320℃） | 0.1025（320℃）
MHS0071 | Mg90Ce5Y5 | 0.656383343 | 0 | 0 | 0.210227511 | 0 | 0 | 0 | 0 | 0.133389146 | 0 | 0 | 0 | 0 | 0 | 0 | 0 | 0 | 0 | 0 | 0 | 0 | 0 | 0 | 0 | 0 | 0 | 0 | 0 | 1.637999511 | 0.059115093 | 2.100001361 | 0.142857914 | 14.68756436 | 0.072531941 | 0.16222503 | 0.039361419 | 0.146600086 | 0.115588858 | 3.588998833 | 0.060802388 | 188.8724575 | 0.254308845 | 3.593998968 | 0.055790491 | 3.684498981 | 0.053951639 | 33.32574962 | 0.847615646 | 15.65006242 | 0.725539009 | 1589.253088 | 0.427092628 | -0.31864875 | 0.773154499 | 7.469347139 | 0.072400277 | 1.295999742 | 0.034628152 | 8.674995698 | 0.107883541 | 25.05560281 | 0.022491788 | 2.100001361 | 0.952380335 | 0 | 0.047619665 | 0.142857914 | 172.3997565 | 0.306316288 | 974.2002037 | 0.196950942 | 0.017965731 | 43.64996887 | 0.008904736 | 2278370.688 | -2.340030717 | -3196.796179 | 0.000732529 | 3.279055102 | [18 empty] | 300 | 3 | 5 | 5.34
MHS0072 | Mg90Ce5Y5 | 0.656383343 | 0 | 0 | 0.210227511 | 0 | 0 | 0 | 0 | 0.133389146 | 0 | 0 | 0 | 0 | 0 | 0 | 0 | 0 | 0 | 0 | 0 | 0 | 0 | 0 | 0 | 0 | 0 | 0 | 0 | 1.637999511 | 0.059115093 | 2.100001361 | 0.142857914 | 14.68756436 | 0.072531941 | 0.16222503 | 0.039361419 | 0.146600086 | 0.115588858 | 3.588998833 | 0.060802388 | 188.8724575 | 0.254308845 | 3.593998968 | 0.055790491 | 3.684498981 | 0.053951639 | 33.32574962 | 0.847615646 | 15.65006242 | 0.725539009 | 1589.253088 | 0.427092628 | -0.31864875 | 0.773154499 | 7.469347139 | 0.072400277 | 1.295999742 | 0.034628152 | 8.674995698 | 0.107883541 | 25.05560281 | 0.022491788 | 2.100001361 | 0.952380335 | 0 | 0.047619665 | 0.142857914 | 172.3997565 | 0.306316288 | 974.2002037 | 0.196950942 | 0.017965731 | 43.64996887 | 0.008904736 | 2278370.688 | -2.340030717 | -3196.796179 | 0.000732529 | 3.279055102 | [18 empty] | 280 | 3 | 5 | 4.07
MHS0073 | Mg90Ce5Y5 | 0.656383343 | 0 | 0 | 0.210227511 | 0 | 0 | 0 | 0 | 0.133389146 | 0 | 0 | 0 | 0 | 0 | 0 | 0 | 0 | 0 | 0 | 0 | 0 | 0 | 0 | 0 | 0 | 0 | 0 | 0 | 1.637999511 | 0.059115093 | 2.100001361 | 0.142857914 | 14.68756436 | 0.072531941 | 0.16222503 | 0.039361419 | 0.146600086 | 0.115588858 | 3.588998833 | 0.060802388 | 188.8724575 | 0.254308845 | 3.593998968 | 0.055790491 | 3.684498981 | 0.053951639 | 33.32574962 | 0.847615646 | 15.65006242 | 0.725539009 | 1589.253088 | 0.427092628 | -0.31864875 | 0.773154499 | 7.469347139 | 0.072400277 | 1.295999742 | 0.034628152 | 8.674995698 | 0.107883541 | 25.05560281 | 0.022491788 | 2.100001361 | 0.952380335 | 0 | 0.047619665 | 0.142857914 | 172.3997565 | 0.306316288 | 974.2002037 | 0.196950942 | 0.017965731 | 43.64996887 | 0.008904736 | 2278370.688 | -2.340030717 | -3196.796179 | 0.000732529 | 3.279055102 | [18 empty] | 280 | 3 | 10 | 4.96
MHS0074 | Mg90Ce5Y5 | 0.656383343 | 0 | 0 | 0.210227511 | 0 | 0 | 0 | 0 | 0.133389146 | 0 | 0 | 0 | 0 | 0 | 0 | 0 | 0 | 0 | 0 | 0 | 0 | 0 | 0 | 0 | 0 | 0 | 0 | 0 | 1.637999511 | 0.059115093 | 2.100001361 | 0.142857914 | 14.68756436 | 0.072531941 | 0.16222503 | 0.039361419 | 0.146600086 | 0.115588858 | 3.588998833 | 0.060802388 | 188.8724575 | 0.254308845 | 3.593998968 | 0.055790491 | 3.684498981 | 0.053951639 | 33.32574962 | 0.847615646 | 15.65006242 | 0.725539009 | 1589.253088 | 0.427092628 | -0.31864875 | 0.773154499 | 7.469347139 | 0.072400277 | 1.295999742 | 0.034628152 | 8.674995698 | 0.107883541 | 25.05560281 | 0.022491788 | 2.100001361 | 0.952380335 | 0 | 0.047619665 | 0.142857914 | 172.3997565 | 0.306316288 | 974.2002037 | 0.196950942 | 0.017965731 | 43.64996887 | 0.008904736 | 2278370.688 | -2.340030717 | -3196.796179 | 0.000732529 | 3.279055102 | [18 empty] | 280 | 3 | 30 | 5.45
MHS0075 | Mg90Ce5Y5 | 0.656383343 | 0 | 0 | 0.210227511 | 0 | 0 | 0 | 0 | 0.133389146 | 0 | 0 | 0 | 0 | 0 | 0 | 0 | 0 | 0 | 0 | 0 | 0 | 0 | 0 | 0 | 0 | 0 | 0 | 0 | 1.637999511 | 0.059115093 | 2.100001361 | 0.142857914 | 14.68756436 | 0.072531941 | 0.16222503 | 0.039361419 | 0.146600086 | 0.115588858 | 3.588998833 | 0.060802388 | 188.8724575 | 0.254308845 | 3.593998968 | 0.055790491 | 3.684498981 | 0.053951639 | 33.32574962 | 0.847615646 | 15.65006242 | 0.725539009 | 1589.253088 | 0.427092628 | -0.31864875 | 0.773154499 | 7.469347139 | 0.072400277 | 1.295999742 | 0.034628152 | 8.674995698 | 0.107883541 | 25.05560281 | 0.022491788 | 2.100001361 | 0.952380335 | 0 | 0.047619665 | 0.142857914 | 172.3997565 | 0.306316288 | 974.2002037 | 0.196950942 | 0.017965731 | 43.64996887 | 0.008904736 | 2278370.688 | -2.340030717 | -3196.796179 | 0.000732529 | 3.279055102 | [18 empty] | 280 | 3 | 60 | 5.54
MHS0076 | Mg90Ce5Y5 | 0.656383343 | 0 | 0 | 0.210227511 | 0 | 0 | 0 | 0 | 0.133389146 | 0 | 0 | 0 | 0 | 0 | 0 | 0 | 0 | 0 | 0 | 0 | 0 | 0 | 0 | 0 | 0 | 0 | 0 | 0 | 1.637999511 | 0.059115093 | 2.100001361 | 0.142857914 | 14.68756436 | 0.072531941 | 0.16222503 | 0.039361419 | 0.146600086 | 0.115588858 | 3.588998833 | 0.060802388 | 188.8724575 | 0.254308845 | 3.593998968 | 0.055790491 | 3.684498981 | 0.053951639 | 33.32574962 | 0.847615646 | 15.65006242 | 0.725539009 | 1589.253088 | 0.427092628 | -0.31864875 | 0.773154499 | 7.469347139 | 0.072400277 | 1.295999742 | 0.034628152 | 8.674995698 | 0.107883541 | 25.05560281 | 0.022491788 | 2.100001361 | 0.952380335 | 0 | 0.047619665 | 0.142857914 | 172.3997565 | 0.306316288 | 974.2002037 | 0.196950942 | 0.017965731 | 43.64996887 | 0.008904736 | 2278370.688 | -2.340030717 | -3196.796179 | 0.000732529 | 3.279055102 | [18 empty] | 200 | 3 | 60 | 4.22
MHS0077 | Mg90Ce5Y5 | 0.656383343 | 0 | 0 | 0.210227511 | 0 | 0 | 0 | 0 | 0.133389146 | 0 | 0 | 0 | 0 | 0 | 0 | 0 | 0 | 0 | 0 | 0 | 0 | 0 | 0 | 0 | 0 | 0 | 0 | 0 | 1.637999511 | 0.059115093 | 2.100001361 | 0.142857914 | 14.68756436 | 0.072531941 | 0.16222503 | 0.039361419 | 0.146600086 | 0.115588858 | 3.588998833 | 0.060802388 | 188.8724575 | 0.254308845 | 3.593998968 | 0.055790491 | 3.684498981 | 0.053951639 | 33.32574962 | 0.847615646 | 15.65006242 | 0.725539009 | 1589.253088 | 0.427092628 | -0.31864875 | 0.773154499 | 7.469347139 | 0.072400277 | 1.295999742 | 0.034628152 | 8.674995698 | 0.107883541 | 25.05560281 | 0.022491788 | 2.100001361 | 0.952380335 | 0 | 0.047619665 | 0.142857914 | 172.3997565 | 0.306316288 | 974.2002037 | 0.196950942 | 0.017965731 | 43.64996887 | 0.008904736 | 2278370.688 | -2.340030717 | -3196.796179 | 0.000732529 | 3.279055102 | [18 empty] | 100 | 3 | 60 | 2.25
MHS0078 | Mg25Ni9Cu | 0.506604091 | 0.440414771 | 0.052981137 | 0 | 0 | 0 | 0 | 0 | 0 | 0 | 0 | 0 | 0 | 0 | 0 | 0 | 0 | 0 | 0 | 0 | 0 | 0 | 0 | 0 | 0 | 0 | 0 | 0 | 1.713714099 | 0.040430014 | 4.31427575 | 0.848975506 | 15.99135161 | 0.096879216 | 0.150048616 | 0.105972082 | 0.13637145 | 0.054483459 | 4.072855255 | 0.161252916 | 149.3633571 | 0.586296737 | 4.071426681 | 0.160987093 | 3.93799919 | 0.075553703 | 34.26886005 | 0.460286687 | 16.59998002 | 0.43825335 | 1873.826272 | 0.432083024 | 0.047626622 | 14.86235042 | 7.64677144 | 0.001831396 | 1.481142106 | 0.182700234 | 11.01141773 | 0.337227252 | 25.16556984 | 0.021332643 | 4.31427575 | 0.456954686 | 0 | 0.543045314 | 0.848975506 | 170.5429965 | 0.341989131 | 1142.566688 | 0.308057746 | 0.014608877 | 82.42840044 | 0.00963744 | 2883254.714 | -3.066113969 | -6568.499984 | 0.000467009 | 5.746215025 | 熔体纺丝 | [9 empty] | 15 | [7 empty] | 300 | 3 |  |  | 4.36
MHS0079 | Mg20Y5Ni9Cu | 0.31929575 | 0.346973522 | 0.041740316 | 0 | 0 | 0 | 0 | 0 | 0.291990413 | 0 | 0 | 0 | 0 | 0 | 0 | 0 | 0 | 0 | 0 | 0 | 0 | 0 | 0 | 0 | 0 | 0 | 0 | 0 | 1.673713961 | 0.079931261 | 4.457132792 | 0.805094258 | 15.59054724 | 0.130353797 | 0.152920056 | 0.124081786 | 0.143371474 | 0.141918904 | 3.9928549 | 0.183321741 | 129.4984498 | 0.683568646 | 3.991426326 | 0.183053156 | 3.857998889 | 0.102705527 | 43.49758003 | 0.551711682 | 20.45713411 | 0.504950155 | 2195.970036 | 0.443631698 | 0.148626837 | 4.621622781 | 7.443056503 | 0.06711059 | 1.46828488 | 0.19096571 | 11.39713269 | 0.315118862 | 25.40285625 | 0.027423194 | 4.457132792 | 0.442308681 | 0 | 0.557691319 | 0.805094258 | 145.8286365 | 0.535784457 | 1267.709893 | 0.318410534 | 0.015654551 | 81.85696102 | 0.008990332 | 3417495.984 | -9.302850596 | -11061.06784 | 0.000841752 | 8.717897566 | 熔体纺丝 | [9 empty] | 15 | [7 empty] | 300 | 3 |  |  | 3.2
MHS0080 | Mg18Y7Ni9Cu | 0.264886187 | 0.31983059 | 0.038475068 | 0 | 0 | 0 | 0 | 0 | 0.376808154 | 0 | 0 | 0 | 0 | 0 | 0 | 0 | 0 | 0 | 0 | 0 | 0 | 0 | 0 | 0 | 0 | 0 | 0 | 0 | 1.657713911 | 0.089962742 | 4.51427559 | 0.787867355 | 15.43022555 | 0.14098148 | 0.154068632 | 0.129535436 | 0.146171482 | 0.157510781 | 3.960854768 | 0.191277097 | 121.5524895 | 0.721058476 | 3.959426195 | 0.191005368 | 3.825998779 | 0.111139711 | 47.18906677 | 0.544026859 | 21.99999522 | 0.497692964 | 2324.827499 | 0.431935806 | 0.18902691 | 3.566231284 | 7.361570555 | 0.077559268 | 1.463141992 | 0.194136749 | 11.55141862 | 0.305567255 | 25.49777077 | 0.028621697 | 4.51427559 | 0.436709831 | 0 | 0.563290169 | 0.787867355 | 135.9428958 | 0.608548366 | 1317.767158 | 0.312686975 | 0.01607282 | 81.62838533 | 0.008765903 | 3611901.43 | -11.52325661 | -12223.95439 | 0.000943568 | 9.267518213 | 熔体纺丝 | [9 empty] | 15 | [7 empty] | 300 | 3 |  |  | 2.71
MHS0081 | Mg24YNi9Cu | 0.461484056 | 0.417906043 | 0.050273376 | 0 | 0 | 0 | 0 | 0 | 0.070336525 | 0 | 0 | 0 | 0 | 0 | 0 | 0 | 0 | 0 | 0 | 0 | 0 | 0 | 0 | 0 | 0 | 0 | 0 | 0 | 1.70571407 | 0.051363996 | 4.342847164 | 0.840099228 | 15.91119072 | 0.104635898 | 0.150622904 | 0.110216762 | 0.137771455 | 0.084274006 | 4.056855181 | 0.165950608 | 145.3903749 | 0.606099384 | 4.055426607 | 0.16568494 | 3.921999127 | 0.081926745 | 36.11460441 | 0.501367148 | 17.37141099 | 0.46788669 | 1938.255037 | 0.441063424 | 0.067826669 | 10.39212018 | 7.606028445 | 0.031306019 | 1.47857066 | 0.184393653 | 11.08856073 | 0.3330024 | 25.21302713 | 0.023011894 | 4.342847164 | 0.4539484 | 0 | 0.5460516 | 0.840099228 | 165.6001236 | 0.3838226 | 1167.595334 | 0.313753312 | 0.014818012 | 82.31411253 | 0.009496921 | 2996076.949 | -4.391829521 | -7878.148246 | 0.000557781 | 6.74356619 | 铸态 | [17 empty] | 300 | 3 |  |  | 3.74
MHS0082 | Mg24YNi9Cu | 0.461484056 | 0.417906043 | 0.050273376 | 0 | 0 | 0 | 0 | 0 | 0.070336525 | 0 | 0 | 0 | 0 | 0 | 0 | 0 | 0 | 0 | 0 | 0 | 0 | 0 | 0 | 0 | 0 | 0 | 0 | 0 | 1.70571407 | 0.051363996 | 4.342847164 | 0.840099228 | 15.91119072 | 0.104635898 | 0.150622904 | 0.110216762 | 0.137771455 | 0.084274006 | 4.056855181 | 0.165950608 | 145.3903749 | 0.606099384 | 4.055426607 | 0.16568494 | 3.921999127 | 0.081926745 | 36.11460441 | 0.501367148 | 17.37141099 | 0.46788669 | 1938.255037 | 0.441063424 | 0.067826669 | 10.39212018 | 7.606028445 | 0.031306019 | 1.47857066 | 0.184393653 | 11.08856073 | 0.3330024 | 25.21302713 | 0.023011894 | 4.342847164 | 0.4539484 | 0 | 0.5460516 | 0.840099228 | 165.6001236 | 0.3838226 | 1167.595334 | 0.313753312 | 0.014818012 | 82.31411253 | 0.009496921 | 2996076.949 | -4.391829521 | -7878.148246 | 0.000557781 | 6.74356619 | 熔体纺丝 | [9 empty] | 15 | [7 empty] | 300 | 3 |  |  | 3.96
MHS0083 | Mg24YNi9Cu | 0.461484056 | 0.417906043 | 0.050273376 | 0 | 0 | 0 | 0 | 0 | 0.070336525 | 0 | 0 | 0 | 0 | 0 | 0 | 0 | 0 | 0 | 0 | 0 | 0 | 0 | 0 | 0 | 0 | 0 | 0 | 0 | 1.70571407 | 0.051363996 | 4.342847164 | 0.840099228 | 15.91119072 | 0.104635898 | 0.150622904 | 0.110216762 | 0.137771455 | 0.084274006 | 4.056855181 | 0.165950608 | 145.3903749 | 0.606099384 | 4.055426607 | 0.16568494 | 3.921999127 | 0.081926745 | 36.11460441 | 0.501367148 | 17.37141099 | 0.46788669 | 1938.255037 | 0.441063424 | 0.067826669 | 10.39212018 | 7.606028445 | 0.031306019 | 1.47857066 | 0.184393653 | 11.08856073 | 0.3330024 | 25.21302713 | 0.023011894 | 4.342847164 | 0.4539484 | 0 | 0.5460516 | 0.840099228 | 165.6001236 | 0.3838226 | 1167.595334 | 0.313753312 | 0.014818012 | 82.31411253 | 0.009496921 | 2996076.949 | -4.391829521 | -7878.148246 | 0.000557781 | 6.74356619 | 熔体纺丝 | [9 empty] | 20 | [7 empty] | 300 | 3 |  |  | 3.83
MHS0084 | Mg24YNi9Cu | 0.461484056 | 0.417906043 | 0.050273376 | 0 | 0 | 0 | 0 | 0 | 0.070336525 | 0 | 0 | 0 | 0 | 0 | 0 | 0 | 0 | 0 | 0 | 0 | 0 | 0 | 0 | 0 | 0 | 0 | 0 | 0 | 1.70571407 | 0.051363996 | 4.342847164 | 0.840099228 | 15.91119072 | 0.104635898 | 0.150622904 | 0.110216762 | 0.137771455 | 0.084274006 | 4.056855181 | 0.165950608 | 145.3903749 | 0.606099384 | 4.055426607 | 0.16568494 | 3.921999127 | 0.081926745 | 36.11460441 | 0.501367148 | 17.37141099 | 0.46788669 | 1938.255037 | 0.441063424 | 0.067826669 | 10.39212018 | 7.606028445 | 0.031306019 | 1.47857066 | 0.184393653 | 11.08856073 | 0.3330024 | 25.21302713 | 0.023011894 | 4.342847164 | 0.4539484 | 0 | 0.5460516 | 0.840099228 | 165.6001236 | 0.3838226 | 1167.595334 | 0.313753312 | 0.014818012 | 82.31411253 | 0.009496921 | 2996076.949 | -4.391829521 | -7878.148246 | 0.000557781 | 6.74356619 | 熔体纺丝 | [9 empty] | 25 | [7 empty] | 300 | 3 |  |  | 3.44
MHS0085 | Mg24YNi9Cu | 0.461484056 | 0.417906043 | 0.050273376 | 0 | 0 | 0 | 0 | 0 | 0.070336525 | 0 | 0 | 0 | 0 | 0 | 0 | 0 | 0 | 0 | 0 | 0 | 0 | 0 | 0 | 0 | 0 | 0 | 0 | 0 | 1.70571407 | 0.051363996 | 4.342847164 | 0.840099228 | 15.91119072 | 0.104635898 | 0.150622904 | 0.110216762 | 0.137771455 | 0.084274006 | 4.056855181 | 0.165950608 | 145.3903749 | 0.606099384 | 4.055426607 | 0.16568494 | 3.921999127 | 0.081926745 | 36.11460441 | 0.501367148 | 17.37141099 | 0.46788669 | 1938.255037 | 0.441063424 | 0.067826669 | 10.39212018 | 7.606028445 | 0.031306019 | 1.47857066 | 0.184393653 | 11.08856073 | 0.3330024 | 25.21302713 | 0.023011894 | 4.342847164 | 0.4539484 | 0 | 0.5460516 | 0.840099228 | 165.6001236 | 0.3838226 | 1167.595334 | 0.313753312 | 0.014818012 | 82.31411253 | 0.009496921 | 2996076.949 | -4.391829521 | -7878.148246 | 0.000557781 | 6.74356619 | 熔体纺丝 | [9 empty] | 30 | [7 empty] | 300 | 3 |  |  | 3.22
MHS0086 | Mg80Ni20 | 0.623552879 | 0.376447121 | 0 | 0 | 0 | 0 | 0 | 0 | 0 | 0 | 0 | 0 | 0 | 0 | 0 | 0 | 0 | 0 | 0 | 0 | 0 | 0 | 0 | 0 | 0 | 0 | 0 | 0 | 1.699999836 | 0.035294049 | 3.599991277 | 0.888889225 | 15.66212258 | 0.080017854 | 0.153000039 | 0.092810244 | 0.137600019 | 0.049418497 | 3.957998375 | 0.150580856 | 165.9572115 | 0.467480989 | 3.957998375 | 0.150580856 | 3.879999291 | 0.067010185 | 31.1826425 | 0.441121431 | 15.19998255 | 0.421052254 | 1727.598012 | 0.422088069 | -0.088001701 | 7.090757529 | 7.644800007 | 0.000313938 | 1.429999346 | 0.167831901 | 10.39999073 | 0.3269227 | 25.10919869 | 0.019132391 | 3.599991277 | 0.555556902 | 0 | 0.444443098 | 0.888889225 | 170.200108 | 0.232666827 | 1084.149122 | 0.297006505 | 0.015369278 | 71.99985279 | 0.009592768 | 2493620.323 | -2.559989532 | -4512.981556 | 0.000567572 | 4.160333182 | [11 empty] | ?5K/min | [6 empty] | 270 | 3 | 0.5 | 4.45 |  | 5 | [13 empty] | ?79.8(Mg/MgH2)?64.1(Mg2Ni/Mg2NiH4) | ?138(Mg/MgH2)?119(Mg2Ni/Mg2NiH4) | 80.7(Mg/MgH2)70.2(Mg2Ni/Mg2NiH4) | 139(Mg/MgH2)126(Mg2Ni/Mg2NiH4) |  |  | 330
MHS0087 | Mg79Ni20Y | 0.603260714 | 0.368806555 | 0 | 0 | 0 | 0 | 0 | 0 | 0.027932731 | 0 | 0 | 0 | 0 | 0 | 0 | 0 | 0 | 0 | 0 | 0 | 0 | 0 | 0 | 0 | 0 | 0 | 0 | 0 | 1.697199827 | 0.039718534 | 3.60999128 | 0.885469855 | 15.63406629 | 0.082997203 | 0.153201039 | 0.094250597 | 0.13809002 | 0.062017379 | 3.952398353 | 0.15215548 | 164.5666679 | 0.47469167 | 3.952398353 | 0.15215548 | 3.874399272 | 0.069333799 | 31.82865285 | 0.467739915 | 15.46998332 | 0.440552979 | 1750.148074 | 0.429725391 | -0.080931685 | 7.715504043 | 7.630539963 | 0.018581264 | 1.429099341 | 0.168368827 | 10.42699078 | 0.325799199 | 25.12580874 | 0.01990452 | 3.60999128 | 0.554017959 | 0 | 0.445982041 | 0.885469855 | 168.470103 | 0.251549536 | 1092.909146 | 0.301335677 | 0.015442475 | 71.95985222 | 0.009540583 | 2533334.068 | -2.965589804 | -5038.297756 | 0.000588956 | 4.60727425 | [18 empty] | 270 | 3 | 0.5 | 4.13 | [15 empty] | ?78.2(Mg/MgH2)?62.5(Mg2Ni/Mg2NiH4) | ?136(Mg/MgH2)?116(Mg2Ni/Mg2NiH4) | 79.1(Mg/MgH2)68.5(Mg2Ni/Mg2NiH4) | 135(Mg/MgH2)123(Mg2Ni/Mg2NiH4)
MHS0088 | Mg77Ni20Y3 | 0.565051148 | 0.354419587 | 0 | 0 | 0 | 0 | 0 | 0 | 0.080529265 | 0 | 0 | 0 | 0 | 0 | 0 | 0 | 0 | 0 | 0 | 0 | 0 | 0 | 0 | 0 | 0 | 0 | 0 | 0 | 1.69159981 | 0.047238649 | 3.629991286 | 0.878658631 | 15.5779537 | 0.088604865 | 0.153603041 | 0.09699203 | 0.139070023 | 0.080748186 | 3.94119831 | 0.155243143 | 161.7855809 | 0.488964426 | 3.94119831 | 0.155243143 | 3.863199234 | 0.073713309 | 33.12067347 | 0.508809283 | 16.00998482 | 0.471528196 | 1795.248197 | 0.442257227 | -0.066791653 | 9.358175693 | 7.602019878 | 0.031972878 | 1.427299332 | 0.169434369 | 10.48099089 | 0.323507323 | 25.15902883 | 0.021298315 | 3.629991286 | 0.55096551 | 0 | 0.44903449 | 0.878658631 | 165.0100934 | 0.286410497 | 1110.429193 | 0.308762393 | 0.01558887 | 71.87985107 | 0.009438685 | 2611653.552 | -3.762390203 | -5804.609898 | 0.000648593 | 5.223968844 | [18 empty] | 270 | 3 | 0.5 | 4.03 | [15 empty] | ?78.4(Mg/MgH2)?61.8(Mg2Ni/Mg2NiH4) | ?136(Mg/MgH2)?115(Mg2Ni/Mg2NiH4) | 79.5(Mg/MgH2)69.1(Mg2Ni/Mg2NiH4) | 137(Mg/MgH2)124(Mg2Ni/Mg2NiH4)
MHS0089 | Mg75Ni20Y5 | 0.529710731 | 0.341112934 | 0 | 0 | 0 | 0 | 0 | 0 | 0.129176335 | 0 | 0 | 0 | 0 | 0 | 0 | 0 | 0 | 0 | 0 | 0 | 0 | 0 | 0 | 0 | 0 | 0 | 0 | 0 | 1.685999792 | 0.05359124 | 3.64999129 | 0.871883377 | 15.52184111 | 0.09381221 | 0.154005042 | 0.099561626 | 0.140050026 | 0.094981522 | 3.929998267 | 0.158252305 | 159.0044941 | 0.503051893 | 3.929998267 | 0.158252305 | 3.851999197 | 0.077784545 | 34.412694 | 0.538188668 | 16.54998629 | 0.494389661 | 1840.348316 | 0.451705688 | -0.052651623 | 11.87707085 | 7.573499795 | 0.041001359 | 1.425499322 | 0.170488969 | 10.53499099 | 0.321155985 | 25.19224892 | 0.022522536 | 3.64999129 | 0.547946513 | 0 | 0.452053487 | 0.871883377 | 161.550084 | 0.31848571 | 1127.949239 | 0.314737303 | 0.015735264 | 71.79984992 | 0.009339951 | 2688529.723 | -4.539990414 | -6451.144368 | 0.000704245 | 5.715332 | [18 empty] | 270 | 3 | 0.5 | 3.99 | [15 empty] | ?78.1(Mg/MgH2)?59.9(Mg2Ni/Mg2NiH4) | ?136(Mg/MgH2)?113(Mg2Ni/Mg2NiH4) | 79.4(Mg/MgH2)68.4(Mg2Ni/Mg2NiH4) | 137(Mg/MgH2)123(Mg2Ni/Mg2NiH4)
MHS0090 | Mg73Ni20Y7 | 0.496927993 | 0.328769318 | 0 | 0 | 0 | 0 | 0 | 0 | 0.174302689 | 0 | 0 | 0 | 0 | 0 | 0 | 0 | 0 | 0 | 0 | 0 | 0 | 0 | 0 | 0 | 0 | 0 | 0 | 0 | 1.680399775 | 0.059151021 | 3.669991293 | 0.865143248 | 15.46572853 | 0.09868088 | 0.154407044 | 0.10197374 | 0.141030029 | 0.106565586 | 3.918798225 | 0.161186911 | 156.2234075 | 0.516966955 | 3.918798225 | 0.161186911 | 3.840799161 | 0.081592428 | 35.70471445 | 0.55923026 | 17.08998772 | 0.511190538 | 1885.448432 | 0.458604327 | -0.038511593 | 16.23735172 | 7.544979714 | 0.048180208 | 1.423699313 | 0.171532787 | 10.58899108 | 0.318745558 | 25.225469 | 0.023604205 | 3.669991293 | 0.544960421 | 0 | 0.455039579 | 0.865143248 | 158.0900748 | 0.348591262 | 1145.469283 | 0.319446811 | 0.015881658 | 71.71984878 | 0.009244238 | 2764002.116 | -5.298390439 | -7031.435464 | 0.000754097 | 6.133850273 | [18 empty] | 270 | 3 | 0.5 | 3.42 |  | 4 | [13 empty] | ?77.5(Mg/MgH2)?58.6(Mg2Ni/Mg2NiH4) | ?135(Mg/MgH2)?111(Mg2Ni/Mg2NiH4) | 78.3(Mg/MgH2)67.2(Mg2Ni/Mg2NiH4) | 136(Mg/MgH2)121(Mg2Ni/Mg2NiH4)
MHS0091 | Mg80Ni20 | 0.623552879 | 0.376447121 | 0 | 0 | 0 | 0 | 0 | 0 | 0 | 0 | 0 | 0 | 0 | 0 | 0 | 0 | 0 | 0 | 0 | 0 | 0 | 0 | 0 | 0 | 0 | 0 | 0 | 0 | 1.699999836 | 0.035294049 | 3.599991277 | 0.888889225 | 15.66212258 | 0.080017854 | 0.153000039 | 0.092810244 | 0.137600019 | 0.049418497 | 3.957998375 | 0.150580856 | 165.9572115 | 0.467480989 | 3.957998375 | 0.150580856 | 3.879999291 | 0.067010185 | 31.1826425 | 0.441121431 | 15.19998255 | 0.421052254 | 1727.598012 | 0.422088069 | -0.088001701 | 7.090757529 | 7.644800007 | 0.000313938 | 1.429999346 | 0.167831901 | 10.39999073 | 0.3269227 | 25.10919869 | 0.019132391 | 3.599991277 | 0.555556902 | 0 | 0.444443098 | 0.888889225 | 170.200108 | 0.232666827 | 1084.149122 | 0.297006505 | 0.015369278 | 71.99985279 | 0.009592768 | 2493620.323 | -2.559989532 | -4512.981556 | 0.000567572 | 4.160333182 | [18 empty] | 220 | 3 | 0.5 | 1.99
MHS0092 | Mg79Ni20Y | 0.603260714 | 0.368806555 | 0 | 0 | 0 | 0 | 0 | 0 | 0.027932731 | 0 | 0 | 0 | 0 | 0 | 0 | 0 | 0 | 0 | 0 | 0 | 0 | 0 | 0 | 0 | 0 | 0 | 0 | 0 | 1.697199827 | 0.039718534 | 3.60999128 | 0.885469855 | 15.63406629 | 0.082997203 | 0.153201039 | 0.094250597 | 0.13809002 | 0.062017379 | 3.952398353 | 0.15215548 | 164.5666679 | 0.47469167 | 3.952398353 | 0.15215548 | 3.874399272 | 0.069333799 | 31.82865285 | 0.467739915 | 15.46998332 | 0.440552979 | 1750.148074 | 0.429725391 | -0.080931685 | 7.715504043 | 7.630539963 | 0.018581264 | 1.429099341 | 0.168368827 | 10.42699078 | 0.325799199 | 25.12580874 | 0.01990452 | 3.60999128 | 0.554017959 | 0 | 0.445982041 | 0.885469855 | 168.470103 | 0.251549536 | 1092.909146 | 0.301335677 | 0.015442475 | 71.95985222 | 0.009540583 | 2533334.068 | -2.965589804 | -5038.297756 | 0.000588956 | 4.60727425 | [18 empty] | 220 | 3 | 0.5 | 2.93
MHS0093 | Mg77Ni20Y3 | 0.565051148 | 0.354419587 | 0 | 0 | 0 | 0 | 0 | 0 | 0.080529265 | 0 | 0 | 0 | 0 | 0 | 0 | 0 | 0 | 0 | 0 | 0 | 0 | 0 | 0 | 0 | 0 | 0 | 0 | 0 | 1.69159981 | 0.047238649 | 3.629991286 | 0.878658631 | 15.5779537 | 0.088604865 | 0.153603041 | 0.09699203 | 0.139070023 | 0.080748186 | 3.94119831 | 0.155243143 | 161.7855809 | 0.488964426 | 3.94119831 | 0.155243143 | 3.863199234 | 0.073713309 | 33.12067347 | 0.508809283 | 16.00998482 | 0.471528196 | 1795.248197 | 0.442257227 | -0.066791653 | 9.358175693 | 7.602019878 | 0.031972878 | 1.427299332 | 0.169434369 | 10.48099089 | 0.323507323 | 25.15902883 | 0.021298315 | 3.629991286 | 0.55096551 | 0 | 0.44903449 | 0.878658631 | 165.0100934 | 0.286410497 | 1110.429193 | 0.308762393 | 0.01558887 | 71.87985107 | 0.009438685 | 2611653.552 | -3.762390203 | -5804.609898 | 0.000648593 | 5.223968844 | [18 empty] | 220 | 3 | 0.5 | 3.68
MHS0094 | Mg75Ni20Y5 | 0.529710731 | 0.341112934 | 0 | 0 | 0 | 0 | 0 | 0 | 0.129176335 | 0 | 0 | 0 | 0 | 0 | 0 | 0 | 0 | 0 | 0 | 0 | 0 | 0 | 0 | 0 | 0 | 0 | 0 | 0 | 1.685999792 | 0.05359124 | 3.64999129 | 0.871883377 | 15.52184111 | 0.09381221 | 0.154005042 | 0.099561626 | 0.140050026 | 0.094981522 | 3.929998267 | 0.158252305 | 159.0044941 | 0.503051893 | 3.929998267 | 0.158252305 | 3.851999197 | 0.077784545 | 34.412694 | 0.538188668 | 16.54998629 | 0.494389661 | 1840.348316 | 0.451705688 | -0.052651623 | 11.87707085 | 7.573499795 | 0.041001359 | 1.425499322 | 0.170488969 | 10.53499099 | 0.321155985 | 25.19224892 | 0.022522536 | 3.64999129 | 0.547946513 | 0 | 0.452053487 | 0.871883377 | 161.550084 | 0.31848571 | 1127.949239 | 0.314737303 | 0.015735264 | 71.79984992 | 0.009339951 | 2688529.723 | -4.539990414 | -6451.144368 | 0.000704245 | 5.715332 | [18 empty] | 220 | 3 | 0.5 | 3.43
MHS0095 | Mg73Ni20Y7 | 0.496927993 | 0.328769318 | 0 | 0 | 0 | 0 | 0 | 0 | 0.174302689 | 0 | 0 | 0 | 0 | 0 | 0 | 0 | 0 | 0 | 0 | 0 | 0 | 0 | 0 | 0 | 0 | 0 | 0 | 0 | 1.680399775 | 0.059151021 | 3.669991293 | 0.865143248 | 15.46572853 | 0.09868088 | 0.154407044 | 0.10197374 | 0.141030029 | 0.106565586 | 3.918798225 | 0.161186911 | 156.2234075 | 0.516966955 | 3.918798225 | 0.161186911 | 3.840799161 | 0.081592428 | 35.70471445 | 0.55923026 | 17.08998772 | 0.511190538 | 1885.448432 | 0.458604327 | -0.038511593 | 16.23735172 | 7.544979714 | 0.048180208 | 1.423699313 | 0.171532787 | 10.58899108 | 0.318745558 | 25.225469 | 0.023604205 | 3.669991293 | 0.544960421 | 0 | 0.455039579 | 0.865143248 | 158.0900748 | 0.348591262 | 1145.469283 | 0.319446811 | 0.015881658 | 71.71984878 | 0.009244238 | 2764002.116 | -5.298390439 | -7031.435464 | 0.000754097 | 6.133850273 | [18 empty] | 220 | 3 | 0.5 | 3.16
MHS0096 | Mg80Ni20 | 0.623552879 | 0.376447121 | 0 | 0 | 0 | 0 | 0 | 0 | 0 | 0 | 0 | 0 | 0 | 0 | 0 | 0 | 0 | 0 | 0 | 0 | 0 | 0 | 0 | 0 | 0 | 0 | 0 | 0 | 1.699999836 | 0.035294049 | 3.599991277 | 0.888889225 | 15.66212258 | 0.080017854 | 0.153000039 | 0.092810244 | 0.137600019 | 0.049418497 | 3.957998375 | 0.150580856 | 165.9572115 | 0.467480989 | 3.957998375 | 0.150580856 | 3.879999291 | 0.067010185 | 31.1826425 | 0.441121431 | 15.19998255 | 0.421052254 | 1727.598012 | 0.422088069 | -0.088001701 | 7.090757529 | 7.644800007 | 0.000313938 | 1.429999346 | 0.167831901 | 10.39999073 | 0.3269227 | 25.10919869 | 0.019132391 | 3.599991277 | 0.555556902 | 0 | 0.444443098 | 0.888889225 | 170.200108 | 0.232666827 | 1084.149122 | 0.297006505 | 0.015369278 | 71.99985279 | 0.009592768 | 2493620.323 | -2.559989532 | -4512.981556 | 0.000567572 | 4.160333182 | [18 empty] | 170 | 3 | 0.5 | 0.67
MHS0097 | Mg79Ni20Y | 0.603260714 | 0.368806555 | 0 | 0 | 0 | 0 | 0 | 0 | 0.027932731 | 0 | 0 | 0 | 0 | 0 | 0 | 0 | 0 | 0 | 0 | 0 | 0 | 0 | 0 | 0 | 0 | 0 | 0 | 0 | 1.697199827 | 0.039718534 | 3.60999128 | 0.885469855 | 15.63406629 | 0.082997203 | 0.153201039 | 0.094250597 | 0.13809002 | 0.062017379 | 3.952398353 | 0.15215548 | 164.5666679 | 0.47469167 | 3.952398353 | 0.15215548 | 3.874399272 | 0.069333799 | 31.82865285 | 0.467739915 | 15.46998332 | 0.440552979 | 1750.148074 | 0.429725391 | -0.080931685 | 7.715504043 | 7.630539963 | 0.018581264 | 1.429099341 | 0.168368827 | 10.42699078 | 0.325799199 | 25.12580874 | 0.01990452 | 3.60999128 | 0.554017959 | 0 | 0.445982041 | 0.885469855 | 168.470103 | 0.251549536 | 1092.909146 | 0.301335677 | 0.015442475 | 71.95985222 | 0.009540583 | 2533334.068 | -2.965589804 | -5038.297756 | 0.000588956 | 4.60727425 | [18 empty] | 170 | 3 | 0.5 | 1.05
MHS0098 | Mg77Ni20Y3 | 0.565051148 | 0.354419587 | 0 | 0 | 0 | 0 | 0 | 0 | 0.080529265 | 0 | 0 | 0 | 0 | 0 | 0 | 0 | 0 | 0 | 0 | 0 | 0 | 0 | 0 | 0 | 0 | 0 | 0 | 0 | 1.69159981 | 0.047238649 | 3.629991286 | 0.878658631 | 15.5779537 | 0.088604865 | 0.153603041 | 0.09699203 | 0.139070023 | 0.080748186 | 3.94119831 | 0.155243143 | 161.7855809 | 0.488964426 | 3.94119831 | 0.155243143 | 3.863199234 | 0.073713309 | 33.12067347 | 0.508809283 | 16.00998482 | 0.471528196 | 1795.248197 | 0.442257227 | -0.066791653 | 9.358175693 | 7.602019878 | 0.031972878 | 1.427299332 | 0.169434369 | 10.48099089 | 0.323507323 | 25.15902883 | 0.021298315 | 3.629991286 | 0.55096551 | 0 | 0.44903449 | 0.878658631 | 165.0100934 | 0.286410497 | 1110.429193 | 0.308762393 | 0.01558887 | 71.87985107 | 0.009438685 | 2611653.552 | -3.762390203 | -5804.609898 | 0.000648593 | 5.223968844 | [18 empty] | 170 | 3 | 0.5 | 3.03
MHS0099 | Mg75Ni20Y5 | 0.529710731 | 0.341112934 | 0 | 0 | 0 | 0 | 0 | 0 | 0.129176335 | 0 | 0 | 0 | 0 | 0 | 0 | 0 | 0 | 0 | 0 | 0 | 0 | 0 | 0 | 0 | 0 | 0 | 0 | 0 | 1.685999792 | 0.05359124 | 3.64999129 | 0.871883377 | 15.52184111 | 0.09381221 | 0.154005042 | 0.099561626 | 0.140050026 | 0.094981522 | 3.929998267 | 0.158252305 | 159.0044941 | 0.503051893 | 3.929998267 | 0.158252305 | 3.851999197 | 0.077784545 | 34.412694 | 0.538188668 | 16.54998629 | 0.494389661 | 1840.348316 | 0.451705688 | -0.052651623 | 11.87707085 | 7.573499795 | 0.041001359 | 1.425499322 | 0.170488969 | 10.53499099 | 0.321155985 | 25.19224892 | 0.022522536 | 3.64999129 | 0.547946513 | 0 | 0.452053487 | 0.871883377 | 161.550084 | 0.31848571 | 1127.949239 | 0.314737303 | 0.015735264 | 71.79984992 | 0.009339951 | 2688529.723 | -4.539990414 | -6451.144368 | 0.000704245 | 5.715332 | [18 empty] | 170 | 3 | 0.5 | 3.07
MHS0100 | Mg73Ni20Y7 | 0.496927993 | 0.328769318 | 0 | 0 | 0 | 0 | 0 | 0 | 0.174302689 | 0 | 0 | 0 | 0 | 0 | 0 | 0 | 0 | 0 | 0 | 0 | 0 | 0 | 0 | 0 | 0 | 0 | 0 | 0 | 1.680399775 | 0.059151021 | 3.669991293 | 0.865143248 | 15.46572853 | 0.09868088 | 0.154407044 | 0.10197374 | 0.141030029 | 0.106565586 | 3.918798225 | 0.161186911 | 156.2234075 | 0.516966955 | 3.918798225 | 0.161186911 | 3.840799161 | 0.081592428 | 35.70471445 | 0.55923026 | 17.08998772 | 0.511190538 | 1885.448432 | 0.458604327 | -0.038511593 | 16.23735172 | 7.544979714 | 0.048180208 | 1.423699313 | 0.171532787 | 10.58899108 | 0.318745558 | 25.225469 | 0.023604205 | 3.669991293 | 0.544960421 | 0 | 0.455039579 | 0.865143248 | 158.0900748 | 0.348591262 | 1145.469283 | 0.319446811 | 0.015881658 | 71.71984878 | 0.009244238 | 2764002.116 | -5.298390439 | -7031.435464 | 0.000754097 | 6.133850273 | [18 empty] | 170 | 3 | 0.5 | 3.27
MHS0101 | Mg80Ni20 | 0.623552879 | 0.376447121 | 0 | 0 | 0 | 0 | 0 | 0 | 0 | 0 | 0 | 0 | 0 | 0 | 0 | 0 | 0 | 0 | 0 | 0 | 0 | 0 | 0 | 0 | 0 | 0 | 0 | 0 | 1.699999836 | 0.035294049 | 3.599991277 | 0.888889225 | 15.66212258 | 0.080017854 | 0.153000039 | 0.092810244 | 0.137600019 | 0.049418497 | 3.957998375 | 0.150580856 | 165.9572115 | 0.467480989 | 3.957998375 | 0.150580856 | 3.879999291 | 0.067010185 | 31.1826425 | 0.441121431 | 15.19998255 | 0.421052254 | 1727.598012 | 0.422088069 | -0.088001701 | 7.090757529 | 7.644800007 | 0.000313938 | 1.429999346 | 0.167831901 | 10.39999073 | 0.3269227 | 25.10919869 | 0.019132391 | 3.599991277 | 0.555556902 | 0 | 0.444443098 | 0.888889225 | 170.200108 | 0.232666827 | 1084.149122 | 0.297006505 | 0.015369278 | 71.99985279 | 0.009592768 | 2493620.323 | -2.559989532 | -4512.981556 | 0.000567572 | 4.160333182 | [18 empty] | 120 | 3 | 0.5 | 0.18
MHS0102 | Mg79Ni20Y | 0.603260714 | 0.368806555 | 0 | 0 | 0 | 0 | 0 | 0 | 0.027932731 | 0 | 0 | 0 | 0 | 0 | 0 | 0 | 0 | 0 | 0 | 0 | 0 | 0 | 0 | 0 | 0 | 0 | 0 | 0 | 1.697199827 | 0.039718534 | 3.60999128 | 0.885469855 | 15.63406629 | 0.082997203 | 0.153201039 | 0.094250597 | 0.13809002 | 0.062017379 | 3.952398353 | 0.15215548 | 164.5666679 | 0.47469167 | 3.952398353 | 0.15215548 | 3.874399272 | 0.069333799 | 31.82865285 | 0.467739915 | 15.46998332 | 0.440552979 | 1750.148074 | 0.429725391 | -0.080931685 | 7.715504043 | 7.630539963 | 0.018581264 | 1.429099341 | 0.168368827 | 10.42699078 | 0.325799199 | 25.12580874 | 0.01990452 | 3.60999128 | 0.554017959 | 0 | 0.445982041 | 0.885469855 | 168.470103 | 0.251549536 | 1092.909146 | 0.301335677 | 0.015442475 | 71.95985222 | 0.009540583 | 2533334.068 | -2.965589804 | -5038.297756 | 0.000588956 | 4.60727425 | [18 empty] | 120 | 3 | 0.5 | 0.42
MHS0103 | Mg77Ni20Y3 | 0.565051148 | 0.354419587 | 0 | 0 | 0 | 0 | 0 | 0 | 0.080529265 | 0 | 0 | 0 | 0 | 0 | 0 | 0 | 0 | 0 | 0 | 0 | 0 | 0 | 0 | 0 | 0 | 0 | 0 | 0 | 1.69159981 | 0.047238649 | 3.629991286 | 0.878658631 | 15.5779537 | 0.088604865 | 0.153603041 | 0.09699203 | 0.139070023 | 0.080748186 | 3.94119831 | 0.155243143 | 161.7855809 | 0.488964426 | 3.94119831 | 0.155243143 | 3.863199234 | 0.073713309 | 33.12067347 | 0.508809283 | 16.00998482 | 0.471528196 | 1795.248197 | 0.442257227 | -0.066791653 | 9.358175693 | 7.602019878 | 0.031972878 | 1.427299332 | 0.169434369 | 10.48099089 | 0.323507323 | 25.15902883 | 0.021298315 | 3.629991286 | 0.55096551 | 0 | 0.44903449 | 0.878658631 | 165.0100934 | 0.286410497 | 1110.429193 | 0.308762393 | 0.01558887 | 71.87985107 | 0.009438685 | 2611653.552 | -3.762390203 | -5804.609898 | 0.000648593 | 5.223968844 | [18 empty] | 120 | 3 | 0.5 | 0.53
MHS0104 | Mg75Ni20Y5 | 0.529710731 | 0.341112934 | 0 | 0 | 0 | 0 | 0 | 0 | 0.129176335 | 0 | 0 | 0 | 0 | 0 | 0 | 0 | 0 | 0 | 0 | 0 | 0 | 0 | 0 | 0 | 0 | 0 | 0 | 0 | 1.685999792 | 0.05359124 | 3.64999129 | 0.871883377 | 15.52184111 | 0.09381221 | 0.154005042 | 0.099561626 | 0.140050026 | 0.094981522 | 3.929998267 | 0.158252305 | 159.0044941 | 0.503051893 | 3.929998267 | 0.158252305 | 3.851999197 | 0.077784545 | 34.412694 | 0.538188668 | 16.54998629 | 0.494389661 | 1840.348316 | 0.451705688 | -0.052651623 | 11.87707085 | 7.573499795 | 0.041001359 | 1.425499322 | 0.170488969 | 10.53499099 | 0.321155985 | 25.19224892 | 0.022522536 | 3.64999129 | 0.547946513 | 0 | 0.452053487 | 0.871883377 | 161.550084 | 0.31848571 | 1127.949239 | 0.314737303 | 0.015735264 | 71.79984992 | 0.009339951 | 2688529.723 | -4.539990414 | -6451.144368 | 0.000704245 | 5.715332 | [18 empty] | 120 | 3 | 0.5 | 1.46
MHS0105 | Mg73Ni20Y7 | 0.496927993 | 0.328769318 | 0 | 0 | 0 | 0 | 0 | 0 | 0.174302689 | 0 | 0 | 0 | 0 | 0 | 0 | 0 | 0 | 0 | 0 | 0 | 0 | 0 | 0 | 0 | 0 | 0 | 0 | 0 | 1.680399775 | 0.059151021 | 3.669991293 | 0.865143248 | 15.46572853 | 0.09868088 | 0.154407044 | 0.10197374 | 0.141030029 | 0.106565586 | 3.918798225 | 0.161186911 | 156.2234075 | 0.516966955 | 3.918798225 | 0.161186911 | 3.840799161 | 0.081592428 | 35.70471445 | 0.55923026 | 17.08998772 | 0.511190538 | 1885.448432 | 0.458604327 | -0.038511593 | 16.23735172 | 7.544979714 | 0.048180208 | 1.423699313 | 0.171532787 | 10.58899108 | 0.318745558 | 25.225469 | 0.023604205 | 3.669991293 | 0.544960421 | 0 | 0.455039579 | 0.865143248 | 158.0900748 | 0.348591262 | 1145.469283 | 0.319446811 | 0.015881658 | 71.71984878 | 0.009244238 | 2764002.116 | -5.298390439 | -7031.435464 | 0.000754097 | 6.133850273 | [18 empty] | 120 | 3 | 0.5 | 2.53
MHS0106 | CeMg11Ni | 0.5735 | 0.1259 | 0 | 0.3005 | 0 | 0 | 0 | 0 | 0 | 0 | 0 | 0 | 0 | 0 | 0 | 0 | 0 | 0 | 0 | 0 | 0 | 0 | 0 | 0 | 0 | 0 | 0 | 0 | 1.653851281 | 0.064664569 | 2.692291681 | 0.789734203 | 14.95710885 | 0.096317817 | 0.159091994 | 0.072901785 | 0.144537562 | 0.122786869 | 3.708473548 | 0.127995171 | 176.1039054 | 0.381870384 | 3.716164422 | 0.123913491 | 3.742318302 | 0.073521298 | 35.85713337 | 0.87705921 | 16.76856829 | 0.753607982 | 1677.813245 | 0.443153745 | -0.20924428 | 2.220649811 | 7.48349173 | 0.075001357 | 1.341541058 | 0.127971745 | 9.107736371 | 0.272927768 | 25.12066238 | 0.024457859 | 2.692291681 | 0.742861561 | 0 | 0.257138439 | 0.789734203 | 168.6179702 | 0.3116208 | 996.2246761 | 0.215581295 | 0.017123442 | 53.61568577 | 0.009142251 | 2570283.026 | -3.526208841 | -4442.394842 | 0.000794394 | 4.455690307 | 球磨 |  |  | 35 | 135 | 5 | [7 empty] | R?d?(20)?32.1% |  |  |  |  | 320 | 3 | 100 | 5.31
MHS0107 | CeMg11Ni | 0.5735 | 0.1259 | 0 | 0.3005 | 0 | 0 | 0 | 0 | 0 | 0 | 0 | 0 | 0 | 0 | 0 | 0 | 0 | 0 | 0 | 0 | 0 | 0 | 0 | 0 | 0 | 0 | 0 | 0 | 1.653851281 | 0.064664569 | 2.692291681 | 0.789734203 | 14.95710885 | 0.096317817 | 0.159091994 | 0.072901785 | 0.144537562 | 0.122786869 | 3.708473548 | 0.127995171 | 176.1039054 | 0.381870384 | 3.716164422 | 0.123913491 | 3.742318302 | 0.073521298 | 35.85713337 | 0.87705921 | 16.76856829 | 0.753607982 | 1677.813245 | 0.443153745 | -0.20924428 | 2.220649811 | 7.48349173 | 0.075001357 | 1.341541058 | 0.127971745 | 9.107736371 | 0.272927768 | 25.12066238 | 0.024457859 | 2.692291681 | 0.742861561 | 0 | 0.257138439 | 0.789734203 | 168.6179702 | 0.3116208 | 996.2246761 | 0.215581295 | 0.017123442 | 53.61568577 | 0.009142251 | 2570283.026 | -3.526208841 | -4442.394842 | 0.000794394 | 4.455690307 | 球磨 |  |  | 35 | 135 | 10 | [12 empty] | 320 | 3 | 100 | 5.48
MHS0108 | CeMg11Ni | 0.5735 | 0.1259 | 0 | 0.3005 | 0 | 0 | 0 | 0 | 0 | 0 | 0 | 0 | 0 | 0 | 0 | 0 | 0 | 0 | 0 | 0 | 0 | 0 | 0 | 0 | 0 | 0 | 0 | 0 | 1.653851281 | 0.064664569 | 2.692291681 | 0.789734203 | 14.95710885 | 0.096317817 | 0.159091994 | 0.072901785 | 0.144537562 | 0.122786869 | 3.708473548 | 0.127995171 | 176.1039054 | 0.381870384 | 3.716164422 | 0.123913491 | 3.742318302 | 0.073521298 | 35.85713337 | 0.87705921 | 16.76856829 | 0.753607982 | 1677.813245 | 0.443153745 | -0.20924428 | 2.220649811 | 7.48349173 | 0.075001357 | 1.341541058 | 0.127971745 | 9.107736371 | 0.272927768 | 25.12066238 | 0.024457859 | 2.692291681 | 0.742861561 | 0 | 0.257138439 | 0.789734203 | 168.6179702 | 0.3116208 | 996.2246761 | 0.215581295 | 0.017123442 | 53.61568577 | 0.009142251 | 2570283.026 | -3.526208841 | -4442.394842 | 0.000794394 | 4.455690307 | 球磨 |  |  | 35 | 135 | 20 | [12 empty] | 320 | 3 | 100 | 5.7
MHS0109 | CeMg11Ni | 0.5735 | 0.1259 | 0 | 0.3005 | 0 | 0 | 0 | 0 | 0 | 0 | 0 | 0 | 0 | 0 | 0 | 0 | 0 | 0 | 0 | 0 | 0 | 0 | 0 | 0 | 0 | 0 | 0 | 0 | 1.653851281 | 0.064664569 | 2.692291681 | 0.789734203 | 14.95710885 | 0.096317817 | 0.159091994 | 0.072901785 | 0.144537562 | 0.122786869 | 3.708473548 | 0.127995171 | 176.1039054 | 0.381870384 | 3.716164422 | 0.123913491 | 3.742318302 | 0.073521298 | 35.85713337 | 0.87705921 | 16.76856829 | 0.753607982 | 1677.813245 | 0.443153745 | -0.20924428 | 2.220649811 | 7.48349173 | 0.075001357 | 1.341541058 | 0.127971745 | 9.107736371 | 0.272927768 | 25.12066238 | 0.024457859 | 2.692291681 | 0.742861561 | 0 | 0.257138439 | 0.789734203 | 168.6179702 | 0.3116208 | 996.2246761 | 0.215581295 | 0.017123442 | 53.61568577 | 0.009142251 | 2570283.026 | -3.526208841 | -4442.394842 | 0.000794394 | 4.455690307 | 球磨 |  |  | 35 | 135 | 40 | [12 empty] | 320 | 3 | 100 | 5.32
MHS0110 | CeMg11Ni | 0.5735 | 0.1259 | 0 | 0.3005 | 0 | 0 | 0 | 0 | 0 | 0 | 0 | 0 | 0 | 0 | 0 | 0 | 0 | 0 | 0 | 0 | 0 | 0 | 0 | 0 | 0 | 0 | 0 | 0 | 1.653851281 | 0.064664569 | 2.692291681 | 0.789734203 | 14.95710885 | 0.096317817 | 0.159091994 | 0.072901785 | 0.144537562 | 0.122786869 | 3.708473548 | 0.127995171 | 176.1039054 | 0.381870384 | 3.716164422 | 0.123913491 | 3.742318302 | 0.073521298 | 35.85713337 | 0.87705921 | 16.76856829 | 0.753607982 | 1677.813245 | 0.443153745 | -0.20924428 | 2.220649811 | 7.48349173 | 0.075001357 | 1.341541058 | 0.127971745 | 9.107736371 | 0.272927768 | 25.12066238 | 0.024457859 | 2.692291681 | 0.742861561 | 0 | 0.257138439 | 0.789734203 | 168.6179702 | 0.3116208 | 996.2246761 | 0.215581295 | 0.017123442 | 53.61568577 | 0.009142251 | 2570283.026 | -3.526208841 | -4442.394842 | 0.000794394 | 4.455690307 | 球磨 |  |  | 35 | 135 | 60 | [7 empty] | R?d?(20)43.6%? |  |  |  |  | 320 | 3 | 100 | 5.16
MHS0111 | CeMg11Ni+100wt.%Ni | 0.2868 | 0.5631 | 0 | 0.1507 | 0 | 0 | 0 | 0 | 0 | 0 | 0 | 0 | 0 | 0 | 0 | 0 | 0 | 0 | 0 | 0 | 0 | 0 | 0 | 0 | 0 | 0 | 0 | 0 | 1.716814347 | 0.067974676 | 5.463669378 | 0.717720584 | 16.17448049 | 0.119240364 | 0.146014586 | 0.130612262 | 0.136757011 | 0.125671685 | 4.25502805 | 0.186430375 | 113.3921147 | 0.847749268 | 4.259814705 | 0.184216461 | 3.991634073 | 0.096682451 | 44.53147157 | 0.609965335 | 21.03346668 | 0.539962278 | 2250.033125 | 0.416636135 | 0.310118773 | 2.445859509 | 7.54258334 | 0.059561214 | 1.557090569 | 0.197305161 | 12.17611757 | 0.360388691 | 25.48092901 | 0.026230078 | 5.463669378 | 0.36605436 | 0 | 0.63394564 | 0.717720584 | 139.1613286 | 0.402276327 | 1273.805809 | 0.308812382 | 0.013703098 | 101.5407423 | 0.009558849 | 3990372.986 | -6.58056062 | -8977.538238 | 0.00073354 | 7.042641518 | 球磨 |  |  | 35 | 135 | 5 | [7 empty] | R?d?(20)?37.55% |  |  |  |  | 320 | 3 | 100 | 5.65 | 5.949 | [13 empty] | 80.07
MHS0112 | CeMg11Ni+100wt.%Ni | 0.2868 | 0.5631 | 0 | 0.1507 | 0 | 0 | 0 | 0 | 0 | 0 | 0 | 0 | 0 | 0 | 0 | 0 | 0 | 0 | 0 | 0 | 0 | 0 | 0 | 0 | 0 | 0 | 0 | 0 | 1.716814347 | 0.067974676 | 5.463669378 | 0.717720584 | 16.17448049 | 0.119240364 | 0.146014586 | 0.130612262 | 0.136757011 | 0.125671685 | 4.25502805 | 0.186430375 | 113.3921147 | 0.847749268 | 4.259814705 | 0.184216461 | 3.991634073 | 0.096682451 | 44.53147157 | 0.609965335 | 21.03346668 | 0.539962278 | 2250.033125 | 0.416636135 | 0.310118773 | 2.445859509 | 7.54258334 | 0.059561214 | 1.557090569 | 0.197305161 | 12.17611757 | 0.360388691 | 25.48092901 | 0.026230078 | 5.463669378 | 0.36605436 | 0 | 0.63394564 | 0.717720584 | 139.1613286 | 0.402276327 | 1273.805809 | 0.308812382 | 0.013703098 | 101.5407423 | 0.009558849 | 3990372.986 | -6.58056062 | -8977.538238 | 0.00073354 | 7.042641518 | 球磨 |  |  | 35 | 135 | 10 | [12 empty] | 320 | 3 | 100 | 5.8 | [14 empty] | 78.1
MHS0113 | CeMg11Ni+100wt.%Ni | 0.2868 | 0.5631 | 0 | 0.1507 | 0 | 0 | 0 | 0 | 0 | 0 | 0 | 0 | 0 | 0 | 0 | 0 | 0 | 0 | 0 | 0 | 0 | 0 | 0 | 0 | 0 | 0 | 0 | 0 | 1.716814347 | 0.067974676 | 5.463669378 | 0.717720584 | 16.17448049 | 0.119240364 | 0.146014586 | 0.130612262 | 0.136757011 | 0.125671685 | 4.25502805 | 0.186430375 | 113.3921147 | 0.847749268 | 4.259814705 | 0.184216461 | 3.991634073 | 0.096682451 | 44.53147157 | 0.609965335 | 21.03346668 | 0.539962278 | 2250.033125 | 0.416636135 | 0.310118773 | 2.445859509 | 7.54258334 | 0.059561214 | 1.557090569 | 0.197305161 | 12.17611757 | 0.360388691 | 25.48092901 | 0.026230078 | 5.463669378 | 0.36605436 | 0 | 0.63394564 | 0.717720584 | 139.1613286 | 0.402276327 | 1273.805809 | 0.308812382 | 0.013703098 | 101.5407423 | 0.009558849 | 3990372.986 | -6.58056062 | -8977.538238 | 0.00073354 | 7.042641518 | 球磨 |  |  | 35 | 135 | 20 | [12 empty] | 320 | 3 | 100 | 5.95 | [14 empty] | 73.84
MHS0114 | CeMg11Ni+100wt.%Ni | 0.2868 | 0.5631 | 0 | 0.1507 | 0 | 0 | 0 | 0 | 0 | 0 | 0 | 0 | 0 | 0 | 0 | 0 | 0 | 0 | 0 | 0 | 0 | 0 | 0 | 0 | 0 | 0 | 0 | 0 | 1.716814347 | 0.067974676 | 5.463669378 | 0.717720584 | 16.17448049 | 0.119240364 | 0.146014586 | 0.130612262 | 0.136757011 | 0.125671685 | 4.25502805 | 0.186430375 | 113.3921147 | 0.847749268 | 4.259814705 | 0.184216461 | 3.991634073 | 0.096682451 | 44.53147157 | 0.609965335 | 21.03346668 | 0.539962278 | 2250.033125 | 0.416636135 | 0.310118773 | 2.445859509 | 7.54258334 | 0.059561214 | 1.557090569 | 0.197305161 | 12.17611757 | 0.360388691 | 25.48092901 | 0.026230078 | 5.463669378 | 0.36605436 | 0 | 0.63394564 | 0.717720584 | 139.1613286 | 0.402276327 | 1273.805809 | 0.308812382 | 0.013703098 | 101.5407423 | 0.009558849 | 3990372.986 | -6.58056062 | -8977.538238 | 0.00073354 | 7.042641518 | 球磨 |  |  | 35 | 135 | 40 | [12 empty] | 320 | 3 | 100 | 5.59 | [14 empty] | 71.22
MHS0115 | CeMg11Ni+100wt.%Ni | 0.2868 | 0.5631 | 0 | 0.1507 | 0 | 0 | 0 | 0 | 0 | 0 | 0 | 0 | 0 | 0 | 0 | 0 | 0 | 0 | 0 | 0 | 0 | 0 | 0 | 0 | 0 | 0 | 0 | 0 | 1.716814347 | 0.067974676 | 5.463669378 | 0.717720584 | 16.17448049 | 0.119240364 | 0.146014586 | 0.130612262 | 0.136757011 | 0.125671685 | 4.25502805 | 0.186430375 | 113.3921147 | 0.847749268 | 4.259814705 | 0.184216461 | 3.991634073 | 0.096682451 | 44.53147157 | 0.609965335 | 21.03346668 | 0.539962278 | 2250.033125 | 0.416636135 | 0.310118773 | 2.445859509 | 7.54258334 | 0.059561214 | 1.557090569 | 0.197305161 | 12.17611757 | 0.360388691 | 25.48092901 | 0.026230078 | 5.463669378 | 0.36605436 | 0 | 0.63394564 | 0.717720584 | 139.1613286 | 0.402276327 | 1273.805809 | 0.308812382 | 0.013703098 | 101.5407423 | 0.009558849 | 3990372.986 | -6.58056062 | -8977.538238 | 0.00073354 | 7.042641518 | 球磨 |  |  | 35 | 135 | 60 | [7 empty] | R?d?(20)?47.21% |  |  |  |  | 320 | 3 | 100 | 5.43 | [14 empty] | 70.76
MHS0116 | CeMg11Ni+200wt.%Ni | 0.1913 | 0.7085 | 0 | 0.1002 | 0 | 0 | 0 | 0 | 0 | 0 | 0 | 0 | 0 | 0 | 0 | 0 | 0 | 0 | 0 | 0 | 0 | 0 | 0 | 0 | 0 | 0 | 0 | 0 | 1.745191299 | 0.062719486 | 6.709499023 | 0.582110955 | 16.72260551 | 0.111668253 | 0.140130676 | 0.134463072 | 0.133246853 | 0.117749944 | 4.500924448 | 0.174346729 | 85.23068237 | 1.100691368 | 4.504386311 | 0.172586538 | 4.103870057 | 0.091544683 | 48.40942566 | 0.495052129 | 22.94221792 | 0.442618821 | 2506.872667 | 0.359447674 | 0.543450819 | 1.378597289 | 7.569552379 | 0.050799764 | 1.654038489 | 0.184626826 | 13.55628079 | 0.321465136 | 25.64251161 | 0.024448879 | 6.709499023 | 0.298084849 | 0 | 0.701915151 | 0.582110955 | 125.9516198 | 0.415166193 | 1398.579541 | 0.280020257 | 0.012163725 | 123.092378 | 0.009692892 | 4888068.378 | -6.197522011 | -9285.440377 | 0.000667891 | 6.63476233 | 球磨 |  |  | 35 | 135 | 5 | [7 empty] | R?d?(20)??47.29% |  |  |  |  | 320 | 3 | 100 | 5.98 | 6.157 | [13 empty] | 67.82
MHS0117 | CeMg11Ni+200wt.%Ni | 0.1913 | 0.7085 | 0 | 0.1002 | 0 | 0 | 0 | 0 | 0 | 0 | 0 | 0 | 0 | 0 | 0 | 0 | 0 | 0 | 0 | 0 | 0 | 0 | 0 | 0 | 0 | 0 | 0 | 0 | 1.745191299 | 0.062719486 | 6.709499023 | 0.582110955 | 16.72260551 | 0.111668253 | 0.140130676 | 0.134463072 | 0.133246853 | 0.117749944 | 4.500924448 | 0.174346729 | 85.23068237 | 1.100691368 | 4.504386311 | 0.172586538 | 4.103870057 | 0.091544683 | 48.40942566 | 0.495052129 | 22.94221792 | 0.442618821 | 2506.872667 | 0.359447674 | 0.543450819 | 1.378597289 | 7.569552379 | 0.050799764 | 1.654038489 | 0.184626826 | 13.55628079 | 0.321465136 | 25.64251161 | 0.024448879 | 6.709499023 | 0.298084849 | 0 | 0.701915151 | 0.582110955 | 125.9516198 | 0.415166193 | 1398.579541 | 0.280020257 | 0.012163725 | 123.092378 | 0.009692892 | 4888068.378 | -6.197522011 | -9285.440377 | 0.000667891 | 6.63476233 | 球磨 |  |  | 35 | 135 | 10 | [12 empty] | 320 | 3 | 100 | 6.16 | [14 empty] | 65.53
MHS0118 | CeMg11Ni+200wt.%Ni | 0.1913 | 0.7085 | 0 | 0.1002 | 0 | 0 | 0 | 0 | 0 | 0 | 0 | 0 | 0 | 0 | 0 | 0 | 0 | 0 | 0 | 0 | 0 | 0 | 0 | 0 | 0 | 0 | 0 | 0 | 1.745191299 | 0.062719486 | 6.709499023 | 0.582110955 | 16.72260551 | 0.111668253 | 0.140130676 | 0.134463072 | 0.133246853 | 0.117749944 | 4.500924448 | 0.174346729 | 85.23068237 | 1.100691368 | 4.504386311 | 0.172586538 | 4.103870057 | 0.091544683 | 48.40942566 | 0.495052129 | 22.94221792 | 0.442618821 | 2506.872667 | 0.359447674 | 0.543450819 | 1.378597289 | 7.569552379 | 0.050799764 | 1.654038489 | 0.184626826 | 13.55628079 | 0.321465136 | 25.64251161 | 0.024448879 | 6.709499023 | 0.298084849 | 0 | 0.701915151 | 0.582110955 | 125.9516198 | 0.415166193 | 1398.579541 | 0.280020257 | 0.012163725 | 123.092378 | 0.009692892 | 4888068.378 | -6.197522011 | -9285.440377 | 0.000667891 | 6.63476233 | 球磨 |  |  | 35 | 135 | 20 | [12 empty] | 320 | 3 | 100 | 5.81 | [14 empty] | 62.94
MHS0119 | CeMg11Ni+200wt.%Ni | 0.1913 | 0.7085 | 0 | 0.1002 | 0 | 0 | 0 | 0 | 0 | 0 | 0 | 0 | 0 | 0 | 0 | 0 | 0 | 0 | 0 | 0 | 0 | 0 | 0 | 0 | 0 | 0 | 0 | 0 | 1.745191299 | 0.062719486 | 6.709499023 | 0.582110955 | 16.72260551 | 0.111668253 | 0.140130676 | 0.134463072 | 0.133246853 | 0.117749944 | 4.500924448 | 0.174346729 | 85.23068237 | 1.100691368 | 4.504386311 | 0.172586538 | 4.103870057 | 0.091544683 | 48.40942566 | 0.495052129 | 22.94221792 | 0.442618821 | 2506.872667 | 0.359447674 | 0.543450819 | 1.378597289 | 7.569552379 | 0.050799764 | 1.654038489 | 0.184626826 | 13.55628079 | 0.321465136 | 25.64251161 | 0.024448879 | 6.709499023 | 0.298084849 | 0 | 0.701915151 | 0.582110955 | 125.9516198 | 0.415166193 | 1398.579541 | 0.280020257 | 0.012163725 | 123.092378 | 0.009692892 | 4888068.378 | -6.197522011 | -9285.440377 | 0.000667891 | 6.63476233 | 球磨 |  |  | 35 | 135 | 40 | [12 empty] | 320 | 3 | 100 | 5.66 | [14 empty] | 60.72
MHS0120 | CeMg11Ni+200wt.%Ni | 0.1913 | 0.7085 | 0 | 0.1002 | 0 | 0 | 0 | 0 | 0 | 0 | 0 | 0 | 0 | 0 | 0 | 0 | 0 | 0 | 0 | 0 | 0 | 0 | 0 | 0 | 0 | 0 | 0 | 0 | 1.745191299 | 0.062719486 | 6.709499023 | 0.582110955 | 16.72260551 | 0.111668253 | 0.140130676 | 0.134463072 | 0.133246853 | 0.117749944 | 4.500924448 | 0.174346729 | 85.23068237 | 1.100691368 | 4.504386311 | 0.172586538 | 4.103870057 | 0.091544683 | 48.40942566 | 0.495052129 | 22.94221792 | 0.442618821 | 2506.872667 | 0.359447674 | 0.543450819 | 1.378597289 | 7.569552379 | 0.050799764 | 1.654038489 | 0.184626826 | 13.55628079 | 0.321465136 | 25.64251161 | 0.024448879 | 6.709499023 | 0.298084849 | 0 | 0.701915151 | 0.582110955 | 125.9516198 | 0.415166193 | 1398.579541 | 0.280020257 | 0.012163725 | 123.092378 | 0.009692892 | 4888068.378 | -6.197522011 | -9285.440377 | 0.000667891 | 6.63476233 | 球磨 |  |  | 35 | 135 | 60 | [7 empty] | R?d?(20)?61.7% |  |  |  |  | 320 | 3 | 100 | 5.59 | [14 empty] | 58.64
MHS0121 | Mg86Y10Ni4（at%） | 0.650339041 | 0.073045262 | 0 | 0 | 0 | 0 | 0 | 0 | 0.276615697 | 0 | 0 | 0 | 0 | 0 | 0 | 0 | 0 | 0 | 0 | 0 | 0 | 0 | 0 | 0 | 0 | 0 | 0 | 0 | 1.64799991 | 0.055135049 | 2.419998032 | 0.651215113 | 14.88026186 | 0.072246022 | 0.160690013 | 0.059189639 | 0.145220013 | 0.105303771 | 3.6635995 | 0.09461387 | 183.0844272 | 0.297615541 | 3.6635995 | 0.09461387 | 3.719999725 | 0.058500907 | 32.14062334 | 0.62477506 | 15.34000054 | 0.553087694 | 1661.419915 | 0.447342382 | -0.266900292 | 1.348884934 | 7.503159746 | 0.057005577 | 1.324999823 | 0.092387082 | 9.309998202 | 0.19354582 | 25.08313998 | 0.021385156 | 2.419998032 | 0.826446953 | 0 | 0.173553047 | 0.651215113 | 168.7399956 | 0.320947991 | 1042.949941 | 0.28492658 | 0.017554812 | 49.99996304 | 0.008926601 | 2251075.754 | -3.110397834 | -4240.850297 | 0.000733976 | 4.063224642 | 熔纺 | [9 empty] | 20 | [12 empty] | 5.3 wt% |  | 290 | 0.01 | 16 | [8 empty] | 71 | (Mg/MgH2)-78.9 | -139 | 80.5 | 141 |  |  | 380 °C | 3
MHS0122 | Mg86Y10Ni4（at%） | 0.650339041 | 0.073045262 | 0 | 0 | 0 | 0 | 0 | 0 | 0.276615697 | 0 | 0 | 0 | 0 | 0 | 0 | 0 | 0 | 0 | 0 | 0 | 0 | 0 | 0 | 0 | 0 | 0 | 0 | 0 | 1.64799991 | 0.055135049 | 2.419998032 | 0.651215113 | 14.88026186 | 0.072246022 | 0.160690013 | 0.059189639 | 0.145220013 | 0.105303771 | 3.6635995 | 0.09461387 | 183.0844272 | 0.297615541 | 3.6635995 | 0.09461387 | 3.719999725 | 0.058500907 | 32.14062334 | 0.62477506 | 15.34000054 | 0.553087694 | 1661.419915 | 0.447342382 | -0.266900292 | 1.348884934 | 7.503159746 | 0.057005577 | 1.324999823 | 0.092387082 | 9.309998202 | 0.19354582 | 25.08313998 | 0.021385156 | 2.419998032 | 0.826446953 | 0 | 0.173553047 | 0.651215113 | 168.7399956 | 0.320947991 | 1042.949941 | 0.28492658 | 0.017554812 | 49.99996304 | 0.008926601 | 2251075.754 | -3.110397834 | -4240.850297 | 0.000733976 | 4.063224642 | 熔纺 | [9 empty] | 20 | [7 empty] | 380 | 3 | 1200 |  | 5.9
MHS0123 | Mg86Y10Ni4（at%） | 0.650339041 | 0.073045262 | 0 | 0 | 0 | 0 | 0 | 0 | 0.276615697 | 0 | 0 | 0 | 0 | 0 | 0 | 0 | 0 | 0 | 0 | 0 | 0 | 0 | 0 | 0 | 0 | 0 | 0 | 0 | 1.64799991 | 0.055135049 | 2.419998032 | 0.651215113 | 14.88026186 | 0.072246022 | 0.160690013 | 0.059189639 | 0.145220013 | 0.105303771 | 3.6635995 | 0.09461387 | 183.0844272 | 0.297615541 | 3.6635995 | 0.09461387 | 3.719999725 | 0.058500907 | 32.14062334 | 0.62477506 | 15.34000054 | 0.553087694 | 1661.419915 | 0.447342382 | -0.266900292 | 1.348884934 | 7.503159746 | 0.057005577 | 1.324999823 | 0.092387082 | 9.309998202 | 0.19354582 | 25.08313998 | 0.021385156 | 2.419998032 | 0.826446953 | 0 | 0.173553047 | 0.651215113 | 168.7399956 | 0.320947991 | 1042.949941 | 0.28492658 | 0.017554812 | 49.99996304 | 0.008926601 | 2251075.754 | -3.110397834 | -4240.850297 | 0.000733976 | 4.063224642 | 熔纺 | [9 empty] | 20 | [7 empty] | 380 | 3 |  |  | 5.36 |  |  | 380 | 0.01 | 3 | 5.25
MHS0124 | Mg86Y10Ni4（at%） | 0.650339041 | 0.073045262 | 0 | 0 | 0 | 0 | 0 | 0 | 0.276615697 | 0 | 0 | 0 | 0 | 0 | 0 | 0 | 0 | 0 | 0 | 0 | 0 | 0 | 0 | 0 | 0 | 0 | 0 | 0 | 1.64799991 | 0.055135049 | 2.419998032 | 0.651215113 | 14.88026186 | 0.072246022 | 0.160690013 | 0.059189639 | 0.145220013 | 0.105303771 | 3.6635995 | 0.09461387 | 183.0844272 | 0.297615541 | 3.6635995 | 0.09461387 | 3.719999725 | 0.058500907 | 32.14062334 | 0.62477506 | 15.34000054 | 0.553087694 | 1661.419915 | 0.447342382 | -0.266900292 | 1.348884934 | 7.503159746 | 0.057005577 | 1.324999823 | 0.092387082 | 9.309998202 | 0.19354582 | 25.08313998 | 0.021385156 | 2.419998032 | 0.826446953 | 0 | 0.173553047 | 0.651215113 | 168.7399956 | 0.320947991 | 1042.949941 | 0.28492658 | 0.017554812 | 49.99996304 | 0.008926601 | 2251075.754 | -3.110397834 | -4240.850297 | 0.000733976 | 4.063224642 | 熔纺 | [9 empty] | 20 | [7 empty] | 290 | 3 |  |  | 5.3 |  |  | 350 | 0.01 | 6 | 5.27
MHS0125 | Mg86Y10Ni4（at%） | 0.650339041 | 0.073045262 | 0 | 0 | 0 | 0 | 0 | 0 | 0.276615697 | 0 | 0 | 0 | 0 | 0 | 0 | 0 | 0 | 0 | 0 | 0 | 0 | 0 | 0 | 0 | 0 | 0 | 0 | 0 | 1.64799991 | 0.055135049 | 2.419998032 | 0.651215113 | 14.88026186 | 0.072246022 | 0.160690013 | 0.059189639 | 0.145220013 | 0.105303771 | 3.6635995 | 0.09461387 | 183.0844272 | 0.297615541 | 3.6635995 | 0.09461387 | 3.719999725 | 0.058500907 | 32.14062334 | 0.62477506 | 15.34000054 | 0.553087694 | 1661.419915 | 0.447342382 | -0.266900292 | 1.348884934 | 7.503159746 | 0.057005577 | 1.324999823 | 0.092387082 | 9.309998202 | 0.19354582 | 25.08313998 | 0.021385156 | 2.419998032 | 0.826446953 | 0 | 0.173553047 | 0.651215113 | 168.7399956 | 0.320947991 | 1042.949941 | 0.28492658 | 0.017554812 | 49.99996304 | 0.008926601 | 2251075.754 | -3.110397834 | -4240.850297 | 0.000733976 | 4.063224642 | 熔纺 | [9 empty] | 20 | [7 empty] | 200 | 3 |  |  | 5.22 |  |  | 320 | 0.01 | 9 | 5.24
MHS0126 | Mg86Y10Ni4（at%） | 0.650339041 | 0.073045262 | 0 | 0 | 0 | 0 | 0 | 0 | 0.276615697 | 0 | 0 | 0 | 0 | 0 | 0 | 0 | 0 | 0 | 0 | 0 | 0 | 0 | 0 | 0 | 0 | 0 | 0 | 0 | 1.64799991 | 0.055135049 | 2.419998032 | 0.651215113 | 14.88026186 | 0.072246022 | 0.160690013 | 0.059189639 | 0.145220013 | 0.105303771 | 3.6635995 | 0.09461387 | 183.0844272 | 0.297615541 | 3.6635995 | 0.09461387 | 3.719999725 | 0.058500907 | 32.14062334 | 0.62477506 | 15.34000054 | 0.553087694 | 1661.419915 | 0.447342382 | -0.266900292 | 1.348884934 | 7.503159746 | 0.057005577 | 1.324999823 | 0.092387082 | 9.309998202 | 0.19354582 | 25.08313998 | 0.021385156 | 2.419998032 | 0.826446953 | 0 | 0.173553047 | 0.651215113 | 168.7399956 | 0.320947991 | 1042.949941 | 0.28492658 | 0.017554812 | 49.99996304 | 0.008926601 | 2251075.754 | -3.110397834 | -4240.850297 | 0.000733976 | 4.063224642 | 熔纺 | [9 empty] | 20 | [7 empty] | 150 | 3 | 120 | 4.8 |  |  |  | 290 | 0.01 | 15 | 5.16
MHS0127 | Mg86Y10Ni4（at%） | 0.650339041 | 0.073045262 | 0 | 0 | 0 | 0 | 0 | 0 | 0.276615697 | 0 | 0 | 0 | 0 | 0 | 0 | 0 | 0 | 0 | 0 | 0 | 0 | 0 | 0 | 0 | 0 | 0 | 0 | 0 | 1.64799991 | 0.055135049 | 2.419998032 | 0.651215113 | 14.88026186 | 0.072246022 | 0.160690013 | 0.059189639 | 0.145220013 | 0.105303771 | 3.6635995 | 0.09461387 | 183.0844272 | 0.297615541 | 3.6635995 | 0.09461387 | 3.719999725 | 0.058500907 | 32.14062334 | 0.62477506 | 15.34000054 | 0.553087694 | 1661.419915 | 0.447342382 | -0.266900292 | 1.348884934 | 7.503159746 | 0.057005577 | 1.324999823 | 0.092387082 | 9.309998202 | 0.19354582 | 25.08313998 | 0.021385156 | 2.419998032 | 0.826446953 | 0 | 0.173553047 | 0.651215113 | 168.7399956 | 0.320947991 | 1042.949941 | 0.28492658 | 0.017554812 | 49.99996304 | 0.008926601 | 2251075.754 | -3.110397834 | -4240.850297 | 0.000733976 | 4.063224642 | 熔纺 | [9 empty] | 20 | [7 empty] | 100 | 3 | 120 | 3.6 |  |  |  |  | 0.01
MHS0128 | Mg24YNi9Cu | 0.461484056 | 0.417906043 | 0.050273376 | 0 | 0 | 0 | 0 | 0 | 0.070336525 | 0 | 0 | 0 | 0 | 0 | 0 | 0 | 0 | 0 | 0 | 0 | 0 | 0 | 0 | 0 | 0 | 0 | 0 | 0 | 1.70571407 | 0.051363996 | 4.342847164 | 0.840099228 | 15.91119072 | 0.104635898 | 0.150622904 | 0.110216762 | 0.137771455 | 0.084274006 | 4.056855181 | 0.165950608 | 145.3903749 | 0.606099384 | 4.055426607 | 0.16568494 | 3.921999127 | 0.081926745 | 36.11460441 | 0.501367148 | 17.37141099 | 0.46788669 | 1938.255037 | 0.441063424 | 0.067826669 | 10.39212018 | 7.606028445 | 0.031306019 | 1.47857066 | 0.184393653 | 11.08856073 | 0.3330024 | 25.21302713 | 0.023011894 | 4.342847164 | 0.4539484 | 0 | 0.5460516 | 0.840099228 | 165.6001236 | 0.3838226 | 1167.595334 | 0.313753312 | 0.014818012 | 82.31411253 | 0.009496921 | 2996076.949 | -4.391829521 | -7878.148246 | 0.000557781 | 6.74356619 | 熔纺 | [9 empty] | 30 |  | Ra(5)80.15 | Rd(10)69.45 |  |  |  |  | 300 | 3 |  |  | 3.21 | [12 empty] | 64.79
MHS0129 | Mg18Y7Ni9Cu | 0.264886187 | 0.31983059 | 0.038475068 | 0 | 0 | 0 | 0 | 0 | 0.376808154 | 0 | 0 | 0 | 0 | 0 | 0 | 0 | 0 | 0 | 0 | 0 | 0 | 0 | 0 | 0 | 0 | 0 | 0 | 0 | 1.657713911 | 0.089962742 | 4.51427559 | 0.787867355 | 15.43022555 | 0.14098148 | 0.154068632 | 0.129535436 | 0.146171482 | 0.157510781 | 3.960854768 | 0.191277097 | 121.5524895 | 0.721058476 | 3.959426195 | 0.191005368 | 3.825998779 | 0.111139711 | 47.18906677 | 0.544026859 | 21.99999522 | 0.497692964 | 2324.827499 | 0.431935806 | 0.18902691 | 3.566231284 | 7.361570555 | 0.077559268 | 1.463141992 | 0.194136749 | 11.55141862 | 0.305567255 | 25.49777077 | 0.028621697 | 4.51427559 | 0.436709831 | 0 | 0.563290169 | 0.787867355 | 135.9428958 | 0.608548366 | 1317.767158 | 0.312686975 | 0.01607282 | 81.62838533 | 0.008765903 | 3611901.43 | -11.52325661 | -12223.95439 | 0.000943568 | 9.267518213 | 铸态 | [11 empty] | Ra(5)91.41 | Rd(10)68.47 |  |  |  |  | 300 | 3 |  |  | 2.81 | [12 empty] | 67.37
MHS0130 | Mg18Y7Ni9Cu | 0.264886187 | 0.31983059 | 0.038475068 | 0 | 0 | 0 | 0 | 0 | 0.376808154 | 0 | 0 | 0 | 0 | 0 | 0 | 0 | 0 | 0 | 0 | 0 | 0 | 0 | 0 | 0 | 0 | 0 | 0 | 0 | 1.657713911 | 0.089962742 | 4.51427559 | 0.787867355 | 15.43022555 | 0.14098148 | 0.154068632 | 0.129535436 | 0.146171482 | 0.157510781 | 3.960854768 | 0.191277097 | 121.5524895 | 0.721058476 | 3.959426195 | 0.191005368 | 3.825998779 | 0.111139711 | 47.18906677 | 0.544026859 | 21.99999522 | 0.497692964 | 2324.827499 | 0.431935806 | 0.18902691 | 3.566231284 | 7.361570555 | 0.077559268 | 1.463141992 | 0.194136749 | 11.55141862 | 0.305567255 | 25.49777077 | 0.028621697 | 4.51427559 | 0.436709831 | 0 | 0.563290169 | 0.787867355 | 135.9428958 | 0.608548366 | 1317.767158 | 0.312686975 | 0.01607282 | 81.62838533 | 0.008765903 | 3611901.43 | -11.52325661 | -12223.95439 | 0.000943568 | 9.267518213 | 熔纺 | [9 empty] | 15 |  | Ra(5)80.25 | Rd(10)69.46 |  |  |  |  | 300 | 3 |  |  | 2.7 | [12 empty] | 65.48
MHS0131 | Mg18Y7Ni9Cu | 0.264886187 | 0.31983059 | 0.038475068 | 0 | 0 | 0 | 0 | 0 | 0.376808154 | 0 | 0 | 0 | 0 | 0 | 0 | 0 | 0 | 0 | 0 | 0 | 0 | 0 | 0 | 0 | 0 | 0 | 0 | 0 | 1.657713911 | 0.089962742 | 4.51427559 | 0.787867355 | 15.43022555 | 0.14098148 | 0.154068632 | 0.129535436 | 0.146171482 | 0.157510781 | 3.960854768 | 0.191277097 | 121.5524895 | 0.721058476 | 3.959426195 | 0.191005368 | 3.825998779 | 0.111139711 | 47.18906677 | 0.544026859 | 21.99999522 | 0.497692964 | 2324.827499 | 0.431935806 | 0.18902691 | 3.566231284 | 7.361570555 | 0.077559268 | 1.463141992 | 0.194136749 | 11.55141862 | 0.305567255 | 25.49777077 | 0.028621697 | 4.51427559 | 0.436709831 | 0 | 0.563290169 | 0.787867355 | 135.9428958 | 0.608548366 | 1317.767158 | 0.312686975 | 0.01607282 | 81.62838533 | 0.008765903 | 3611901.43 | -11.52325661 | -12223.95439 | 0.000943568 | 9.267518213 | 熔纺 | [9 empty] | 20 |  | Ra(5)79.63 | Rd(10)71.43 |  |  |  |  | 300 | 3 |  |  | 2.58 | [12 empty] | 61.09
MHS0132 | Mg18Y7Ni9Cu | 0.264886187 | 0.31983059 | 0.038475068 | 0 | 0 | 0 | 0 | 0 | 0.376808154 | 0 | 0 | 0 | 0 | 0 | 0 | 0 | 0 | 0 | 0 | 0 | 0 | 0 | 0 | 0 | 0 | 0 | 0 | 0 | 1.657713911 | 0.089962742 | 4.51427559 | 0.787867355 | 15.43022555 | 0.14098148 | 0.154068632 | 0.129535436 | 0.146171482 | 0.157510781 | 3.960854768 | 0.191277097 | 121.5524895 | 0.721058476 | 3.959426195 | 0.191005368 | 3.825998779 | 0.111139711 | 47.18906677 | 0.544026859 | 21.99999522 | 0.497692964 | 2324.827499 | 0.431935806 | 0.18902691 | 3.566231284 | 7.361570555 | 0.077559268 | 1.463141992 | 0.194136749 | 11.55141862 | 0.305567255 | 25.49777077 | 0.028621697 | 4.51427559 | 0.436709831 | 0 | 0.563290169 | 0.787867355 | 135.9428958 | 0.608548366 | 1317.767158 | 0.312686975 | 0.01607282 | 81.62838533 | 0.008765903 | 3611901.43 | -11.52325661 | -12223.95439 | 0.000943568 | 9.267518213 | 熔纺 | [9 empty] | 25 |  | Ra(5)78.16 | Rd(10)73.17 |  |  |  |  | 300 | 3 |  |  | 2.35 | [12 empty] | 58.84
MHS0133 | Mg18Y7Ni9Cu | 0.264886187 | 0.31983059 | 0.038475068 | 0 | 0 | 0 | 0 | 0 | 0.376808154 | 0 | 0 | 0 | 0 | 0 | 0 | 0 | 0 | 0 | 0 | 0 | 0 | 0 | 0 | 0 | 0 | 0 | 0 | 0 | 1.657713911 | 0.089962742 | 4.51427559 | 0.787867355 | 15.43022555 | 0.14098148 | 0.154068632 | 0.129535436 | 0.146171482 | 0.157510781 | 3.960854768 | 0.191277097 | 121.5524895 | 0.721058476 | 3.959426195 | 0.191005368 | 3.825998779 | 0.111139711 | 47.18906677 | 0.544026859 | 21.99999522 | 0.497692964 | 2324.827499 | 0.431935806 | 0.18902691 | 3.566231284 | 7.361570555 | 0.077559268 | 1.463141992 | 0.194136749 | 11.55141862 | 0.305567255 | 25.49777077 | 0.028621697 | 4.51427559 | 0.436709831 | 0 | 0.563290169 | 0.787867355 | 135.9428958 | 0.608548366 | 1317.767158 | 0.312686975 | 0.01607282 | 81.62838533 | 0.008765903 | 3611901.43 | -11.52325661 | -12223.95439 | 0.000943568 | 9.267518213 | 熔纺 | [9 empty] | 30 |  | Ra(5)77.75 | Rd(10)75.55 |  |  |  |  | 300 | 3 |  |  | 2.24 | [12 empty] | 55.08
MHS0134 | Mg80Ni20 | 0.623552879 | 0.376447121 | 0 | 0 | 0 | 0 | 0 | 0 | 0 | 0 | 0 | 0 | 0 | 0 | 0 | 0 | 0 | 0 | 0 | 0 | 0 | 0 | 0 | 0 | 0 | 0 | 0 | 0 | 1.699999836 | 0.035294049 | 3.599991277 | 0.888889225 | 15.66212258 | 0.080017854 | 0.153000039 | 0.092810244 | 0.137600019 | 0.049418497 | 3.957998375 | 0.150580856 | 165.9572115 | 0.467480989 | 3.957998375 | 0.150580856 | 3.879999291 | 0.067010185 | 31.1826425 | 0.441121431 | 15.19998255 | 0.421052254 | 1727.598012 | 0.422088069 | -0.088001701 | 7.090757529 | 7.644800007 | 0.000313938 | 1.429999346 | 0.167831901 | 10.39999073 | 0.3269227 | 25.10919869 | 0.019132391 | 3.599991277 | 0.555556902 | 0 | 0.444443098 | 0.888889225 | 170.200108 | 0.232666827 | 1084.149122 | 0.297006505 | 0.015369278 | 71.99985279 | 0.009592768 | 2493620.323 | -2.559989532 | -4512.981556 | 0.000567572 | 4.160333182 | [18 empty] | 360 | 3 | 30 | 4.39
MHS0135 | Mg77Y3Ni20 | 0.565051148 | 0.354419587 | 0 | 0 | 0 | 0 | 0 | 0 | 0.080529265 | 0 | 0 | 0 | 0 | 0 | 0 | 0 | 0 | 0 | 0 | 0 | 0 | 0 | 0 | 0 | 0 | 0 | 0 | 0 | 1.69159981 | 0.047238649 | 3.629991286 | 0.878658631 | 15.5779537 | 0.088604865 | 0.153603041 | 0.09699203 | 0.139070023 | 0.080748186 | 3.94119831 | 0.155243143 | 161.7855809 | 0.488964426 | 3.94119831 | 0.155243143 | 3.863199234 | 0.073713309 | 33.12067347 | 0.508809283 | 16.00998482 | 0.471528196 | 1795.248197 | 0.442257227 | -0.066791653 | 9.358175693 | 7.602019878 | 0.031972878 | 1.427299332 | 0.169434369 | 10.48099089 | 0.323507323 | 25.15902883 | 0.021298315 | 3.629991286 | 0.55096551 | 0 | 0.44903449 | 0.878658631 | 165.0100934 | 0.286410497 | 1110.429193 | 0.308762393 | 0.01558887 | 71.87985107 | 0.009438685 | 2611653.552 | -3.762390203 | -5804.609898 | 0.000648593 | 5.223968844 | [18 empty] | 360 | 3 | 30 | 4.16
MHS0136 | Mg73Y7Ni20 | 0.496927993 | 0.328769318 | 0 | 0 | 0 | 0 | 0 | 0 | 0.174302689 | 0 | 0 | 0 | 0 | 0 | 0 | 0 | 0 | 0 | 0 | 0 | 0 | 0 | 0 | 0 | 0 | 0 | 0 | 0 | 1.680399775 | 0.059151021 | 3.669991293 | 0.865143248 | 15.46572853 | 0.09868088 | 0.154407044 | 0.10197374 | 0.141030029 | 0.106565586 | 3.918798225 | 0.161186911 | 156.2234075 | 0.516966955 | 3.918798225 | 0.161186911 | 3.840799161 | 0.081592428 | 35.70471445 | 0.55923026 | 17.08998772 | 0.511190538 | 1885.448432 | 0.458604327 | -0.038511593 | 16.23735172 | 7.544979714 | 0.048180208 | 1.423699313 | 0.171532787 | 10.58899108 | 0.318745558 | 25.225469 | 0.023604205 | 3.669991293 | 0.544960421 | 0 | 0.455039579 | 0.865143248 | 158.0900748 | 0.348591262 | 1145.469283 | 0.319446811 | 0.015881658 | 71.71984878 | 0.009244238 | 2764002.116 | -5.298390439 | -7031.435464 | 0.000754097 | 6.133850273 | [18 empty] | 360 | 3 | 30 | 3.85
MHS0137 | Mg82Ni18 | 0.648 | 0.345 | 0 | 0 | 0 | 0 | 0 | 0 | 0 | 0 | 0 | 0 | 0 | 0 | 0 | 0 | 0 | 0 | 0 | 0 | 0 | 0 | 0 | 0 | 0 | 0 | 0 | 0 | 1.697096577 | 0.034004207 | 3.445150755 | 0.893366576 | 15.60148065 | 0.077261039 | 0.153687144 | 0.08886664 | 0.137929055 | 0.047417768 | 3.929159328 | 0.14589304 | 169.7112232 | 0.43968167 | 3.929159328 | 0.14589304 | 3.867418499 | 0.06466066 | 30.51705278 | 0.433528172 | 14.89030151 | 0.413394253 | 1692.313728 | 0.414432433 | -0.118195603 | 5.077748925 | 7.644916137 | 0.000301944 | 1.418386307 | 0.16274388 | 10.23547268 | 0.319491248 | 25.08595326 | 0.018418758 | 3.445150755 | 0.58052612 | 0 | 0.41947388 | 0.893366576 | 172.1162594 | 0.22128972 | 1068.568295 | 0.289828801 | 0.015545115 | 69.386919 | 0.009578679 | 2412777.129 | -2.368186334 | -4198.925116 | 0.000564317 | 3.927270676 |  |  |  | 5 | [14 empty] | 300 | 2.0265 |  |  | 5.1
MHS0138 | Mg82Ni18 -12 wt% Li | 0.631 | 0.339 | 0 | 0 | 0 | 0 | 0 | 0 | 0 | 0 | 0 | 0 | 0 | 0 | 0 | 0.023 | 0 | 0 | 0 | 0 | 0 | 0 | 0 | 0 | 0 | 0 | 0 | 0 | 1.658787986 | 0.079142941 | 3.223683203 | 0.937977226 | 21.28188625 | 0.827140241 | 0.153475034 | 0.084987097 | 0.136969609 | 0.050241585 | 3.852573051 | 0.155391972 | 155.3318426 | 0.537846723 | 3.833663114 | 0.162957261 | 3.787139655 | 0.091475935 | 28.32963469 | 0.508074432 | 13.7855186 | 0.495474 | 1687.218841 | 0.396926957 | -0.046693006 | 13.10025 | 7.431801783 | 0.088737434 | 1.37766607 | 0.185114501 | 9.561689234 | 0.394584082 | 25.06604877 | 0.017790353 | 3.223683203 | 0.591078649 | 0 | 0.408921351 | 0.937977226 | 163.759151 | 0.270955726 | 1011.409889 | 0.342258465 | 0.015452133 | 64.03049068 | 0.009453822 | 2236040.736 | -1.890435026 | -6245.280552 | 0.00030279 | 6.17295736 |  |  |  | 5 | [14 empty] | 300 | 2.0265 |  |  | 3.6
MHS0139 | Mg82Ni18 -15 wt% Li | 0.611 | 0.329 | 0 | 0 | 0 | 0 | 0 | 0 | 0 | 0 | 0 | 0 | 0 | 0 | 0 | 0.052 | 0 | 0 | 0 | 0 | 0 | 0 | 0 | 0 | 0 | 0 | 0 | 0 | 1.617525976 | 0.104991422 | 2.976811781 | 0.986510018 | 27.37059238 | 0.871514988 | 0.153288999 | 0.080305273 | 0.135960435 | 0.052052807 | 3.768692494 | 0.162510092 | 140.1361286 | 0.639038355 | 3.729501216 | 0.176603756 | 3.700279686 | 0.110363374 | 25.94341993 | 0.584269978 | 12.58192884 | 0.578956923 | 1679.625556 | 0.376253182 | 0.028173396 | 21.77920838 | 7.203238768 | 0.124202028 | 1.333292005 | 0.203437085 | 8.829114766 | 0.466185713 | 25.04329821 | 0.016992263 | 2.976811781 | 0.606032139 | 0 | 0.393967861 | 0.986510018 | 154.9115731 | 0.313996162 | 949.166111 | 0.390681096 | 0.015363016 | 58.12794565 | 0.00930197 | 2042597.043 | -1.427161507 | -6918.877145 | 0.000206313 | 7.287923477 |  |  |  | 5 | [14 empty] | 300 | 2.0265 |  |  | 2.5
MHS0140 | Mg0.5Ni0.5 | 0.292838382 | 0.707161618 | 0 | 0 | 0 | 0 | 0 | 0 | 0 | 0 | 0 | 0 | 0 | 0 | 0 | 0 | 0 | 0 | 0 | 0 | 0 | 0 | 0 | 0 | 0 | 0 | 0 | 0 | 1.744999744 | 0.042979949 | 5.99998637 | 0.666668181 | 16.60205966 | 0.094359678 | 0.14235006 | 0.124692606 | 0.132500029 | 0.064150929 | 4.404997461 | 0.169126091 | 107.7708305 | 0.899849241 | 4.404997461 | 0.169126091 | 4.074998893 | 0.079754623 | 41.49914141 | 0.414326644 | 19.99997274 | 0.400000545 | 2274.496894 | 0.400747964 | 0.379997342 | 2.052645936 | 7.64300001 | 0.000392516 | 1.609998978 | 0.186335522 | 12.94998552 | 0.328185695 | 25.46949795 | 0.023577222 | 5.99998637 | 0.333334091 | 0 | 0.666665909 | 0.666668181 | 140.5001687 | 0.352312744 | 1325.648628 | 0.303624951 | 0.012643838 | 112.49977 | 0.009768792 | 4034364.849 | -4 | -7643.481931 | 0.000523596 | 5.762825659 | 研磨 |  |  | 60 | 450 | 10 | 5 | [11 empty] | 150 | 4 |  |  | 1.79
MHS0141 | Mg0.5Ni0.5 | 0.292838382 | 0.707161618 | 0 | 0 | 0 | 0 | 0 | 0 | 0 | 0 | 0 | 0 | 0 | 0 | 0 | 0 | 0 | 0 | 0 | 0 | 0 | 0 | 0 | 0 | 0 | 0 | 0 | 0 | 1.744999744 | 0.042979949 | 5.99998637 | 0.666668181 | 16.60205966 | 0.094359678 | 0.14235006 | 0.124692606 | 0.132500029 | 0.064150929 | 4.404997461 | 0.169126091 | 107.7708305 | 0.899849241 | 4.404997461 | 0.169126091 | 4.074998893 | 0.079754623 | 41.49914141 | 0.414326644 | 19.99997274 | 0.400000545 | 2274.496894 | 0.400747964 | 0.379997342 | 2.052645936 | 7.64300001 | 0.000392516 | 1.609998978 | 0.186335522 | 12.94998552 | 0.328185695 | 25.46949795 | 0.023577222 | 5.99998637 | 0.333334091 | 0 | 0.666665909 | 0.666668181 | 140.5001687 | 0.352312744 | 1325.648628 | 0.303624951 | 0.012643838 | 112.49977 | 0.009768792 | 4034364.849 | -4 | -7643.481931 | 0.000523596 | 5.762825659 | 研磨 |  |  | 60 | 450 | 30 | 5 | [11 empty] | 150 | 4 |  |  | 1.85
MHS0142 | Mg0.5Ni0.5 | 0.292838382 | 0.707161618 | 0 | 0 | 0 | 0 | 0 | 0 | 0 | 0 | 0 | 0 | 0 | 0 | 0 | 0 | 0 | 0 | 0 | 0 | 0 | 0 | 0 | 0 | 0 | 0 | 0 | 0 | 1.744999744 | 0.042979949 | 5.99998637 | 0.666668181 | 16.60205966 | 0.094359678 | 0.14235006 | 0.124692606 | 0.132500029 | 0.064150929 | 4.404997461 | 0.169126091 | 107.7708305 | 0.899849241 | 4.404997461 | 0.169126091 | 4.074998893 | 0.079754623 | 41.49914141 | 0.414326644 | 19.99997274 | 0.400000545 | 2274.496894 | 0.400747964 | 0.379997342 | 2.052645936 | 7.64300001 | 0.000392516 | 1.609998978 | 0.186335522 | 12.94998552 | 0.328185695 | 25.46949795 | 0.023577222 | 5.99998637 | 0.333334091 | 0 | 0.666665909 | 0.666668181 | 140.5001687 | 0.352312744 | 1325.648628 | 0.303624951 | 0.012643838 | 112.49977 | 0.009768792 | 4034364.849 | -4 | -7643.481931 | 0.000523596 | 5.762825659 | 研磨 |  |  | 60 | 450 | 60 | 5 | [11 empty] | 150 | 4 |  |  | 1.83
MHS0143 | Mg2Ni | 0.453016225 | 0.546983775 | 0 | 0 | 0 | 0 | 0 | 0 | 0 | 0 | 0 | 0 | 0 | 0 | 0 | 0 | 0 | 0 | 0 | 0 | 0 | 0 | 0 | 0 | 0 | 0 | 0 | 0 | 1.719999773 | 0.041110818 | 4.666654551 | 0.808123216 | 16.07987192 | 0.091852098 | 0.14826672 | 0.112869843 | 0.135333359 | 0.05921576 | 4.15666441 | 0.168979708 | 140.0966271 | 0.652629274 | 4.15666441 | 0.168979708 | 3.966665682 | 0.077246891 | 35.76774792 | 0.453224756 | 17.3333091 | 0.435142749 | 1970.663906 | 0.436081192 | 0.119997637 | 6.128372465 | 7.644000009 | 0.000370019 | 1.509999091 | 0.187312955 | 11.53332046 | 0.3474224 | 25.26933151 | 0.022404874 | 4.666654551 | 0.428572541 | 0 | 0.571427459 | 0.808123216 | 157.0001499 | 0.297254458 | 1191.482114 | 0.318494255 | 0.014157973 | 89.99979555 | 0.00967981 | 3105123.722 | -3.555547478 | -6308.843232 | 0.000563899 | 5.291970068 | [18 empty] | 150 | 4 |  |  | 0.98
MHS0144 | Mg-20wt%Ti0.25Cr0.55V0.2 | 0.833333333 | 0 | 0 | 0 | 0 | 0 | 0 | 0 | 0 | 0 | 0 | 0 | 0 | 0 | 0 | 0 | 0 | 0 | 0.039297387 | 0.033457497 | 0 | 0.093911782 | 0 | 0 | 0 | 0 | 0 | 0 | 1.657675736 | 0.025135405 | 2.28844022 | 0.421568732 | 15.0667077 | 0.025627934 | 0.157605866 | 0.05375075 | 0.141528807 | 0.022696579 | 3.718824324 | 0.052232622 | 188.7635433 | 0.274914347 | 3.726210142 | 0.057874642 | 3.739380156 | 0.012798552 | 26.61671289 | 0.281283867 | 12.98768924 | 0.246476382 | 1527.515813 | 0.35401054 | -0.322134251 | 0.812496131 | 7.570135852 | 0.032402885 | 1.337445524 | 0.067216629 | 9.525987904 | 0.284352346 | 24.8005173 | 0.013191904 | 2.28844022 | 0.852950675 | 0 | 0.147049325 | 0.421568732 | 178.9343843 | 0.207554386 | 1027.839597 | 0.330464676 | 0.016529167 | 53.95912806 | 0.009267971 | 1973479.807 | 6.916428705 | -3271.65768 | 0.002109584 | 3.189772139 | 研磨 |  |  | 100 | 400 | 4 | 10 | [12 empty] | 1 |  |  | 6.1
MHS0145 | Mg-20wt%Ti0.55Cr0.25V0.2 | 0.833333333 | 0 | 0 | 0 | 0 | 0 | 0 | 0 | 0 | 0 | 0 | 0 | 0 | 0 | 0 | 0 | 0 | 0 | 0.088617082 | 0.034294504 | 0 | 0.043755081 | 0 | 0 | 0 | 0 | 0 | 0 | 1.654713063 | 0.030550314 | 2.241372683 | 0.36161077 | 14.98937936 | 0.02602748 | 0.158120297 | 0.043722324 | 0.142104057 | 0.030830942 | 3.71211862 | 0.046596347 | 189.4653634 | 0.259246893 | 3.723159185 | 0.0545016 | 3.731897049 | 0.018014923 | 26.55863864 | 0.271623725 | 12.956551 | 0.236425777 | 1547.784199 | 0.3849663 | -0.336103287 | 0.650901157 | 7.570043592 | 0.032054465 | 1.334852447 | 0.060639317 | 9.593078928 | 0.300013823 | 24.84481803 | 0.009247377 | 2.241372683 | 0.882339065 | 0 | 0.117660935 | 0.36161077 | 176.7513216 | 0.244669472 | 1023.818724 | 0.315749389 | 0.016646341 | 52.82226289 | 0.0093699 | 1957623.028 | 6.276061855 | -3315.922178 | 0.001889129 | 3.244908656 | 研磨 |  |  | 100 | 400 | 4 | 10 | [12 empty] | 1 |  |  | 6.63
MHS0146 | Mg-20wt%Ti0.35Cr0.45V0.2 | 0.833333333 | 0 | 0 | 0 | 0 | 0 | 0 | 0 | 0 | 0 | 0 | 0 | 0 | 0 | 0 | 0 | 0 | 0 | 0.055467598 | 0.033731923 | 0 | 0.077467146 | 0 | 0 | 0 | 0 | 0 | 0 | 1.656702952 | 0.027041894 | 2.272985749 | 0.403533164 | 15.04131719 | 0.025871869 | 0.157774778 | 0.050686563 | 0.141717688 | 0.025739406 | 3.716622528 | 0.050462973 | 188.9939836 | 0.269850937 | 3.72520837 | 0.056791723 | 3.736923102 | 0.014741851 | 26.5976444 | 0.278160267 | 12.9774651 | 0.243235418 | 1534.170871 | 0.364707818 | -0.326720938 | 0.760689842 | 7.570105559 | 0.032288899 | 1.336594096 | 0.065142194 | 9.548017021 | 0.289657554 | 24.8150633 | 0.012066351 | 2.272985749 | 0.862466048 | 0 | 0.137533952 | 0.403533164 | 178.2175828 | 0.220304581 | 1026.519356 | 0.325737225 | 0.016567641 | 53.58584212 | 0.009301351 | 1968252.691 | 6.701527676 | -3324.907793 | 0.002011499 | 3.245539697 | 研磨 |  |  | 100 | 400 | 4 | 10 | [11 empty] | 200 | 1 | 10 | 5.33 |  |  |  | 300 | 0.01 | 20 | 6.3
MHS0147 | Mg-20wt%Ti0.35Cr0.45V0.2 | 0.833333333 | 0 | 0 | 0 | 0 | 0 | 0 | 0 | 0 | 0 | 0 | 0 | 0 | 0 | 0 | 0 | 0 | 0 | 0.055467598 | 0.033731923 | 0 | 0.077467146 | 0 | 0 | 0 | 0 | 0 | 0 | 1.656702952 | 0.027041894 | 2.272985749 | 0.403533164 | 15.04131719 | 0.025871869 | 0.157774778 | 0.050686563 | 0.141717688 | 0.025739406 | 3.716622528 | 0.050462973 | 188.9939836 | 0.269850937 | 3.72520837 | 0.056791723 | 3.736923102 | 0.014741851 | 26.5976444 | 0.278160267 | 12.9774651 | 0.243235418 | 1534.170871 | 0.364707818 | -0.326720938 | 0.760689842 | 7.570105559 | 0.032288899 | 1.336594096 | 0.065142194 | 9.548017021 | 0.289657554 | 24.8150633 | 0.012066351 | 2.272985749 | 0.862466048 | 0 | 0.137533952 | 0.403533164 | 178.2175828 | 0.220304581 | 1026.519356 | 0.325737225 | 0.016567641 | 53.58584212 | 0.009301351 | 1968252.691 | 6.701527676 | -3324.907793 | 0.002011499 | 3.245539697 | 研磨 |  |  | 100 | 400 | 4 | 10 | [11 empty] | 270 | 1 | 30 | 6.05 |  |  |  | 270 | 0.01 | 20 | 4.53 | [8 empty] | -69.35 | 107.76 | 70.6 | 108.45
MHS0148 | Mg-20wt%Ti0.35Cr0.45V0.2 | 0.833333333 | 0 | 0 | 0 | 0 | 0 | 0 | 0 | 0 | 0 | 0 | 0 | 0 | 0 | 0 | 0 | 0 | 0 | 0.055467598 | 0.033731923 | 0 | 0.077467146 | 0 | 0 | 0 | 0 | 0 | 0 | 1.656702952 | 0.027041894 | 2.272985749 | 0.403533164 | 15.04131719 | 0.025871869 | 0.157774778 | 0.050686563 | 0.141717688 | 0.025739406 | 3.716622528 | 0.050462973 | 188.9939836 | 0.269850937 | 3.72520837 | 0.056791723 | 3.736923102 | 0.014741851 | 26.5976444 | 0.278160267 | 12.9774651 | 0.243235418 | 1534.170871 | 0.364707818 | -0.326720938 | 0.760689842 | 7.570105559 | 0.032288899 | 1.336594096 | 0.065142194 | 9.548017021 | 0.289657554 | 24.8150633 | 0.012066351 | 2.272985749 | 0.862466048 | 0 | 0.137533952 | 0.403533164 | 178.2175828 | 0.220304581 | 1026.519356 | 0.325737225 | 0.016567641 | 53.58584212 | 0.009301351 | 1968252.691 | 6.701527676 | -3324.907793 | 0.002011499 | 3.245539697 | 研磨 |  |  | 100 | 400 | 4 | 10 | [18 empty] | 270 | 0.01 | 80 | 5.3
MHS0149 | Mg15Al5Ni | 0.653151862 | 0.105151045 | 0 | 0 | 0 | 0 | 0 | 0 | 0 | 0 | 0.241697093 | 0 | 0 | 0 | 0 | 0 | 0 | 0 | 0 | 0 | 0 | 0 | 0 | 0 | 0 | 0 | 0 | 0 | 1.605713259 | 0.084402809 | 5.000030851 | 0.956180466 | 16.08788093 | 0.103751307 | 0.154385679 | 0.06325263 | 0.135428517 | 0.0651966 | 3.857143789 | 0.094810242 | 150.6839292 | 0.567344699 | 3.878572645 | 0.099678978 | 3.657140882 | 0.075320945 | 26.57980549 | 0.273489916 | 12.99999513 | 0.260046244 | 1790.051233 | 0.379748412 | -0.125712407 | 3.633575784 | 7.250232833 | 0.097554656 | 1.41000065 | 0.119879927 | 9.580954451 | 0.198495487 | 24.76690204 | 0.016392279 | 2.61904677 | 0.763636611 | 0.090910331 | 0.145453058 | 0.650489584 | 196.0001924 | 0.154150422 | 963.9401045 | 0.177331786 | 0.015589754 | 58.80955426 | 0.009939367 | 2096052.664 | -2.902502348 | -5829.252396 | 0.000498168 | 6.044306972 | 研磨 |  |  | 20 | 875 | 5 | [10 empty] | 0.015 wt%/s（3分钟内达到总储氢容量的85%） |  | 350 | 3 | 5 | 4.36 | 4.36 |  |  | 350 |  | 6 | 4.37
MHS0150 | Mg15Al5Ni | 0.653151862 | 0.105151045 | 0 | 0 | 0 | 0 | 0 | 0 | 0 | 0 | 0.241697093 | 0 | 0 | 0 | 0 | 0 | 0 | 0 | 0 | 0 | 0 | 0 | 0 | 0 | 0 | 0 | 0 | 0 | 1.605713259 | 0.084402809 | 5.000030851 | 0.956180466 | 16.08788093 | 0.103751307 | 0.154385679 | 0.06325263 | 0.135428517 | 0.0651966 | 3.857143789 | 0.094810242 | 150.6839292 | 0.567344699 | 3.878572645 | 0.099678978 | 3.657140882 | 0.075320945 | 26.57980549 | 0.273489916 | 12.99999513 | 0.260046244 | 1790.051233 | 0.379748412 | -0.125712407 | 3.633575784 | 7.250232833 | 0.097554656 | 1.41000065 | 0.119879927 | 9.580954451 | 0.198495487 | 24.76690204 | 0.016392279 | 2.61904677 | 0.763636611 | 0.090910331 | 0.145453058 | 0.650489584 | 196.0001924 | 0.154150422 | 963.9401045 | 0.177331786 | 0.015589754 | 58.80955426 | 0.009939367 | 2096052.664 | -2.902502348 | -5829.252396 | 0.000498168 | 6.044306972 | 研磨 |  |  | 20 | 875 | 5 | [10 empty] | 3分钟内达到总储氢容量的85% |  | 250 | 3 |  |  | 4.28
MHS0151 | Mg15Al5Ni | 0.653151862 | 0.105151045 | 0 | 0 | 0 | 0 | 0 | 0 | 0 | 0 | 0.241697093 | 0 | 0 | 0 | 0 | 0 | 0 | 0 | 0 | 0 | 0 | 0 | 0 | 0 | 0 | 0 | 0 | 0 | 1.605713259 | 0.084402809 | 5.000030851 | 0.956180466 | 16.08788093 | 0.103751307 | 0.154385679 | 0.06325263 | 0.135428517 | 0.0651966 | 3.857143789 | 0.094810242 | 150.6839292 | 0.567344699 | 3.878572645 | 0.099678978 | 3.657140882 | 0.075320945 | 26.57980549 | 0.273489916 | 12.99999513 | 0.260046244 | 1790.051233 | 0.379748412 | -0.125712407 | 3.633575784 | 7.250232833 | 0.097554656 | 1.41000065 | 0.119879927 | 9.580954451 | 0.198495487 | 24.76690204 | 0.016392279 | 2.61904677 | 0.763636611 | 0.090910331 | 0.145453058 | 0.650489584 | 196.0001924 | 0.154150422 | 963.9401045 | 0.177331786 | 0.015589754 | 58.80955426 | 0.009939367 | 2096052.664 | -2.902502348 | -5829.252396 | 0.000498168 | 6.044306972 | 研磨 |  |  | 20 | 875 | 5 | [19 empty] | 330 |  | 15 | 4.24
MHS0152 | Mg15Al | 0.931090493 | 0 | 0 | 0 | 0 | 0 | 0 | 0 | 0 | 0 | 0.068909507 | 0 | 0 | 0 | 0 | 0 | 0 | 0 | 0 | 0 | 0 | 0 | 0 | 0 | 0 | 0 | 0 | 0 | 1.6512497 | 0.043978194 | 2.687510988 | 0.99076652 | 15.27258691 | 0.060122483 | 0.159043733 | 0.025721662 | 0.13974998 | 0.034642333 | 3.693125529 | 0.03473847 | 192.9805619 | 0.236162144 | 3.698750619 | 0.040575654 | 3.717499481 | 0.03385956 | 24.47228642 | 0.026474519 | 12.062501 | 0.020067419 | 1452.313927 | 0.238177434 | -0.347499161 | 0.585132758 | 7.542185841 | 0.053309092 | 1.3287503 | 0.054652089 | 8.825001998 | 0.054858518 | 24.82718683 | 0.006522701 | 2.062500999 | 0.9696965 | 0.0303035 | 0 | 0.11736395 | 192.812545 | 0.056494493 | 923.7950103 | 0.002704164 | 0.016880715 | 46.93753097 | 0.009552987 | 1781827.971 | -0.468756993 | -1796.110404 | 0.000261053 | 1.943766341 | 研磨 |  |  | 20 | 875 | 5 | [12 empty] | 350 | 3 |  |  | 4.03
MHS0153 | Mg93Cu5Y2 | 0.820189143 | 0 | 0.115290538 | 0 | 0 | 0 | 0 | 0 | 0.064520319 | 0 | 0 | 0 | 0 | 0 | 0 | 0 | 0 | 0 | 0 | 0 | 0 | 0 | 0 | 0 | 0 | 0 | 0 | 0 | 1.67339999 | 0.033679896 | 2.470000018 | 0.794296473 | 15.242226 | 0.080254981 | 0.158887001 | 0.048250502 | 0.141530002 | 0.050847663 | 3.70079998 | 0.065460107 | 192.3231157 | 0.237843311 | 3.69829998 | 0.062723437 | 3.77529998 | 0.047587685 | 27.55906907 | 0.444213648 | 13.39000086 | 0.3887652 | 1481.700072 | 0.298753159 | -0.304509979 | 1.198692514 | 7.621529953 | 0.026371957 | 1.337699996 | 0.096892947 | 8.974000082 | 0.11357011 | 24.88077006 | 0.010186988 | 2.470000018 | 0.789473679 | 0 | 0.210526321 | 0.794296473 | 197.0399939 | 0.266335533 | 962.4010282 | 0.158442109 | 0.016910403 | 49.66999971 | 0.009324595 | 2003225.087 | -1.092400828 | -2365.650282 | 0.000461989 | 2.456936154 | 研磨 |  |  | 30 | 300 | 2 | [12 empty] | 300 | 3 |  |  | 5.48 |  |  |  | 0.1 | [8 empty] | 130.4
MHS0154 | Mg93Cu5Y2 | 0.820189143 | 0 | 0.115290538 | 0 | 0 | 0 | 0 | 0 | 0.064520319 | 0 | 0 | 0 | 0 | 0 | 0 | 0 | 0 | 0 | 0 | 0 | 0 | 0 | 0 | 0 | 0 | 0 | 0 | 0 | 1.67339999 | 0.033679896 | 2.470000018 | 0.794296473 | 15.242226 | 0.080254981 | 0.158887001 | 0.048250502 | 0.141530002 | 0.050847663 | 3.70079998 | 0.065460107 | 192.3231157 | 0.237843311 | 3.69829998 | 0.062723437 | 3.77529998 | 0.047587685 | 27.55906907 | 0.444213648 | 13.39000086 | 0.3887652 | 1481.700072 | 0.298753159 | -0.304509979 | 1.198692514 | 7.621529953 | 0.026371957 | 1.337699996 | 0.096892947 | 8.974000082 | 0.11357011 | 24.88077006 | 0.010186988 | 2.470000018 | 0.789473679 | 0 | 0.210526321 | 0.794296473 | 197.0399939 | 0.266335533 | 962.4010282 | 0.158442109 | 0.016910403 | 49.66999971 | 0.009324595 | 2003225.087 | -1.092400828 | -2365.650282 | 0.000461989 | 2.456936154 | 研磨 |  |  | 30 | 300 | 2 | [12 empty] | 325 | 3 |  |  | 4.73 |  |  |  | 0.1
MHS0155 | Mg93Cu5Y2 | 0.820189143 | 0 | 0.115290538 | 0 | 0 | 0 | 0 | 0 | 0.064520319 | 0 | 0 | 0 | 0 | 0 | 0 | 0 | 0 | 0 | 0 | 0 | 0 | 0 | 0 | 0 | 0 | 0 | 0 | 0 | 1.67339999 | 0.033679896 | 2.470000018 | 0.794296473 | 15.242226 | 0.080254981 | 0.158887001 | 0.048250502 | 0.141530002 | 0.050847663 | 3.70079998 | 0.065460107 | 192.3231157 | 0.237843311 | 3.69829998 | 0.062723437 | 3.77529998 | 0.047587685 | 27.55906907 | 0.444213648 | 13.39000086 | 0.3887652 | 1481.700072 | 0.298753159 | -0.304509979 | 1.198692514 | 7.621529953 | 0.026371957 | 1.337699996 | 0.096892947 | 8.974000082 | 0.11357011 | 24.88077006 | 0.010186988 | 2.470000018 | 0.789473679 | 0 | 0.210526321 | 0.794296473 | 197.0399939 | 0.266335533 | 962.4010282 | 0.158442109 | 0.016910403 | 49.66999971 | 0.009324595 | 2003225.087 | -1.092400828 | -2365.650282 | 0.000461989 | 2.456936154 | 研磨 |  |  | 30 | 300 | 2 | [12 empty] | 350 | 3 |  |  | 4.52 |  |  |  | 0.1
MHS0156 | Mg80Y5Ni15 | 0.594740505 | 0.269289532 | 0 | 0 | 0 | 0 | 0 | 0 | 0.135969963 | 0 | 0 | 0 | 0 | 0 | 0 | 0 | 0 | 0 | 0 | 0 | 0 | 0 | 0 | 0 | 0 | 0 | 0 | 0 | 1.678499831 | 0.050632549 | 3.249993079 | 0.875031453 | 15.36518537 | 0.08627628 | 0.155780034 | 0.088617804 | 0.140900021 | 0.090719733 | 3.855498613 | 0.144521224 | 168.7022027 | 0.431953313 | 3.855498613 | 0.144521224 | 3.819499353 | 0.071329179 | 32.69328066 | 0.543460293 | 15.74998944 | 0.495024499 | 1749.198689 | 0.444155537 | -0.130651282 | 4.312664059 | 7.573799818 | 0.041008574 | 1.395499459 | 0.155509005 | 10.10999286 | 0.300240928 | 25.13219916 | 0.021243004 | 3.249993079 | 0.615385926 | 0 | 0.384614074 | 0.875031453 | 166.5000646 | 0.295111108 | 1087.699405 | 0.302828759 | 0.016189503 | 65.04988046 | 0.009294841 | 2482485.196 | -3.809990913 | -5546.059818 | 0.000687445 | 5.095387384 | 研磨 |  |  | 10 | 220 | 1 | 10 |  |  |  | 27.2 | [7 empty] | 200 | 3 | 120 | 4.5 |  |  |  | 200 | 0.005 |  | 1
MHS0157 | Mg80Y5Ni15 | 0.594740505 | 0.269289532 | 0 | 0 | 0 | 0 | 0 | 0 | 0.135969963 | 0 | 0 | 0 | 0 | 0 | 0 | 0 | 0 | 0 | 0 | 0 | 0 | 0 | 0 | 0 | 0 | 0 | 0 | 0 | 1.678499831 | 0.050632549 | 3.249993079 | 0.875031453 | 15.36518537 | 0.08627628 | 0.155780034 | 0.088617804 | 0.140900021 | 0.090719733 | 3.855498613 | 0.144521224 | 168.7022027 | 0.431953313 | 3.855498613 | 0.144521224 | 3.819499353 | 0.071329179 | 32.69328066 | 0.543460293 | 15.74998944 | 0.495024499 | 1749.198689 | 0.444155537 | -0.130651282 | 4.312664059 | 7.573799818 | 0.041008574 | 1.395499459 | 0.155509005 | 10.10999286 | 0.300240928 | 25.13219916 | 0.021243004 | 3.249993079 | 0.615385926 | 0 | 0.384614074 | 0.875031453 | 166.5000646 | 0.295111108 | 1087.699405 | 0.302828759 | 0.016189503 | 65.04988046 | 0.009294841 | 2482485.196 | -3.809990913 | -5546.059818 | 0.000687445 | 5.095387384 | 研磨 |  |  | 10 | 220 | 1 | 10 |  |  |  | 27.2 | [7 empty] | 200 | 3 | 10 | 4.2 |  |  |  | 280 或300 | 0.005 | 5 | 4.5 | [6 empty] | 83.9
MHS0158 | Mg80Y5Cu15 | 0.581786411 | 0 | 0.285205199 | 0 | 0 | 0 | 0 | 0 | 0.13300839 | 0 | 0 | 0 | 0 | 0 | 0 | 0 | 0 | 0 | 0 | 0 | 0 | 0 | 0 | 0 | 0 | 0 | 0 | 0 | 1.682999975 | 0.055136964 | 3.399999966 | 0.941176441 | 15.68373421 | 0.12939439 | 0.156260002 | 0.081440523 | 0.142100004 | 0.080542533 | 3.787999942 | 0.106102284 | 168.8638913 | 0.429464625 | 3.780499943 | 0.101821128 | 3.831499946 | 0.077850203 | 33.42119718 | 0.564976524 | 15.90000195 | 0.505458609 | 1696.550162 | 0.403238968 | -0.120599964 | 4.863292814 | 7.586849885 | 0.041505476 | 1.393999985 | 0.153125721 | 9.495000161 | 0.17100817 | 24.88770014 | 0.016331416 | 3.399999966 | 0.544117656 | 0 | 0.455882344 | 0.941176441 | 212.8499835 | 0.409287141 | 1032.143065 | 0.226852562 | 0.016285547 | 59.04999848 | 0.009199306 | 2523291.348 | -3.060002217 | -5262.240018 | 0.00058184 | 5.095398299 | 研磨 |  |  | 10 | 220 | 1 | 10 |  |  |  | 27.2 | [7 empty] | 280 | 3 | 120 | 4 |  |  |  | 300 | 0.005 | 80 | 3.7 | [6 empty] | 132.3
MHS0159 | Mg80Y5Cu15 | 0.581786411 | 0 | 0.285205199 | 0 | 0 | 0 | 0 | 0 | 0.13300839 | 0 | 0 | 0 | 0 | 0 | 0 | 0 | 0 | 0 | 0 | 0 | 0 | 0 | 0 | 0 | 0 | 0 | 0 | 0 | 1.682999975 | 0.055136964 | 3.399999966 | 0.941176441 | 15.68373421 | 0.12939439 | 0.156260002 | 0.081440523 | 0.142100004 | 0.080542533 | 3.787999942 | 0.106102284 | 168.8638913 | 0.429464625 | 3.780499943 | 0.101821128 | 3.831499946 | 0.077850203 | 33.42119718 | 0.564976524 | 15.90000195 | 0.505458609 | 1696.550162 | 0.403238968 | -0.120599964 | 4.863292814 | 7.586849885 | 0.041505476 | 1.393999985 | 0.153125721 | 9.495000161 | 0.17100817 | 24.88770014 | 0.016331416 | 3.399999966 | 0.544117656 | 0 | 0.455882344 | 0.941176441 | 212.8499835 | 0.409287141 | 1032.143065 | 0.226852562 | 0.016285547 | 59.04999848 | 0.009199306 | 2523291.348 | -3.060002217 | -5262.240018 | 0.00058184 | 5.095398299 | 研磨 |  |  | 10 | 220 | 1 | 10 |  |  |  | 27.2 | [7 empty] | 200 | 3 | 120 | 3 |  |  |  | 280 | 0.005 | 120 | 2.3
MHS0160 | Mg80Y4Ni8Cu8 | 0.593178146 | 0.143243797 | 0.155087836 | 0 | 0 | 0 | 0 | 0 | 0.108490221 | 0 | 0 | 0 | 0 | 0 | 0 | 0 | 0 | 0 | 0 | 0 | 0 | 0 | 0 | 0 | 0 | 0 | 0 | 0 | 1.685199907 | 0.050689679 | 3.399996375 | 0.915079436 | 15.59446557 | 0.111039145 | 0.155480019 | 0.086073956 | 0.140880013 | 0.07955909 | 3.839999236 | 0.12870995 | 168.2394389 | 0.437841667 | 3.835999234 | 0.127066 | 3.83799965 | 0.074260584 | 32.77937566 | 0.539645258 | 15.71999488 | 0.488297838 | 1716.799327 | 0.418994508 | -0.116760667 | 5.039456386 | 7.594959883 | 0.037068645 | 1.401599711 | 0.15725725 | 9.839996093 | 0.255499582 | 24.99719952 | 0.018935123 | 3.399996375 | 0.564706473 | 0 | 0.435293527 | 0.915079436 | 191.9600432 | 0.386530264 | 1057.359284 | 0.266890261 | 0.016076682 | 63.23993484 | 0.009306199 | 2506657.962 | -3.135996452 | -6256.845387 | 0.000501462 | 5.914460187 | 熔纺 | [5 empty] | 10 |  |  |  | 25 | [7 empty] | 300 | 3 |  |  | 4
MHS0161 | Mg22Y3Ni9Cu | 0.383796855 | 0.379150753 | 0.045611182 | 0 | 0 | 0 | 0 | 0 | 0.19144121 | 0 | 0 | 0 | 0 | 0 | 0 | 0 | 0 | 0 | 0 | 0 | 0 | 0 | 0 | 0 | 0 | 0 | 0 | 0 | 1.689714014 | 0.067588355 | 4.399989984 | 0.822500247 | 15.75086897 | 0.118380444 | 0.15177148 | 0.117705807 | 0.140571465 | 0.11951327 | 4.024855037 | 0.17490037 | 137.4444116 | 0.645191674 | 4.023426464 | 0.174633876 | 3.889999005 | 0.093096211 | 39.80609257 | 0.542018343 | 18.9142727 | 0.498114431 | 2067.112549 | 0.447728615 | 0.108226757 | 6.441195155 | 7.524542466 | 0.053116717 | 1.47342777 | 0.187719106 | 11.24284673 | 0.32425962 | 25.3079417 | 0.025606605 | 4.399989984 | 0.448052958 | 0 | 0.551947042 | 0.822500247 | 155.7143791 | 0.461764437 | 1217.652618 | 0.319206977 | 0.015236281 | 82.08553675 | 0.009233214 | 3212516.752 | -6.925708263 | -9657.103888 | 0.000717677 | 7.925230921 | 铸态 | [10 empty] | 5 K/min | [6 empty] | 300 | 3 |  |  | 3.41 |  |  |  | 1e-05 |  |  |  | 238.7 |  |  |  |  | 69.12 |  | 65.88 | 123.05 | 68.73 | 123.91
MHS0162 | Mg22Y3Ni9Cu | 0.383796855 | 0.379150753 | 0.045611182 | 0 | 0 | 0 | 0 | 0 | 0.19144121 | 0 | 0 | 0 | 0 | 0 | 0 | 0 | 0 | 0 | 0 | 0 | 0 | 0 | 0 | 0 | 0 | 0 | 0 | 0 | 1.689714014 | 0.067588355 | 4.399989984 | 0.822500247 | 15.75086897 | 0.118380444 | 0.15177148 | 0.117705807 | 0.140571465 | 0.11951327 | 4.024855037 | 0.17490037 | 137.4444116 | 0.645191674 | 4.023426464 | 0.174633876 | 3.889999005 | 0.093096211 | 39.80609257 | 0.542018343 | 18.9142727 | 0.498114431 | 2067.112549 | 0.447728615 | 0.108226757 | 6.441195155 | 7.524542466 | 0.053116717 | 1.47342777 | 0.187719106 | 11.24284673 | 0.32425962 | 25.3079417 | 0.025606605 | 4.399989984 | 0.448052958 | 0 | 0.551947042 | 0.822500247 | 155.7143791 | 0.461764437 | 1217.652618 | 0.319206977 | 0.015236281 | 82.08553675 | 0.009233214 | 3212516.752 | -6.925708263 | -9657.103888 | 0.000717677 | 7.925230921 | 熔纺 | [9 empty] | 15 | [7 empty] | 300 | 3 |  |  | 3.64 | [12 empty] | 68.19 |  | 63.78 | 119.61 | 66.44 | 120.14
MHS0163 | Mg22Y3Ni9Cu | 0.383796855 | 0.379150753 | 0.045611182 | 0 | 0 | 0 | 0 | 0 | 0.19144121 | 0 | 0 | 0 | 0 | 0 | 0 | 0 | 0 | 0 | 0 | 0 | 0 | 0 | 0 | 0 | 0 | 0 | 0 | 0 | 1.689714014 | 0.067588355 | 4.399989984 | 0.822500247 | 15.75086897 | 0.118380444 | 0.15177148 | 0.117705807 | 0.140571465 | 0.11951327 | 4.024855037 | 0.17490037 | 137.4444116 | 0.645191674 | 4.023426464 | 0.174633876 | 3.889999005 | 0.093096211 | 39.80609257 | 0.542018343 | 18.9142727 | 0.498114431 | 2067.112549 | 0.447728615 | 0.108226757 | 6.441195155 | 7.524542466 | 0.053116717 | 1.47342777 | 0.187719106 | 11.24284673 | 0.32425962 | 25.3079417 | 0.025606605 | 4.399989984 | 0.448052958 | 0 | 0.551947042 | 0.822500247 | 155.7143791 | 0.461764437 | 1217.652618 | 0.319206977 | 0.015236281 | 82.08553675 | 0.009233214 | 3212516.752 | -6.925708263 | -9657.103888 | 0.000717677 | 7.925230921 | 熔纺 | [9 empty] | 25 | [7 empty] | 300 | 3 |  |  | 3.2 | [12 empty] | 65.7 |  | 58.61 | 111.35 | 61.19 | 111.67
MHS0164 | Mg22Y3Ni9Cu | 0.383796855 | 0.379150753 | 0.045611182 | 0 | 0 | 0 | 0 | 0 | 0.19144121 | 0 | 0 | 0 | 0 | 0 | 0 | 0 | 0 | 0 | 0 | 0 | 0 | 0 | 0 | 0 | 0 | 0 | 0 | 0 | 1.689714014 | 0.067588355 | 4.399989984 | 0.822500247 | 15.75086897 | 0.118380444 | 0.15177148 | 0.117705807 | 0.140571465 | 0.11951327 | 4.024855037 | 0.17490037 | 137.4444116 | 0.645191674 | 4.023426464 | 0.174633876 | 3.889999005 | 0.093096211 | 39.80609257 | 0.542018343 | 18.9142727 | 0.498114431 | 2067.112549 | 0.447728615 | 0.108226757 | 6.441195155 | 7.524542466 | 0.053116717 | 1.47342777 | 0.187719106 | 11.24284673 | 0.32425962 | 25.3079417 | 0.025606605 | 4.399989984 | 0.448052958 | 0 | 0.551947042 | 0.822500247 | 155.7143791 | 0.461764437 | 1217.652618 | 0.319206977 | 0.015236281 | 82.08553675 | 0.009233214 | 3212516.752 | -6.925708263 | -9657.103888 | 0.000717677 | 7.925230921 | 熔纺 | [9 empty] | 30 | [7 empty] | 300 | 3 |  |  | 2.96 | [7 empty] | 221.3 |  |  |  |  | 61.01 |  | 54.76 | 104.99 | 57.08 | 104.99
MHS0165 | Mg25Ni9Cu | 0.506604091 | 0.440414771 | 0.052981137 | 0 | 0 | 0 | 0 | 0 | 0 | 0 | 0 | 0 | 0 | 0 | 0 | 0 | 0 | 0 | 0 | 0 | 0 | 0 | 0 | 0 | 0 | 0 | 0 | 0 | 1.713714099 | 0.040430014 | 4.31427575 | 0.848975506 | 15.99135161 | 0.096879216 | 0.150048616 | 0.105972082 | 0.13637145 | 0.054483459 | 4.072855255 | 0.161252916 | 149.3633571 | 0.586296737 | 4.071426681 | 0.160987093 | 3.93799919 | 0.075553703 | 34.26886005 | 0.460286687 | 16.59998002 | 0.43825335 | 1873.826272 | 0.432083024 | 0.047626622 | 14.86235042 | 7.64677144 | 0.001831396 | 1.481142106 | 0.182700234 | 11.01141773 | 0.337227252 | 25.16556984 | 0.021332643 | 4.31427575 | 0.456954686 | 0 | 0.543045314 | 0.848975506 | 170.5429965 | 0.341989131 | 1142.566688 | 0.308057746 | 0.014608877 | 82.42840044 | 0.00963744 | 2883254.714 | -3.066113969 | -6568.499984 | 0.000467009 | 5.746215025 | 熔纺 | [9 empty] | 20 | [7 empty] | 300 | 3 |  |  | 4.24 | [7 empty] | 240.2 |  |  |  |  | 71.38 | 69.03（来自15） | 64.39 | 121.06 | 68.25 | 123.21
MHS0166 | Mg24Y1Ni9Cu | 0.461484056 | 0.417906043 | 0.050273376 | 0 | 0 | 0 | 0 | 0 | 0.070336525 | 0 | 0 | 0 | 0 | 0 | 0 | 0 | 0 | 0 | 0 | 0 | 0 | 0 | 0 | 0 | 0 | 0 | 0 | 0 | 1.70571407 | 0.051363996 | 4.342847164 | 0.840099228 | 15.91119072 | 0.104635898 | 0.150622904 | 0.110216762 | 0.137771455 | 0.084274006 | 4.056855181 | 0.165950608 | 145.3903749 | 0.606099384 | 4.055426607 | 0.16568494 | 3.921999127 | 0.081926745 | 36.11460441 | 0.501367148 | 17.37141099 | 0.46788669 | 1938.255037 | 0.441063424 | 0.067826669 | 10.39212018 | 7.606028445 | 0.031306019 | 1.47857066 | 0.184393653 | 11.08856073 | 0.3330024 | 25.21302713 | 0.023011894 | 4.342847164 | 0.4539484 | 0 | 0.5460516 | 0.840099228 | 165.6001236 | 0.3838226 | 1167.595334 | 0.313753312 | 0.014818012 | 82.31411253 | 0.009496921 | 2996076.949 | -4.391829521 | -7878.148246 | 0.000557781 | 6.74356619 | 熔纺 | [9 empty] | 20 | [7 empty] | 300 | 3 |  |  | 3.81 | [12 empty] | 69.96 |  | 63.02 | 118.73 | 65.84 | 119.24
MHS0167 | Mg22Y3Ni9Cu | 0.383796855 | 0.379150753 | 0.045611182 | 0 | 0 | 0 | 0 | 0 | 0.19144121 | 0 | 0 | 0 | 0 | 0 | 0 | 0 | 0 | 0 | 0 | 0 | 0 | 0 | 0 | 0 | 0 | 0 | 0 | 0 | 1.689714014 | 0.067588355 | 4.399989984 | 0.822500247 | 15.75086897 | 0.118380444 | 0.15177148 | 0.117705807 | 0.140571465 | 0.11951327 | 4.024855037 | 0.17490037 | 137.4444116 | 0.645191674 | 4.023426464 | 0.174633876 | 3.889999005 | 0.093096211 | 39.80609257 | 0.542018343 | 18.9142727 | 0.498114431 | 2067.112549 | 0.447728615 | 0.108226757 | 6.441195155 | 7.524542466 | 0.053116717 | 1.47342777 | 0.187719106 | 11.24284673 | 0.32425962 | 25.3079417 | 0.025606605 | 4.399989984 | 0.448052958 | 0 | 0.551947042 | 0.822500247 | 155.7143791 | 0.461764437 | 1217.652618 | 0.319206977 | 0.015236281 | 82.08553675 | 0.009233214 | 3212516.752 | -6.925708263 | -9657.103888 | 0.000717677 | 7.925230921 | 熔纺 | [9 empty] | 20 | [7 empty] | 300 | 3 |  |  | 3.51 | [12 empty] | 66.05 |  | 60.88 | 115.26 | 64.27 | 116.98
MHS0168 | Mg20Y5Ni9Cu | 0.31929575 | 0.346973522 | 0.041740316 | 0 | 0 | 0 | 0 | 0 | 0.291990413 | 0 | 0 | 0 | 0 | 0 | 0 | 0 | 0 | 0 | 0 | 0 | 0 | 0 | 0 | 0 | 0 | 0 | 0 | 0 | 1.673713961 | 0.079931261 | 4.457132792 | 0.805094258 | 15.59054724 | 0.130353797 | 0.152920056 | 0.124081786 | 0.143371474 | 0.141918904 | 3.9928549 | 0.183321741 | 129.4984498 | 0.683568646 | 3.991426326 | 0.183053156 | 3.857998889 | 0.102705527 | 43.49758003 | 0.551711682 | 20.45713411 | 0.504950155 | 2195.970036 | 0.443631698 | 0.148626837 | 4.621622781 | 7.443056503 | 0.06711059 | 1.46828488 | 0.19096571 | 11.39713269 | 0.315118862 | 25.40285625 | 0.027423194 | 4.457132792 | 0.442308681 | 0 | 0.557691319 | 0.805094258 | 145.8286365 | 0.535784457 | 1267.709893 | 0.318410534 | 0.015654551 | 81.85696102 | 0.008990332 | 3417495.984 | -9.302850596 | -11061.06784 | 0.000841752 | 8.717897566 | 熔纺 | [9 empty] | 20 | [7 empty] | 300 | 3 |  |  | 2.6 | [12 empty] | 64.55 |  | 58.57 | 111.37 | 62.09 | 113.35
MHS0169 | Mg18Y7Ni9Cu | 0.264886187 | 0.31983059 | 0.038475068 | 0 | 0 | 0 | 0 | 0 | 0.376808154 | 0 | 0 | 0 | 0 | 0 | 0 | 0 | 0 | 0 | 0 | 0 | 0 | 0 | 0 | 0 | 0 | 0 | 0 | 0 | 1.657713911 | 0.089962742 | 4.51427559 | 0.787867355 | 15.43022555 | 0.14098148 | 0.154068632 | 0.129535436 | 0.146171482 | 0.157510781 | 3.960854768 | 0.191277097 | 121.5524895 | 0.721058476 | 3.959426195 | 0.191005368 | 3.825998779 | 0.111139711 | 47.18906677 | 0.544026859 | 21.99999522 | 0.497692964 | 2324.827499 | 0.431935806 | 0.18902691 | 3.566231284 | 7.361570555 | 0.077559268 | 1.463141992 | 0.194136749 | 11.55141862 | 0.305567255 | 25.49777077 | 0.028621697 | 4.51427559 | 0.436709831 | 0 | 0.563290169 | 0.787867355 | 135.9428958 | 0.608548366 | 1317.767158 | 0.312686975 | 0.01607282 | 81.62838533 | 0.008765903 | 3611901.43 | -11.52325661 | -12223.95439 | 0.000943568 | 9.267518213 | 熔纺 | [9 empty] | 20 | [7 empty] | 300 | 3 |  |  | 2.58 | [7 empty] | 218.3 |  |  |  |  | 61.07 |  | 56.64 | 108.43 | 60.04 | 110.06
MHS0170 | Mg-20 wt % Ti0.16Cr0.24V0.6 | 0.850336772 | 0 | 0 | 0 | 0 | 0 | 0 | 0 | 0 | 0 | 0 | 0 | 0 | 0 | 0 | 0 | 0 | 0 | 0.005284674 | 0.102521484 | 0 | 0.041857069 | 0 | 0 | 0 | 0 | 0 | 0 | 1.659621586 | 0.02187507 | 2.249996542 | 0.389136291 | 15.04209206 | 0.016046546 | 0.157799334 | 0.050970804 | 0.141649834 | 0.020409045 | 3.718396424 | 0.054504568 | 190.0425828 | 0.267698667 | 3.713758069 | 0.050476852 | 3.740527294 | 0.00995207 | 26.37547662 | 0.271484221 | 12.86779941 | 0.23337813 | 1525.954673 | 0.373903043 | -0.32692458 | 0.778495363 | 7.577181837 | 0.031401542 | 1.335087012 | 0.065130487 | 9.550813487 | 0.312281438 | 24.83841886 | 0.008837576 | 2.249996542 | 0.879453616 | 0 | 0.120546384 | 0.389136291 | 179.0326021 | 0.216293892 | 1019.674418 | 0.327462059 | 0.016577043 | 53.73531928 | 0.009366532 | 1949246.743 | 6.547216537 | -2780.885076 | 0.002348834 | 2.733649332 | 反应球磨 |  |  | 80 | 800 | 8 | 10 | [11 empty] | 270 | 1 |  | 6.05 |  |  |  | 270 | 0.01 | 30 | 5.67 |  |  |  | 224 |  |  | 76.32 |  | 57.74 | 88.25 | 61.16 | 92.2
MHS0171 | Mg-20 wt % Ti0.16Cr0.24V0.6 | 0.850336772 | 0 | 0 | 0 | 0 | 0 | 0 | 0 | 0 | 0 | 0 | 0 | 0 | 0 | 0 | 0 | 0 | 0 | 0.005284674 | 0.102521484 | 0 | 0.041857069 | 0 | 0 | 0 | 0 | 0 | 0 | 1.659621586 | 0.02187507 | 2.249996542 | 0.389136291 | 15.04209206 | 0.016046546 | 0.157799334 | 0.050970804 | 0.141649834 | 0.020409045 | 3.718396424 | 0.054504568 | 190.0425828 | 0.267698667 | 3.713758069 | 0.050476852 | 3.740527294 | 0.00995207 | 26.37547662 | 0.271484221 | 12.86779941 | 0.23337813 | 1525.954673 | 0.373903043 | -0.32692458 | 0.778495363 | 7.577181837 | 0.031401542 | 1.335087012 | 0.065130487 | 9.550813487 | 0.312281438 | 24.83841886 | 0.008837576 | 2.249996542 | 0.879453616 | 0 | 0.120546384 | 0.389136291 | 179.0326021 | 0.216293892 | 1019.674418 | 0.327462059 | 0.016577043 | 53.73531928 | 0.009366532 | 1949246.743 | 6.547216537 | -2780.885076 | 0.002348834 | 2.733649332 | 反应球磨 |  |  | 80 | 800 | 8 | 10 | [18 empty] | 225 | 0.01 | 30 | 1.67
MHS0172 | Mg-20 wt % Ti0.16Cr0.24V0.6 | 0.850336772 | 0 | 0 | 0 | 0 | 0 | 0 | 0 | 0 | 0 | 0 | 0 | 0 | 0 | 0 | 0 | 0 | 0 | 0.005284674 | 0.102521484 | 0 | 0.041857069 | 0 | 0 | 0 | 0 | 0 | 0 | 1.659621586 | 0.02187507 | 2.249996542 | 0.389136291 | 15.04209206 | 0.016046546 | 0.157799334 | 0.050970804 | 0.141649834 | 0.020409045 | 3.718396424 | 0.054504568 | 190.0425828 | 0.267698667 | 3.713758069 | 0.050476852 | 3.740527294 | 0.00995207 | 26.37547662 | 0.271484221 | 12.86779941 | 0.23337813 | 1525.954673 | 0.373903043 | -0.32692458 | 0.778495363 | 7.577181837 | 0.031401542 | 1.335087012 | 0.065130487 | 9.550813487 | 0.312281438 | 24.83841886 | 0.008837576 | 2.249996542 | 0.879453616 | 0 | 0.120546384 | 0.389136291 | 179.0326021 | 0.216293892 | 1019.674418 | 0.327462059 | 0.016577043 | 53.73531928 | 0.009366532 | 1949246.743 | 6.547216537 | -2780.885076 | 0.002348834 | 2.733649332 | 反应球磨 |  |  | 80 | 800 | 8 | 10 | [11 empty] | 270 | 1 | 10 | 5.93 |  |  |  | 240 | 0.01 | 30 | 3.37
MHS0173 | Mg-20 wt % Ti0.16Cr0.24V0.6 | 0.850336772 | 0 | 0 | 0 | 0 | 0 | 0 | 0 | 0 | 0 | 0 | 0 | 0 | 0 | 0 | 0 | 0 | 0 | 0.005284674 | 0.102521484 | 0 | 0.041857069 | 0 | 0 | 0 | 0 | 0 | 0 | 1.659621586 | 0.02187507 | 2.249996542 | 0.389136291 | 15.04209206 | 0.016046546 | 0.157799334 | 0.050970804 | 0.141649834 | 0.020409045 | 3.718396424 | 0.054504568 | 190.0425828 | 0.267698667 | 3.713758069 | 0.050476852 | 3.740527294 | 0.00995207 | 26.37547662 | 0.271484221 | 12.86779941 | 0.23337813 | 1525.954673 | 0.373903043 | -0.32692458 | 0.778495363 | 7.577181837 | 0.031401542 | 1.335087012 | 0.065130487 | 9.550813487 | 0.312281438 | 24.83841886 | 0.008837576 | 2.249996542 | 0.879453616 | 0 | 0.120546384 | 0.389136291 | 179.0326021 | 0.216293892 | 1019.674418 | 0.327462059 | 0.016577043 | 53.73531928 | 0.009366532 | 1949246.743 | 6.547216537 | -2780.885076 | 0.002348834 | 2.733649332 | 反应球磨 |  |  | 80 | 800 | 8 | 10 | [11 empty] | 25 | 1 | 10 | 3.81 |  |  |  | 255 | 0.01 | 30 | 4.43
MHS0174 | Mg-20 wt % Ti0.16Cr0.24V0.6 | 0.850336772 | 0 | 0 | 0 | 0 | 0 | 0 | 0 | 0 | 0 | 0 | 0 | 0 | 0 | 0 | 0 | 0 | 0 | 0.005284674 | 0.102521484 | 0 | 0.041857069 | 0 | 0 | 0 | 0 | 0 | 0 | 1.659621586 | 0.02187507 | 2.249996542 | 0.389136291 | 15.04209206 | 0.016046546 | 0.157799334 | 0.050970804 | 0.141649834 | 0.020409045 | 3.718396424 | 0.054504568 | 190.0425828 | 0.267698667 | 3.713758069 | 0.050476852 | 3.740527294 | 0.00995207 | 26.37547662 | 0.271484221 | 12.86779941 | 0.23337813 | 1525.954673 | 0.373903043 | -0.32692458 | 0.778495363 | 7.577181837 | 0.031401542 | 1.335087012 | 0.065130487 | 9.550813487 | 0.312281438 | 24.83841886 | 0.008837576 | 2.249996542 | 0.879453616 | 0 | 0.120546384 | 0.389136291 | 179.0326021 | 0.216293892 | 1019.674418 | 0.327462059 | 0.016577043 | 53.73531928 | 0.009366532 | 1949246.743 | 6.547216537 | -2780.885076 | 0.002348834 | 2.733649332 | 反应球磨 |  |  | 80 | 800 | 8 | 10 | [18 empty] | 300 | 0.01 | 20 | 6.2
MHS0175 | Mg-3Al-1Zn | 0.96 | 0 | 0 | 0 | 0 | 0 | 0 | 0 | 0 | 0 | 0.03 | 0 | 0 | 0 | 0 | 0 | 0 | 0 | 0 | 0 | 0.01 | 0 | 0 | 0 | 0 | 0 | 0 | 0 | 1.663205357 | 0.032503069 | 2.337564661 | 0.807360342 | 15.14995915 | 0.042346361 | 0.15956173 | 0.01889842 | 0.140383176 | 0.024557226 | 3.676858015 | 0.025678924 | 198.960964 | 0.1625953 | 3.679425473 | 0.029513206 | 3.738442749 | 0.025489822 | 24.53213 | 0.10372069 | 12.09481685 | 0.091846007 | 1401.291561 | 0.166382785 | -0.377838128 | 0.363903211 | 7.607252527 | 0.038373959 | 1.319458732 | 0.040097731 | 8.749487622 | 0.038504112 | 24.85300707 | 0.004641611 | 2.064798948 | 0.968617309 | 0.01321028 | 0.018172412 | 0.30565265 | 190.9647891 | 0.044646215 | 922.566716 | 0.015400626 | 0.017031072 | 45.93937965 | 0.009483854 | 1770385.134 | -0.269205265 | -1148.830022 | 0.000234385 | 1.244962339 | ECAP?( 410 °C, 24h均质化) |  |  | 30 | 300 | 4 | 5 | [11 empty] | 375 | 3.5 | 37.6 | 6.5 | 6.5 |  |  | 375 | 0.8 | 5.9 | 6.5 | 6.5
MHS0176 | Mg-3Al-1Zn-2 Ni | 0.94 | 0.02 | 0 | 0 | 0 | 0 | 0 | 0 | 0 | 0 | 0.03 | 0 | 0 | 0 | 0 | 0 | 0 | 0 | 0 | 0 | 0.01 | 0 | 0 | 0 | 0 | 0 | 0 | 0 | 1.664392952 | 0.033790446 | 2.409280758 | 0.839777367 | 15.17783374 | 0.046239657 | 0.159254976 | 0.027687133 | 0.140231982 | 0.02693507 | 3.689664401 | 0.044707113 | 197.2509419 | 0.18661492 | 3.69226259 | 0.046953379 | 3.743803076 | 0.030290798 | 24.8257562 | 0.162809912 | 12.23130326 | 0.150086759 | 1417.17149 | 0.201658362 | -0.364376096 | 0.541607098 | 7.606737999 | 0.038600642 | 1.324647627 | 0.057264784 | 8.821985446 | 0.095758193 | 24.86297547 | 0.006471773 | 2.133250299 | 0.937536491 | 0.012939431 | 0.049524078 | 0.452299028 | 190.138849 | 0.065981699 | 929.3696089 | 0.080863936 | 0.016952362 | 47.09265174 | 0.00949244 | 1799898.425 | -0.421597345 | -1543.310248 | 0.000273252 | 1.660145367 | ECAP?( 410 °C, 24h均质化) |  |  | 30 | 300 | 3 | 5 | [11 empty] | 375 | 3.5 | 35.9 | 6.7 | 6.7 |  |  | 375 | 0.8 | 4.3 | 6.7 | 6.7
MHS0177 | Mg-3Al-1Zn-4 Ni | 0.92 | 0.04 | 0 | 0 | 0 | 0 | 0 | 0 | 0 | 0 | 0.03 | 0 | 0 | 0 | 0 | 0 | 0 | 0 | 0 | 0 | 0.01 | 0 | 0 | 0 | 0 | 0 | 0 | 0 | 1.66560932 | 0.035041395 | 2.482734397 | 0.866462079 | 15.20638368 | 0.049817221 | 0.15894079 | 0.03437264 | 0.140077125 | 0.029138233 | 3.702781062 | 0.057675854 | 195.4994894 | 0.208707974 | 3.705410725 | 0.05938427 | 3.749293274 | 0.03443828 | 25.12649641 | 0.203943563 | 12.37109646 | 0.189900816 | 1433.43616 | 0.230453935 | -0.350587905 | 0.693406296 | 7.606211006 | 0.038831387 | 1.329962239 | 0.070232345 | 8.896239754 | 0.129020837 | 24.87318539 | 0.007896146 | 2.203360095 | 0.907704558 | 0.012679466 | 0.079615976 | 0.549672328 | 189.2928981 | 0.082306252 | 936.3373229 | 0.112671393 | 0.016871745 | 48.27386539 | 0.009501106 | 1830412.404 | -0.575674618 | -1858.506019 | 0.000309847 | 1.984253216 | ECAP?( 410 °C, 24h均质化) |  |  | 30 | 300 | 3 | 5 | [11 empty] | 375 | 3.5 | 38.7 | 7 | 7 |  |  | 375 | 0.8 | 4.9 | 7 | 7 | [5 empty] | 104.73（来自227）
MHS0178 | AZ31(Mg-3Al-1Zn) | 0.96 | 0 | 0 | 0 | 0 | 0 | 0 | 0 | 0 | 0 | 0.03 | 0 | 0 | 0 | 0 | 0 | 0 | 0 | 0 | 0 | 0.01 | 0 | 0 | 0 | 0 | 0 | 0 | 0 | 1.663205357 | 0.032503069 | 2.337564661 | 0.807360342 | 15.14995915 | 0.042346361 | 0.15956173 | 0.01889842 | 0.140383176 | 0.024557226 | 3.676858015 | 0.025678924 | 198.960964 | 0.1625953 | 3.679425473 | 0.029513206 | 3.738442749 | 0.025489822 | 24.53213 | 0.10372069 | 12.09481685 | 0.091846007 | 1401.291561 | 0.166382785 | -0.377838128 | 0.363903211 | 7.607252527 | 0.038373959 | 1.319458732 | 0.040097731 | 8.749487622 | 0.038504112 | 24.85300707 | 0.004641611 | 2.064798948 | 0.968617309 | 0.01321028 | 0.018172412 | 0.30565265 | 190.9647891 | 0.044646215 | 922.566716 | 0.015400626 | 0.017031072 | 45.93937965 | 0.009483854 | 1770385.134 | -0.269205265 | -1148.830022 | 0.000234385 | 1.244962339 | HEBM |  |  | 30 | 300 | 4 | 5 | [11 empty] | 375 | 3.5 | 39.9 |  | 6.5 |  |  | 375 | 0.8 | 332 | 6.5 | 6.5
MHS0179 | Mg-3Al-1Zn-2 Ni | 0.94 | 0.02 | 0 | 0 | 0 | 0 | 0 | 0 | 0 | 0 | 0.03 | 0 | 0 | 0 | 0 | 0 | 0 | 0 | 0 | 0 | 0.01 | 0 | 0 | 0 | 0 | 0 | 0 | 0 | 1.664392952 | 0.033790446 | 2.409280758 | 0.839777367 | 15.17783374 | 0.046239657 | 0.159254976 | 0.027687133 | 0.140231982 | 0.02693507 | 3.689664401 | 0.044707113 | 197.2509419 | 0.18661492 | 3.69226259 | 0.046953379 | 3.743803076 | 0.030290798 | 24.8257562 | 0.162809912 | 12.23130326 | 0.150086759 | 1417.17149 | 0.201658362 | -0.364376096 | 0.541607098 | 7.606737999 | 0.038600642 | 1.324647627 | 0.057264784 | 8.821985446 | 0.095758193 | 24.86297547 | 0.006471773 | 2.133250299 | 0.937536491 | 0.012939431 | 0.049524078 | 0.452299028 | 190.138849 | 0.065981699 | 929.3696089 | 0.080863936 | 0.016952362 | 47.09265174 | 0.00949244 | 1799898.425 | -0.421597345 | -1543.310248 | 0.000273252 | 1.660145367 | HEBM |  |  | 30 | 300 | 3 | 5 | [11 empty] | 375 | 3.5 | 39.8 |  | 6.4 |  |  | 375 | 0.8 | 4.8 | 6.4 | 6.4
MHS0180 | Mg-3Al-1Zn-4 Ni | 0.92 | 0.04 | 0 | 0 | 0 | 0 | 0 | 0 | 0 | 0 | 0.03 | 0 | 0 | 0 | 0 | 0 | 0 | 0 | 0 | 0 | 0.01 | 0 | 0 | 0 | 0 | 0 | 0 | 0 | 1.66560932 | 0.035041395 | 2.482734397 | 0.866462079 | 15.20638368 | 0.049817221 | 0.15894079 | 0.03437264 | 0.140077125 | 0.029138233 | 3.702781062 | 0.057675854 | 195.4994894 | 0.208707974 | 3.705410725 | 0.05938427 | 3.749293274 | 0.03443828 | 25.12649641 | 0.203943563 | 12.37109646 | 0.189900816 | 1433.43616 | 0.230453935 | -0.350587905 | 0.693406296 | 7.606211006 | 0.038831387 | 1.329962239 | 0.070232345 | 8.896239754 | 0.129020837 | 24.87318539 | 0.007896146 | 2.203360095 | 0.907704558 | 0.012679466 | 0.079615976 | 0.549672328 | 189.2928981 | 0.082306252 | 936.3373229 | 0.112671393 | 0.016871745 | 48.27386539 | 0.009501106 | 1830412.404 | -0.575674618 | -1858.506019 | 0.000309847 | 1.984253216 | HEBM |  |  | 30 | 300 | 3 | 5 | [11 empty] | 375 | 3.5 | 39.3 |  | 6.2 |  |  | 375 | 0.8 | 4.2 | 6.2 | 6.2 | [5 empty] | 111.45
MHS0181 | 2 Mg-Fe (at.%) | 0.008803895 | 0 | 0 | 0 | 0 | 0 | 0 | 0 | 0 | 0 | 0 | 0 | 0 | 0.991196105 | 0 | 0 | 0 | 0 | 0 | 0 | 0 | 0 | 0 | 0 | 0 | 0 | 0 | 0 | 1.6798 | 0.000833433 | 7.88 | 0.106598985 | 16.1649598 | 0.009981553 | 0.12482 | 0.040378145 | 0.13218 | 0.009532456 | 4.6302 | 0.029933912 | 15.41592 | 1.754513516 | 4.4832 | 0.026231263 | 4.0538 | 0.010706004 | 55.2142 | 0.079972181 | 25.72 | 0.076205288 | 3098.58 | 0.080017298 | 0.15174 | 0.519441149 | 7.89786 | 0.004555664 | 1.8196 | 0.040008793 | 13.698 | 0.052124398 | 25.09538 | 0.001288683 | 7.88 | 0.253807107 | 0 | 0.746192893 | 0.106598985 | 82.2 | 0.187347932 | 1793.39 | 0.06932123 | 0.008187914 | 167.5 | 0.007638049 | 7636677.273 | 1.4112 | -1460.375946 | 0.000965394 | 0.815097188 | 高能球磨+热挤压 |  |  | 40 | 600 | 4 | [12 empty] | 400 | 1.5 | 1200 | 4.8
MHS0182 | 2 Mg-Fe (at.%) | 0.008803895 | 0 | 0 | 0 | 0 | 0 | 0 | 0 | 0 | 0 | 0 | 0 | 0 | 0.991196105 | 0 | 0 | 0 | 0 | 0 | 0 | 0 | 0 | 0 | 0 | 0 | 0 | 0 | 0 | 1.6798 | 0.000833433 | 7.88 | 0.106598985 | 16.1649598 | 0.009981553 | 0.12482 | 0.040378145 | 0.13218 | 0.009532456 | 4.6302 | 0.029933912 | 15.41592 | 1.754513516 | 4.4832 | 0.026231263 | 4.0538 | 0.010706004 | 55.2142 | 0.079972181 | 25.72 | 0.076205288 | 3098.58 | 0.080017298 | 0.15174 | 0.519441149 | 7.89786 | 0.004555664 | 1.8196 | 0.040008793 | 13.698 | 0.052124398 | 25.09538 | 0.001288683 | 7.88 | 0.253807107 | 0 | 0.746192893 | 0.106598985 | 82.2 | 0.187347932 | 1793.39 | 0.06932123 | 0.008187914 | 167.5 | 0.007638049 | 7636677.273 | 1.4112 | -1460.375946 | 0.000965394 | 0.815097188 | 高能球磨+热挤压 |  |  | 40 | 600 | 4 | [12 empty] | 400 | 1.5 | 1200 | 4.4
MHS0183 | 2 Mg-Fe (at.%) | 0.008803895 | 0 | 0 | 0 | 0 | 0 | 0 | 0 | 0 | 0 | 0 | 0 | 0 | 0.991196105 | 0 | 0 | 0 | 0 | 0 | 0 | 0 | 0 | 0 | 0 | 0 | 0 | 0 | 0 | 1.6798 | 0.000833433 | 7.88 | 0.106598985 | 16.1649598 | 0.009981553 | 0.12482 | 0.040378145 | 0.13218 | 0.009532456 | 4.6302 | 0.029933912 | 15.41592 | 1.754513516 | 4.4832 | 0.026231263 | 4.0538 | 0.010706004 | 55.2142 | 0.079972181 | 25.72 | 0.076205288 | 3098.58 | 0.080017298 | 0.15174 | 0.519441149 | 7.89786 | 0.004555664 | 1.8196 | 0.040008793 | 13.698 | 0.052124398 | 25.09538 | 0.001288683 | 7.88 | 0.253807107 | 0 | 0.746192893 | 0.106598985 | 82.2 | 0.187347932 | 1793.39 | 0.06932123 | 0.008187914 | 167.5 | 0.007638049 | 7636677.273 | 1.4112 | -1460.375946 | 0.000965394 | 0.815097188 | 高能球磨+热挤压 |  |  | 40 | 600 | 4 | [12 empty] | 400 | 1.5 | 1200 | 2.5
MHS0184 | Mg24Y1Ni9Cu | 0.461484056 | 0.417906043 | 0.050273376 | 0 | 0 | 0 | 0 | 0 | 0.070336525 | 0 | 0 | 0 | 0 | 0 | 0 | 0 | 0 | 0 | 0 | 0 | 0 | 0 | 0 | 0 | 0 | 0 | 0 | 0 | 1.70571407 | 0.051363996 | 4.342847164 | 0.840099228 | 15.91119072 | 0.104635898 | 0.150622904 | 0.110216762 | 0.137771455 | 0.084274006 | 4.056855181 | 0.165950608 | 145.3903749 | 0.606099384 | 4.055426607 | 0.16568494 | 3.921999127 | 0.081926745 | 36.11460441 | 0.501367148 | 17.37141099 | 0.46788669 | 1938.255037 | 0.441063424 | 0.067826669 | 10.39212018 | 7.606028445 | 0.031306019 | 1.47857066 | 0.184393653 | 11.08856073 | 0.3330024 | 25.21302713 | 0.023011894 | 4.342847164 | 0.4539484 | 0 | 0.5460516 | 0.840099228 | 165.6001236 | 0.3838226 | 1167.595334 | 0.313753312 | 0.014818012 | 82.31411253 | 0.009496921 | 2996076.949 | -4.391829521 | -7878.148246 | 0.000557781 | 6.74356619 | [12 empty] | Ra(5)87.57(转自132) | Rd(10)56.69 |  |  |  |  | 300 | 3 |  |  | 3.74 |  |  |  | 0.0001 | [8 empty] | 71.54 |  | 67.31 | 126.3 | 71.19 | 128.48
MHS0185 | Mg24Y1Ni9Cu | 0.461484056 | 0.417906043 | 0.050273376 | 0 | 0 | 0 | 0 | 0 | 0.070336525 | 0 | 0 | 0 | 0 | 0 | 0 | 0 | 0 | 0 | 0 | 0 | 0 | 0 | 0 | 0 | 0 | 0 | 0 | 0 | 1.70571407 | 0.051363996 | 4.342847164 | 0.840099228 | 15.91119072 | 0.104635898 | 0.150622904 | 0.110216762 | 0.137771455 | 0.084274006 | 4.056855181 | 0.165950608 | 145.3903749 | 0.606099384 | 4.055426607 | 0.16568494 | 3.921999127 | 0.081926745 | 36.11460441 | 0.501367148 | 17.37141099 | 0.46788669 | 1938.255037 | 0.441063424 | 0.067826669 | 10.39212018 | 7.606028445 | 0.031306019 | 1.47857066 | 0.184393653 | 11.08856073 | 0.3330024 | 25.21302713 | 0.023011894 | 4.342847164 | 0.4539484 | 0 | 0.5460516 | 0.840099228 | 165.6001236 | 0.3838226 | 1167.595334 | 0.313753312 | 0.014818012 | 82.31411253 | 0.009496921 | 2996076.949 | -4.391829521 | -7878.148246 | 0.000557781 | 6.74356619 | [10 empty] | 15 |  | Ra(5)86.95 | Rd(10)59.68 |  |  |  |  | 300 | 3 |  |  | 3.97 | [12 empty] | 71.1 |  | 65.48 | 122.92 | 68.47 | 123.6
MHS0186 | Mg24Y1Ni9Cu | 0.461484056 | 0.417906043 | 0.050273376 | 0 | 0 | 0 | 0 | 0 | 0.070336525 | 0 | 0 | 0 | 0 | 0 | 0 | 0 | 0 | 0 | 0 | 0 | 0 | 0 | 0 | 0 | 0 | 0 | 0 | 0 | 1.70571407 | 0.051363996 | 4.342847164 | 0.840099228 | 15.91119072 | 0.104635898 | 0.150622904 | 0.110216762 | 0.137771455 | 0.084274006 | 4.056855181 | 0.165950608 | 145.3903749 | 0.606099384 | 4.055426607 | 0.16568494 | 3.921999127 | 0.081926745 | 36.11460441 | 0.501367148 | 17.37141099 | 0.46788669 | 1938.255037 | 0.441063424 | 0.067826669 | 10.39212018 | 7.606028445 | 0.031306019 | 1.47857066 | 0.184393653 | 11.08856073 | 0.3330024 | 25.21302713 | 0.023011894 | 4.342847164 | 0.4539484 | 0 | 0.5460516 | 0.840099228 | 165.6001236 | 0.3838226 | 1167.595334 | 0.313753312 | 0.014818012 | 82.31411253 | 0.009496921 | 2996076.949 | -4.391829521 | -7878.148246 | 0.000557781 | 6.74356619 | [10 empty] | 20 |  | Ra(5)84.51 | Rd(10)61.91 |  |  |  |  | 300 | 3 |  |  | 3.83 | [12 empty] | 69.95 |  | 62.99 | 118.79 | 65.75 | 119.37
MHS0187 | Mg24Y1Ni9Cu | 0.461484056 | 0.417906043 | 0.050273376 | 0 | 0 | 0 | 0 | 0 | 0.070336525 | 0 | 0 | 0 | 0 | 0 | 0 | 0 | 0 | 0 | 0 | 0 | 0 | 0 | 0 | 0 | 0 | 0 | 0 | 0 | 1.70571407 | 0.051363996 | 4.342847164 | 0.840099228 | 15.91119072 | 0.104635898 | 0.150622904 | 0.110216762 | 0.137771455 | 0.084274006 | 4.056855181 | 0.165950608 | 145.3903749 | 0.606099384 | 4.055426607 | 0.16568494 | 3.921999127 | 0.081926745 | 36.11460441 | 0.501367148 | 17.37141099 | 0.46788669 | 1938.255037 | 0.441063424 | 0.067826669 | 10.39212018 | 7.606028445 | 0.031306019 | 1.47857066 | 0.184393653 | 11.08856073 | 0.3330024 | 25.21302713 | 0.023011894 | 4.342847164 | 0.4539484 | 0 | 0.5460516 | 0.840099228 | 165.6001236 | 0.3838226 | 1167.595334 | 0.313753312 | 0.014818012 | 82.31411253 | 0.009496921 | 2996076.949 | -4.391829521 | -7878.148246 | 0.000557781 | 6.74356619 | [10 empty] | 25 |  | Ra(5)82.19 | Rd(10)65.71 |  |  |  |  | 300 | 3 |  |  | 3.44 | [12 empty] | 68.05 |  | 60.57 | 114.65 | 63.89 | 116.25
MHS0188 | Mg24Y1Ni9Cu | 0.461484056 | 0.417906043 | 0.050273376 | 0 | 0 | 0 | 0 | 0 | 0.070336525 | 0 | 0 | 0 | 0 | 0 | 0 | 0 | 0 | 0 | 0 | 0 | 0 | 0 | 0 | 0 | 0 | 0 | 0 | 0 | 1.70571407 | 0.051363996 | 4.342847164 | 0.840099228 | 15.91119072 | 0.104635898 | 0.150622904 | 0.110216762 | 0.137771455 | 0.084274006 | 4.056855181 | 0.165950608 | 145.3903749 | 0.606099384 | 4.055426607 | 0.16568494 | 3.921999127 | 0.081926745 | 36.11460441 | 0.501367148 | 17.37141099 | 0.46788669 | 1938.255037 | 0.441063424 | 0.067826669 | 10.39212018 | 7.606028445 | 0.031306019 | 1.47857066 | 0.184393653 | 11.08856073 | 0.3330024 | 25.21302713 | 0.023011894 | 4.342847164 | 0.4539484 | 0 | 0.5460516 | 0.840099228 | 165.6001236 | 0.3838226 | 1167.595334 | 0.313753312 | 0.014818012 | 82.31411253 | 0.009496921 | 2996076.949 | -4.391829521 | -7878.148246 | 0.000557781 | 6.74356619 | [10 empty] | 30 | [7 empty] | 300 | 3 |  |  | 3.22 | [12 empty] | 64.77 |  | 57.65 | 108.91 | 60.07 | 109.93
MHS0189 | Mg18Y7Ni9Cu | 0.264886187 | 0.31983059 | 0.038475068 | 0 | 0 | 0 | 0 | 0 | 0.376808154 | 0 | 0 | 0 | 0 | 0 | 0 | 0 | 0 | 0 | 0 | 0 | 0 | 0 | 0 | 0 | 0 | 0 | 0 | 0 | 1.657713911 | 0.089962742 | 4.51427559 | 0.787867355 | 15.43022555 | 0.14098148 | 0.154068632 | 0.129535436 | 0.146171482 | 0.157510781 | 3.960854768 | 0.191277097 | 121.5524895 | 0.721058476 | 3.959426195 | 0.191005368 | 3.825998779 | 0.111139711 | 47.18906677 | 0.544026859 | 21.99999522 | 0.497692964 | 2324.827499 | 0.431935806 | 0.18902691 | 3.566231284 | 7.361570555 | 0.077559268 | 1.463141992 | 0.194136749 | 11.55141862 | 0.305567255 | 25.49777077 | 0.028621697 | 4.51427559 | 0.436709831 | 0 | 0.563290169 | 0.787867355 | 135.9428958 | 0.608548366 | 1317.767158 | 0.312686975 | 0.01607282 | 81.62838533 | 0.008765903 | 3611901.43 | -11.52325661 | -12223.95439 | 0.000943568 | 9.267518213 | [18 empty] | 300 | 3 |  |  | 2.82 | [12 empty] | 67.36 |  | 61.71 | 116.08 | 64.56 | 116.98
MHS0190 | Mg18Y7Ni9Cu | 0.264886187 | 0.31983059 | 0.038475068 | 0 | 0 | 0 | 0 | 0 | 0.376808154 | 0 | 0 | 0 | 0 | 0 | 0 | 0 | 0 | 0 | 0 | 0 | 0 | 0 | 0 | 0 | 0 | 0 | 0 | 0 | 1.657713911 | 0.089962742 | 4.51427559 | 0.787867355 | 15.43022555 | 0.14098148 | 0.154068632 | 0.129535436 | 0.146171482 | 0.157510781 | 3.960854768 | 0.191277097 | 121.5524895 | 0.721058476 | 3.959426195 | 0.191005368 | 3.825998779 | 0.111139711 | 47.18906677 | 0.544026859 | 21.99999522 | 0.497692964 | 2324.827499 | 0.431935806 | 0.18902691 | 3.566231284 | 7.361570555 | 0.077559268 | 1.463141992 | 0.194136749 | 11.55141862 | 0.305567255 | 25.49777077 | 0.028621697 | 4.51427559 | 0.436709831 | 0 | 0.563290169 | 0.787867355 | 135.9428958 | 0.608548366 | 1317.767158 | 0.312686975 | 0.01607282 | 81.62838533 | 0.008765903 | 3611901.43 | -11.52325661 | -12223.95439 | 0.000943568 | 9.267518213 | [10 empty] | 15 | [7 empty] | 300 | 3 |  |  | 2.72 | [12 empty] | 65.59 |  | 59.22 | 112 | 61.84 | 112.64
MHS0191 | Mg18Y7Ni9Cu | 0.264886187 | 0.31983059 | 0.038475068 | 0 | 0 | 0 | 0 | 0 | 0.376808154 | 0 | 0 | 0 | 0 | 0 | 0 | 0 | 0 | 0 | 0 | 0 | 0 | 0 | 0 | 0 | 0 | 0 | 0 | 0 | 1.657713911 | 0.089962742 | 4.51427559 | 0.787867355 | 15.43022555 | 0.14098148 | 0.154068632 | 0.129535436 | 0.146171482 | 0.157510781 | 3.960854768 | 0.191277097 | 121.5524895 | 0.721058476 | 3.959426195 | 0.191005368 | 3.825998779 | 0.111139711 | 47.18906677 | 0.544026859 | 21.99999522 | 0.497692964 | 2324.827499 | 0.431935806 | 0.18902691 | 3.566231284 | 7.361570555 | 0.077559268 | 1.463141992 | 0.194136749 | 11.55141862 | 0.305567255 | 25.49777077 | 0.028621697 | 4.51427559 | 0.436709831 | 0 | 0.563290169 | 0.787867355 | 135.9428958 | 0.608548366 | 1317.767158 | 0.312686975 | 0.01607282 | 81.62838533 | 0.008765903 | 3611901.43 | -11.52325661 | -12223.95439 | 0.000943568 | 9.267518213 | [10 empty] | 20 | [7 empty] | 300 | 3 |  |  | 2.58 | [12 empty] | 61.14 |  | 56.64 | 108.21 | 60.08 | 109.87
MHS0192 | Mg18Y7Ni9Cu | 0.264886187 | 0.31983059 | 0.038475068 | 0 | 0 | 0 | 0 | 0 | 0.376808154 | 0 | 0 | 0 | 0 | 0 | 0 | 0 | 0 | 0 | 0 | 0 | 0 | 0 | 0 | 0 | 0 | 0 | 0 | 0 | 1.657713911 | 0.089962742 | 4.51427559 | 0.787867355 | 15.43022555 | 0.14098148 | 0.154068632 | 0.129535436 | 0.146171482 | 0.157510781 | 3.960854768 | 0.191277097 | 121.5524895 | 0.721058476 | 3.959426195 | 0.191005368 | 3.825998779 | 0.111139711 | 47.18906677 | 0.544026859 | 21.99999522 | 0.497692964 | 2324.827499 | 0.431935806 | 0.18902691 | 3.566231284 | 7.361570555 | 0.077559268 | 1.463141992 | 0.194136749 | 11.55141862 | 0.305567255 | 25.49777077 | 0.028621697 | 4.51427559 | 0.436709831 | 0 | 0.563290169 | 0.787867355 | 135.9428958 | 0.608548366 | 1317.767158 | 0.312686975 | 0.01607282 | 81.62838533 | 0.008765903 | 3611901.43 | -11.52325661 | -12223.95439 | 0.000943568 | 9.267518213 | [10 empty] | 25 | [7 empty] | 300 | 3 |  |  | 2.36 | [12 empty] | 58.86 |  | 51.41 | 99.15 | 55.61 | 102.49
MHS0193 | Mg18Y7Ni9Cu | 0.264886187 | 0.31983059 | 0.038475068 | 0 | 0 | 0 | 0 | 0 | 0.376808154 | 0 | 0 | 0 | 0 | 0 | 0 | 0 | 0 | 0 | 0 | 0 | 0 | 0 | 0 | 0 | 0 | 0 | 0 | 0 | 1.657713911 | 0.089962742 | 4.51427559 | 0.787867355 | 15.43022555 | 0.14098148 | 0.154068632 | 0.129535436 | 0.146171482 | 0.157510781 | 3.960854768 | 0.191277097 | 121.5524895 | 0.721058476 | 3.959426195 | 0.191005368 | 3.825998779 | 0.111139711 | 47.18906677 | 0.544026859 | 21.99999522 | 0.497692964 | 2324.827499 | 0.431935806 | 0.18902691 | 3.566231284 | 7.361570555 | 0.077559268 | 1.463141992 | 0.194136749 | 11.55141862 | 0.305567255 | 25.49777077 | 0.028621697 | 4.51427559 | 0.436709831 | 0 | 0.563290169 | 0.787867355 | 135.9428958 | 0.608548366 | 1317.767158 | 0.312686975 | 0.01607282 | 81.62838533 | 0.008765903 | 3611901.43 | -11.52325661 | -12223.95439 | 0.000943568 | 9.267518213 | [10 empty] | 30 | [7 empty] | 300 | 3 |  |  | 2.24 | [12 empty] | 55.13 |  | 49.97 | 97.03 | 52.38 | 97.54
MHS0194 | Mg86Pr3Al11 | 0.7439171 | 0 | 0 | 0 | 0 | 0 | 0.150450465 | 0 | 0 | 0 | 0.105632434 | 0 | 0 | 0 | 0 | 0 | 0 | 0 | 0 | 0 | 0 | 0 | 0 | 0 | 0 | 0 | 0 | 0 | 1.627999516 | 0.063941427 | 3.240018303 | 1.060328856 | 15.31880788 | 0.094616813 | 0.158387972 | 0.034120866 | 0.140659963 | 0.089703134 | 3.689500939 | 0.065092976 | 180.0852532 | 0.342831977 | #VALUE! | #VALUE! | #VALUE! | #VALUE! | 28.09756731 | 0.706720501 | 13.51999902 | 0.592037124 | 1586.192261 | 0.356638225 | -0.27999865 | 1.063120531 | 7.397707351 | 0.083896293 | 1.337600511 | 0.075172136 | 8.86570344 | 0.080616843 | 24.86533875 | 0.018526974 | 2.140001613 | 0.934578735 | 0.05140261 | 0.014018655 | 0.162144132 | 189.6400851 | 0.179789721 | 932.7107014 | 0.051268272 | 0.016697326 | 47.93005264 | 0.009505309 | 2041712.785 | -1.877614412 | -3706.290692 | 0.000506859 | 3.971663531 |  | 5 |  | 40 | 400 | 50 |  |  |  |  | 10 | [7 empty] | 300 | 5 | 5 | 5.39 |  |  |  | 300 | 5 | 30 | 3.96
MHS0195 | Mg86Pr3Al11 | 0.7439171 | 0 | 0 | 0 | 0 | 0 | 0.150450465 | 0 | 0 | 0 | 0.105632434 | 0 | 0 | 0 | 0 | 0 | 0 | 0 | 0 | 0 | 0 | 0 | 0 | 0 | 0 | 0 | 0 | 0 | 1.627999516 | 0.063941427 | 3.240018303 | 1.060328856 | 15.31880788 | 0.094616813 | 0.158387972 | 0.034120866 | 0.140659963 | 0.089703134 | 3.689500939 | 0.065092976 | 180.0852532 | 0.342831977 | #VALUE! | #VALUE! | #VALUE! | #VALUE! | 28.09756731 | 0.706720501 | 13.51999902 | 0.592037124 | 1586.192261 | 0.356638225 | -0.27999865 | 1.063120531 | 7.397707351 | 0.083896293 | 1.337600511 | 0.075172136 | 8.86570344 | 0.080616843 | 24.86533875 | 0.018526974 | 2.140001613 | 0.934578735 | 0.05140261 | 0.014018655 | 0.162144132 | 189.6400851 | 0.179789721 | 932.7107014 | 0.051268272 | 0.016697326 | 47.93005264 | 0.009505309 | 2041712.785 | -1.877614412 | -3706.290692 | 0.000506859 | 3.971663531 |  | 5 |  | 40 | 400 | 50 | [12 empty] | 300 | 5 | 1 | 5.4 |  |  |  | 300 | 5 | 10 | 4.89
MHS0196 | La5Mg85Ni10 | 0.617172108 | 0.175338807 | 0 | 0 | 0.207489085 | 0 | 0 | 0 | 0 | 0 | 0 | 0 | 0 | 0 | 0 | 0 | 0 | 0 | 0 | 0 | 0 | 0 | 0 | 0 | 0 | 0 | 0 | 0 | 1.667499896 | 0.054861063 | 2.849995127 | 0.839725339 | 15.14997144 | 0.087550005 | 0.157940023 | 0.080088252 | 0.142600013 | 0.109572064 | 3.795999077 | 0.119824793 | 182.5451171 | 0.320667853 | 3.800999081 | 0.118655027 | 3.782499579 | 0.06599784 | 33.47407281 | 0.785233519 | 15.84999172 | 0.667779735 | 1663.998963 | 0.434825941 | -0.199000926 | 2.479458505 | 7.541949933 | 0.059771567 | 1.359499625 | 0.139087043 | 9.424994701 | 0.280953754 | 25.10114934 | 0.023279306 | 2.849995127 | 0.701755586 | 0 | 0.298244414 | 0.839725339 | 171.2500547 | 0.273580425 | 1017.149515 | 0.240037515 | 0.01680762 | 57.64991662 | 0.009266086 | 2447769.889 | -3.089991263 | -4385.163428 | 0.000705144 | 4.308190065 | 球磨 |  |  | 40 | 350 | 10 | [12 empty] | 360 | 3.5 | 5 | 5.4 |  |  |  | 360 | 0.0001 | 3 | 5.2 | [6 empty] | 47.6
MHS0197 | La5Mg90Ni5 | 0.688859742 | 0.092416386 | 0 | 0 | 0.218723872 | 0 | 0 | 0 | 0 | 0 | 0 | 0 | 0 | 0 | 0 | 0 | 0 | 0 | 0 | 0 | 0 | 0 | 0 | 0 | 0 | 0 | 0 | 0 | 1.659999945 | 0.050938336 | 2.449997427 | 0.712532895 | 14.99331592 | 0.075452031 | 0.159715012 | 0.063081191 | 0.143450007 | 0.104855514 | 3.721499513 | 0.089364227 | 192.2428118 | 0.225673232 | 3.726499515 | 0.088131946 | 3.749999779 | 0.054812732 | 31.75466082 | 0.809241658 | 15.04999559 | 0.680041499 | 1572.84945 | 0.404074883 | -0.27700049 | 1.384370988 | 7.542249967 | 0.059778082 | 1.329499802 | 0.105904496 | 8.999997206 | 0.217590077 | 25.04109965 | 0.021638574 | 2.449997427 | 0.816327388 | 0 | 0.183672612 | 0.712532895 | 176.200029 | 0.245163951 | 976.899744 | 0.186396461 | 0.017261858 | 50.89995601 | 0.009212816 | 2260907.91 | -2.249994786 | -3205.518945 | 0.000702406 | 3.279015037 | 球磨 |  |  | 40 | 350 | 5 | [12 empty] | 360 | 3.5 | 5 | 5.61 |  |  |  | 360 | 0.0001 | 3.5 | 5.59 | [6 empty] | 67.3 |  |  |  | - 83.4? | -141.5
MHS0198 | La5Mg85Ni10 | 0.617172108 | 0.175338807 | 0 | 0 | 0.207489085 | 0 | 0 | 0 | 0 | 0 | 0 | 0 | 0 | 0 | 0 | 0 | 0 | 0 | 0 | 0 | 0 | 0 | 0 | 0 | 0 | 0 | 0 | 0 | 1.667499896 | 0.054861063 | 2.849995127 | 0.839725339 | 15.14997144 | 0.087550005 | 0.157940023 | 0.080088252 | 0.142600013 | 0.109572064 | 3.795999077 | 0.119824793 | 182.5451171 | 0.320667853 | 3.800999081 | 0.118655027 | 3.782499579 | 0.06599784 | 33.47407281 | 0.785233519 | 15.84999172 | 0.667779735 | 1663.998963 | 0.434825941 | -0.199000926 | 2.479458505 | 7.541949933 | 0.059771567 | 1.359499625 | 0.139087043 | 9.424994701 | 0.280953754 | 25.10114934 | 0.023279306 | 2.849995127 | 0.701755586 | 0 | 0.298244414 | 0.839725339 | 171.2500547 | 0.273580425 | 1017.149515 | 0.240037515 | 0.01680762 | 57.64991662 | 0.009266086 | 2447769.889 | -3.089991263 | -4385.163428 | 0.000705144 | 4.308190065 | 球磨 |  |  | 40 | 350 | 5 | [12 empty] | 360 | 3.5 | 5 | 5.15 |  |  |  | 360 | 0.0001 | 2.6 | 5.07 | [6 empty] | 53 |  |  |  | -77 | -134.8
MHS0199 | La5Mg80Ni15 | 0.552489171 | 0.250158765 | 0 | 0 | 0.197352064 | 0 | 0 | 0 | 0 | 0 | 0 | 0 | 0 | 0 | 0 | 0 | 0 | 0 | 0 | 0 | 0 | 0 | 0 | 0 | 0 | 0 | 0 | 0 | 1.674999852 | 0.05811317 | 3.2499931 | 0.875031484 | 15.30662707 | 0.096674713 | 0.156165032 | 0.093278862 | 0.141750018 | 0.113881616 | 3.870498692 | 0.139632494 | 172.8474157 | 0.400106507 | 3.875498697 | 0.138438879 | 3.814999402 | 0.074266842 | 35.19348598 | 0.760071958 | 16.6499884 | 0.652495692 | 1755.148537 | 0.450972597 | -0.12100131 | 4.730930826 | 7.541649899 | 0.059765024 | 1.389499468 | 0.16074021 | 9.849992486 | 0.318261884 | 25.16119907 | 0.024566737 | 3.2499931 | 0.615385922 | 0 | 0.384614078 | 0.875031484 | 166.300077 | 0.299148596 | 1057.399314 | 0.272171418 | 0.016353381 | 64.39988183 | 0.009315301 | 2645017.674 | -3.849989266 | -5391.707348 | 0.000714568 | 5.095385713 | 球磨 |  |  | 40 | 350 | 5 | [12 empty] | 360 | 3.5 | 5 | 4.5 |  |  |  | 360 | 0.0001 | 1.6 | 4.57 | [6 empty] | 51.6 |  |  |  | -78.6 | -138.1
MHS0200 | La5Mg90Ni5 | 0.688859742 | 0.092416386 | 0 | 0 | 0.218723872 | 0 | 0 | 0 | 0 | 0 | 0 | 0 | 0 | 0 | 0 | 0 | 0 | 0 | 0 | 0 | 0 | 0 | 0 | 0 | 0 | 0 | 0 | 0 | 1.659999945 | 0.050938336 | 2.449997427 | 0.712532895 | 14.99331592 | 0.075452031 | 0.159715012 | 0.063081191 | 0.143450007 | 0.104855514 | 3.721499513 | 0.089364227 | 192.2428118 | 0.225673232 | 3.726499515 | 0.088131946 | 3.749999779 | 0.054812732 | 31.75466082 | 0.809241658 | 15.04999559 | 0.680041499 | 1572.84945 | 0.404074883 | -0.27700049 | 1.384370988 | 7.542249967 | 0.059778082 | 1.329499802 | 0.105904496 | 8.999997206 | 0.217590077 | 25.04109965 | 0.021638574 | 2.449997427 | 0.816327388 | 0 | 0.183672612 | 0.712532895 | 176.200029 | 0.245163951 | 976.899744 | 0.186396461 | 0.017261858 | 50.89995601 | 0.009212816 | 2260907.91 | -2.249994786 | -3205.518945 | 0.000702406 | 3.279015037 | 球磨 |  |  | 40 | 350 | 5 | [12 empty] | 100 | 3.5 | 25 | 4.26 |  |  |  | 280 | 0.0001 | 33.5 | 5.4
MHS0201 | La5Mg85Ni10 | 0.617172108 | 0.175338807 | 0 | 0 | 0.207489085 | 0 | 0 | 0 | 0 | 0 | 0 | 0 | 0 | 0 | 0 | 0 | 0 | 0 | 0 | 0 | 0 | 0 | 0 | 0 | 0 | 0 | 0 | 0 | 1.667499896 | 0.054861063 | 2.849995127 | 0.839725339 | 15.14997144 | 0.087550005 | 0.157940023 | 0.080088252 | 0.142600013 | 0.109572064 | 3.795999077 | 0.119824793 | 182.5451171 | 0.320667853 | 3.800999081 | 0.118655027 | 3.782499579 | 0.06599784 | 33.47407281 | 0.785233519 | 15.84999172 | 0.667779735 | 1663.998963 | 0.434825941 | -0.199000926 | 2.479458505 | 7.541949933 | 0.059771567 | 1.359499625 | 0.139087043 | 9.424994701 | 0.280953754 | 25.10114934 | 0.023279306 | 2.849995127 | 0.701755586 | 0 | 0.298244414 | 0.839725339 | 171.2500547 | 0.273580425 | 1017.149515 | 0.240037515 | 0.01680762 | 57.64991662 | 0.009266086 | 2447769.889 | -3.089991263 | -4385.163428 | 0.000705144 | 4.308190065 | 球磨 |  |  | 40 | 350 | 5 | [12 empty] | 100 | 3.5 | 25 | 4.3 |  |  |  | 280 | 0.0001 | 11.7 | 4.71
MHS0202 | La5Mg80Ni15 | 0.552489171 | 0.250158765 | 0 | 0 | 0.197352064 | 0 | 0 | 0 | 0 | 0 | 0 | 0 | 0 | 0 | 0 | 0 | 0 | 0 | 0 | 0 | 0 | 0 | 0 | 0 | 0 | 0 | 0 | 0 | 1.674999852 | 0.05811317 | 3.2499931 | 0.875031484 | 15.30662707 | 0.096674713 | 0.156165032 | 0.093278862 | 0.141750018 | 0.113881616 | 3.870498692 | 0.139632494 | 172.8474157 | 0.400106507 | 3.875498697 | 0.138438879 | 3.814999402 | 0.074266842 | 35.19348598 | 0.760071958 | 16.6499884 | 0.652495692 | 1755.148537 | 0.450972597 | -0.12100131 | 4.730930826 | 7.541649899 | 0.059765024 | 1.389499468 | 0.16074021 | 9.849992486 | 0.318261884 | 25.16119907 | 0.024566737 | 3.2499931 | 0.615385922 | 0 | 0.384614078 | 0.875031484 | 166.300077 | 0.299148596 | 1057.399314 | 0.272171418 | 0.016353381 | 64.39988183 | 0.009315301 | 2645017.674 | -3.849989266 | -5391.707348 | 0.000714568 | 5.095385713 | 球磨 |  |  | 40 | 350 | 5 | [12 empty] | 100 | 3.5 | 25 | 3.51 |  |  |  | 280 | 0.0001 | 7.4 | 4.45
MHS0203 | La5Mg85Ni10 | 0.617172108 | 0.175338807 | 0 | 0 | 0.207489085 | 0 | 0 | 0 | 0 | 0 | 0 | 0 | 0 | 0 | 0 | 0 | 0 | 0 | 0 | 0 | 0 | 0 | 0 | 0 | 0 | 0 | 0 | 0 | 1.667499896 | 0.054861063 | 2.849995127 | 0.839725339 | 15.14997144 | 0.087550005 | 0.157940023 | 0.080088252 | 0.142600013 | 0.109572064 | 3.795999077 | 0.119824793 | 182.5451171 | 0.320667853 | 3.800999081 | 0.118655027 | 3.782499579 | 0.06599784 | 33.47407281 | 0.785233519 | 15.84999172 | 0.667779735 | 1663.998963 | 0.434825941 | -0.199000926 | 2.479458505 | 7.541949933 | 0.059771567 | 1.359499625 | 0.139087043 | 9.424994701 | 0.280953754 | 25.10114934 | 0.023279306 | 2.849995127 | 0.701755586 | 0 | 0.298244414 | 0.839725339 | 171.2500547 | 0.273580425 | 1017.149515 | 0.240037515 | 0.01680762 | 57.64991662 | 0.009266086 | 2447769.889 | -3.089991263 | -4385.163428 | 0.000705144 | 4.308190065 | 铸态（未研磨） | [17 empty] | 360 | 3.5 | 5 | 5.01 | [13 empty] | 74.1 |  |  |  | 78.4 | 139.5
MHS0204 | La5Mg85Ni10 | 0.617172108 | 0.175338807 | 0 | 0 | 0.207489085 | 0 | 0 | 0 | 0 | 0 | 0 | 0 | 0 | 0 | 0 | 0 | 0 | 0 | 0 | 0 | 0 | 0 | 0 | 0 | 0 | 0 | 0 | 0 | 1.667499896 | 0.054861063 | 2.849995127 | 0.839725339 | 15.14997144 | 0.087550005 | 0.157940023 | 0.080088252 | 0.142600013 | 0.109572064 | 3.795999077 | 0.119824793 | 182.5451171 | 0.320667853 | 3.800999081 | 0.118655027 | 3.782499579 | 0.06599784 | 33.47407281 | 0.785233519 | 15.84999172 | 0.667779735 | 1663.998963 | 0.434825941 | -0.199000926 | 2.479458505 | 7.541949933 | 0.059771567 | 1.359499625 | 0.139087043 | 9.424994701 | 0.280953754 | 25.10114934 | 0.023279306 | 2.849995127 | 0.701755586 | 0 | 0.298244414 | 0.839725339 | 171.2500547 | 0.273580425 | 1017.149515 | 0.240037515 | 0.01680762 | 57.64991662 | 0.009266086 | 2447769.889 | -3.089991263 | -4385.163428 | 0.000705144 | 4.308190065 | 球磨 |  |  | 40 | 350 | 5 | [12 empty] | 360 | 3.5 | 5 | 5.15 |  |  |  | 280 | 0.0001 | 11.67 | 4.8 | [6 empty] | 53 |  |  |  | 77 | 134.8
MHS0205 | La5Mg85Ni10 | 0.617172108 | 0.175338807 | 0 | 0 | 0.207489085 | 0 | 0 | 0 | 0 | 0 | 0 | 0 | 0 | 0 | 0 | 0 | 0 | 0 | 0 | 0 | 0 | 0 | 0 | 0 | 0 | 0 | 0 | 0 | 1.667499896 | 0.054861063 | 2.849995127 | 0.839725339 | 15.14997144 | 0.087550005 | 0.157940023 | 0.080088252 | 0.142600013 | 0.109572064 | 3.795999077 | 0.119824793 | 182.5451171 | 0.320667853 | 3.800999081 | 0.118655027 | 3.782499579 | 0.06599784 | 33.47407281 | 0.785233519 | 15.84999172 | 0.667779735 | 1663.998963 | 0.434825941 | -0.199000926 | 2.479458505 | 7.541949933 | 0.059771567 | 1.359499625 | 0.139087043 | 9.424994701 | 0.280953754 | 25.10114934 | 0.023279306 | 2.849995127 | 0.701755586 | 0 | 0.298244414 | 0.839725339 | 171.2500547 | 0.273580425 | 1017.149515 | 0.240037515 | 0.01680762 | 57.64991662 | 0.009266086 | 2447769.889 | -3.089991263 | -4385.163428 | 0.000705144 | 4.308190065 | 球磨 |  |  | 40 | 350 | 10 | [12 empty] | 360 | 3.5 | 5 | 5.37 | [13 empty] | 47.6 |  |  |  | 72.1 | 123.2
MHS0206 | La5Mg85Ni10 | 0.617172108 | 0.175338807 | 0 | 0 | 0.207489085 | 0 | 0 | 0 | 0 | 0 | 0 | 0 | 0 | 0 | 0 | 0 | 0 | 0 | 0 | 0 | 0 | 0 | 0 | 0 | 0 | 0 | 0 | 0 | 1.667499896 | 0.054861063 | 2.849995127 | 0.839725339 | 15.14997144 | 0.087550005 | 0.157940023 | 0.080088252 | 0.142600013 | 0.109572064 | 3.795999077 | 0.119824793 | 182.5451171 | 0.320667853 | 3.800999081 | 0.118655027 | 3.782499579 | 0.06599784 | 33.47407281 | 0.785233519 | 15.84999172 | 0.667779735 | 1663.998963 | 0.434825941 | -0.199000926 | 2.479458505 | 7.541949933 | 0.059771567 | 1.359499625 | 0.139087043 | 9.424994701 | 0.280953754 | 25.10114934 | 0.023279306 | 2.849995127 | 0.701755586 | 0 | 0.298244414 | 0.839725339 | 171.2500547 | 0.273580425 | 1017.149515 | 0.240037515 | 0.01680762 | 57.64991662 | 0.009266086 | 2447769.889 | -3.089991263 | -4385.163428 | 0.000705144 | 4.308190065 | 球磨 |  |  | 40 | 350 | 20 | [12 empty] | 360 | 3.5 | 5 | 5.11 | [13 empty] | 58.3 |  |  |  | 77.8 | 135.3
MHS0207 | La5Mg85Ni10 | 0.617172108 | 0.175338807 | 0 | 0 | 0.207489085 | 0 | 0 | 0 | 0 | 0 | 0 | 0 | 0 | 0 | 0 | 0 | 0 | 0 | 0 | 0 | 0 | 0 | 0 | 0 | 0 | 0 | 0 | 0 | 1.667499896 | 0.054861063 | 2.849995127 | 0.839725339 | 15.14997144 | 0.087550005 | 0.157940023 | 0.080088252 | 0.142600013 | 0.109572064 | 3.795999077 | 0.119824793 | 182.5451171 | 0.320667853 | 3.800999081 | 0.118655027 | 3.782499579 | 0.06599784 | 33.47407281 | 0.785233519 | 15.84999172 | 0.667779735 | 1663.998963 | 0.434825941 | -0.199000926 | 2.479458505 | 7.541949933 | 0.059771567 | 1.359499625 | 0.139087043 | 9.424994701 | 0.280953754 | 25.10114934 | 0.023279306 | 2.849995127 | 0.701755586 | 0 | 0.298244414 | 0.839725339 | 171.2500547 | 0.273580425 | 1017.149515 | 0.240037515 | 0.01680762 | 57.64991662 | 0.009266086 | 2447769.889 | -3.089991263 | -4385.163428 | 0.000705144 | 4.308190065 | 球磨 |  |  | 40 | 350 | 30 | [12 empty] | 360 | 3.5 | 5 | 4.71 | [13 empty] | 70.1 |  |  |  | 78.5 | 135.6
MHS0208 | La5Mg85Ni10 | 0.617172108 | 0.175338807 | 0 | 0 | 0.207489085 | 0 | 0 | 0 | 0 | 0 | 0 | 0 | 0 | 0 | 0 | 0 | 0 | 0 | 0 | 0 | 0 | 0 | 0 | 0 | 0 | 0 | 0 | 0 | 1.667499896 | 0.054861063 | 2.849995127 | 0.839725339 | 15.14997144 | 0.087550005 | 0.157940023 | 0.080088252 | 0.142600013 | 0.109572064 | 3.795999077 | 0.119824793 | 182.5451171 | 0.320667853 | 3.800999081 | 0.118655027 | 3.782499579 | 0.06599784 | 33.47407281 | 0.785233519 | 15.84999172 | 0.667779735 | 1663.998963 | 0.434825941 | -0.199000926 | 2.479458505 | 7.541949933 | 0.059771567 | 1.359499625 | 0.139087043 | 9.424994701 | 0.280953754 | 25.10114934 | 0.023279306 | 2.849995127 | 0.701755586 | 0 | 0.298244414 | 0.839725339 | 171.2500547 | 0.273580425 | 1017.149515 | 0.240037515 | 0.01680762 | 57.64991662 | 0.009266086 | 2447769.889 | -3.089991263 | -4385.163428 | 0.000705144 | 4.308190065 | 铸态（未研磨） | [17 empty] | 100 | 3.5 | 25 | 4.1
MHS0209 | La5Mg85Ni10 | 0.617172108 | 0.175338807 | 0 | 0 | 0.207489085 | 0 | 0 | 0 | 0 | 0 | 0 | 0 | 0 | 0 | 0 | 0 | 0 | 0 | 0 | 0 | 0 | 0 | 0 | 0 | 0 | 0 | 0 | 0 | 1.667499896 | 0.054861063 | 2.849995127 | 0.839725339 | 15.14997144 | 0.087550005 | 0.157940023 | 0.080088252 | 0.142600013 | 0.109572064 | 3.795999077 | 0.119824793 | 182.5451171 | 0.320667853 | 3.800999081 | 0.118655027 | 3.782499579 | 0.06599784 | 33.47407281 | 0.785233519 | 15.84999172 | 0.667779735 | 1663.998963 | 0.434825941 | -0.199000926 | 2.479458505 | 7.541949933 | 0.059771567 | 1.359499625 | 0.139087043 | 9.424994701 | 0.280953754 | 25.10114934 | 0.023279306 | 2.849995127 | 0.701755586 | 0 | 0.298244414 | 0.839725339 | 171.2500547 | 0.273580425 | 1017.149515 | 0.240037515 | 0.01680762 | 57.64991662 | 0.009266086 | 2447769.889 | -3.089991263 | -4385.163428 | 0.000705144 | 4.308190065 | 球磨 |  |  | 40 | 350 | 5 | [12 empty] | 100 | 3.5 | 25 | 4.3
MHS0210 | La5Mg85Ni10 | 0.617172108 | 0.175338807 | 0 | 0 | 0.207489085 | 0 | 0 | 0 | 0 | 0 | 0 | 0 | 0 | 0 | 0 | 0 | 0 | 0 | 0 | 0 | 0 | 0 | 0 | 0 | 0 | 0 | 0 | 0 | 1.667499896 | 0.054861063 | 2.849995127 | 0.839725339 | 15.14997144 | 0.087550005 | 0.157940023 | 0.080088252 | 0.142600013 | 0.109572064 | 3.795999077 | 0.119824793 | 182.5451171 | 0.320667853 | 3.800999081 | 0.118655027 | 3.782499579 | 0.06599784 | 33.47407281 | 0.785233519 | 15.84999172 | 0.667779735 | 1663.998963 | 0.434825941 | -0.199000926 | 2.479458505 | 7.541949933 | 0.059771567 | 1.359499625 | 0.139087043 | 9.424994701 | 0.280953754 | 25.10114934 | 0.023279306 | 2.849995127 | 0.701755586 | 0 | 0.298244414 | 0.839725339 | 171.2500547 | 0.273580425 | 1017.149515 | 0.240037515 | 0.01680762 | 57.64991662 | 0.009266086 | 2447769.889 | -3.089991263 | -4385.163428 | 0.000705144 | 4.308190065 | 球磨 |  |  | 40 | 350 | 10 | [12 empty] | 100 | 3.5 | 25 | 4.67
MHS0211 | La5Mg85Ni10 | 0.617172108 | 0.175338807 | 0 | 0 | 0.207489085 | 0 | 0 | 0 | 0 | 0 | 0 | 0 | 0 | 0 | 0 | 0 | 0 | 0 | 0 | 0 | 0 | 0 | 0 | 0 | 0 | 0 | 0 | 0 | 1.667499896 | 0.054861063 | 2.849995127 | 0.839725339 | 15.14997144 | 0.087550005 | 0.157940023 | 0.080088252 | 0.142600013 | 0.109572064 | 3.795999077 | 0.119824793 | 182.5451171 | 0.320667853 | 3.800999081 | 0.118655027 | 3.782499579 | 0.06599784 | 33.47407281 | 0.785233519 | 15.84999172 | 0.667779735 | 1663.998963 | 0.434825941 | -0.199000926 | 2.479458505 | 7.541949933 | 0.059771567 | 1.359499625 | 0.139087043 | 9.424994701 | 0.280953754 | 25.10114934 | 0.023279306 | 2.849995127 | 0.701755586 | 0 | 0.298244414 | 0.839725339 | 171.2500547 | 0.273580425 | 1017.149515 | 0.240037515 | 0.01680762 | 57.64991662 | 0.009266086 | 2447769.889 | -3.089991263 | -4385.163428 | 0.000705144 | 4.308190065 | 球磨 |  |  | 40 | 350 | 20 | [12 empty] | 100 | 3.5 | 25 | 4.2
MHS0212 | La5Mg85Ni10 | 0.617172108 | 0.175338807 | 0 | 0 | 0.207489085 | 0 | 0 | 0 | 0 | 0 | 0 | 0 | 0 | 0 | 0 | 0 | 0 | 0 | 0 | 0 | 0 | 0 | 0 | 0 | 0 | 0 | 0 | 0 | 1.667499896 | 0.054861063 | 2.849995127 | 0.839725339 | 15.14997144 | 0.087550005 | 0.157940023 | 0.080088252 | 0.142600013 | 0.109572064 | 3.795999077 | 0.119824793 | 182.5451171 | 0.320667853 | 3.800999081 | 0.118655027 | 3.782499579 | 0.06599784 | 33.47407281 | 0.785233519 | 15.84999172 | 0.667779735 | 1663.998963 | 0.434825941 | -0.199000926 | 2.479458505 | 7.541949933 | 0.059771567 | 1.359499625 | 0.139087043 | 9.424994701 | 0.280953754 | 25.10114934 | 0.023279306 | 2.849995127 | 0.701755586 | 0 | 0.298244414 | 0.839725339 | 171.2500547 | 0.273580425 | 1017.149515 | 0.240037515 | 0.01680762 | 57.64991662 | 0.009266086 | 2447769.889 | -3.089991263 | -4385.163428 | 0.000705144 | 4.308190065 | 球磨 |  |  | 40 | 350 | 30 | [12 empty] | 100 | 3.5 | 25 | 3.36
MHS0213 | Mg?24?Y?3 | 0.686228145 | 0 | 0 | 0 | 0 | 0 | 0 | 0 | 0.313771855 | 0 | 0 | 0 | 0 | 0 | 0 | 0 | 0 | 0 | 0 | 0 | 0 | 0 | 0 | 0 | 0 | 0 | 0 | 0 | 1.638888842 | 0.053692213 | 2.111111278 | 0.148864671 | 14.72376398 | 0.059884272 | 0.162333337 | 0.038912677 | 0.146444453 | 0.105154031 | 3.597777684 | 0.048916624 | 189.2975324 | 0.230856072 | 3.597777684 | 0.048916624 | 3.687777684 | 0.047722816 | 31.48288299 | 0.644861585 | 15.0000045 | 0.565685626 | 1613.555931 | 0.439202993 | -0.321444327 | 0.691220194 | 7.487555318 | 0.059852494 | 1.299999985 | 0.021757146 | 9.00000045 | 0.094280961 | 25.05355583 | 0.020835457 | 2.111111278 | 0.947368346 | 0 | 0.052631654 | 0.148864671 | 170.7777489 | 0.318359334 | 1020.483479 | 0.2697745 | 0.017999532 | 44.55555489 | 0.008819349 | 2150584.259 | -2.370373481 | -2961.969341 | 0.00080091 | 2.900192926 | [18 empty] | 380 | 3 | [5 empty] | 380 | 0.01 | 12 | 5.4 | [6 empty] | 119
MHS0214 | Mg-19.55Ce(wt%) | 0.8045 | 0 | 0 | 0.1955 | 0 | 0 | 0 | 0 | 0 | 0 | 0 | 0 | 0 | 0 | 0 | 0 | 0 | 0 | 0 | 0 | 0 | 0 | 0 | 0 | 0 | 0 | 0 | 0 | 1.655438718 | 0.042842244 | 2.040448006 | 0.096551113 | 14.86752024 | 0.055030583 | 0.161006035 | 0.027408715 | 0.143548224 | 0.086462052 | 3.625214715 | 0.046735569 | 197.5299724 | 0.177980012 | 3.629259515 | 0.04125517 | 3.719663995 | 0.039722847 | 28.98932406 | 0.787035893 | 13.86060829 | 0.653820235 | 1454.816974 | 0.307397488 | -0.362787834 | 0.499594822 | 7.560776051 | 0.054901091 | 1.302314879 | 0.028742227 | 8.57056638 | 0.073556875 | 24.95276782 | 0.016350995 | 2.040448006 | 0.980176899 | 0 | 0.019823101 | 0.096551113 | 182.7598069 | 0.192954609 | 929.0149609 | 0.030748796 | 0.01752074 | 44.06969585 | 0.009225434 | 2032108.278 | -1.086735023 | -1309.235831 | 0.000830742 | 1.408103369 | 研磨 |  |  | 20 | 875 | 2 | [12 empty] | 320 | 3 | 1 | 4 | 5.5 |  |  | 320 | 0.02 | 2.7 | 4
MHS0215 | Mg-19.86Ni (wt%) | 0.8014 | 0.1986 | 0 | 0 | 0 | 0 | 0 | 0 | 0 | 0 | 0 | 0 | 0 | 0 | 0 | 0 | 0 | 0 | 0 | 0 | 0 | 0 | 0 | 0 | 0 | 0 | 0 | 0 | 1.683960509 | 0.025879223 | 2.744560494 | 0.846854987 | 15.3271006 | 0.059389583 | 0.156796013 | 0.065778688 | 0.139417809 | 0.035426034 | 3.798674392 | 0.113958328 | 186.6965962 | 0.301825862 | 3.798674392 | 0.113958328 | 3.81049554 | 0.049559141 | 27.50553051 | 0.363231759 | 13.48912099 | 0.344610259 | 1532.666722 | 0.345565845 | -0.254810704 | 1.778684011 | 7.64544158 | 0.000228003 | 1.365842037 | 0.127627025 | 9.491095524 | 0.260192307 | 24.98077714 | 0.01396783 | 2.744560494 | 0.728714126 | 0 | 0.271285874 | 0.846854987 | 180.7860639 | 0.159097046 | 998.0713997 | 0.234329054 | 0.016340707 | 57.56445833 | 0.009509435 | 2068749.446 | -1.350528405 | -2570.266782 | 0.000525719 | 2.573880239 | 研磨 |  |  | 20 | 875 | 2 | [12 empty] | 320 | 3 | 3 | 4 | 4.8 |  |  | 320 | 0.02 | 0.6 | 4 |  |  |  |  | 1
MHS0216 | Mg-5.07Ni-14.78Ce (wt%) | 0.8015 | 0.0507 | 0 | 0.1478 | 0 | 0 | 0 | 0 | 0 | 0 | 0 | 0 | 0 | 0 | 0 | 0 | 0 | 0 | 0 | 0 | 0 | 0 | 0 | 0 | 0 | 0 | 0 | 0 | 1.662830837 | 0.03999636 | 2.228262938 | 0.560956981 | 14.98751951 | 0.058245788 | 0.159898344 | 0.042565374 | 0.142483581 | 0.078445721 | 3.670887268 | 0.075687665 | 194.5524225 | 0.217459461 | 3.673910131 | 0.073149425 | 3.743418815 | 0.044234103 | 28.65706821 | 0.71152838 | 13.78658558 | 0.594201346 | 1476.746057 | 0.321274118 | -0.333572971 | 0.855384462 | 7.582159751 | 0.047575723 | 1.319109133 | 0.075504214 | 8.813679837 | 0.163835412 | 24.96133339 | 0.015865346 | 2.228262938 | 0.897560142 | 0 | 0.102439858 | 0.560956981 | 182.1384007 | 0.18613496 | 947.4603536 | 0.133863589 | 0.017211337 | 47.64657047 | 0.009302426 | 2045265.233 | -1.257963889 | -1976.634665 | 0.000636822 | 2.084917531 | 研磨 |  |  | 20 | 875 | 2 | [12 empty] | 320 | 3 | 2 | 6 |  |  |  | 320 | 0.02 | 2 | 6
MHS0217 | Mg-15Ni | 0.85 | 0.15 | 0 | 0 | 0 | 0 | 0 | 0 | 0 | 0 | 0 | 0 | 0 | 0 | 0 | 0 | 0 | 0 | 0 | 0 | 0 | 0 | 0 | 0 | 0 | 0 | 0 | 0 | 1.68021502 | 0.022489769 | 2.544801041 | 0.791944505 | 15.24886656 | 0.051760617 | 0.157682445 | 0.05671574 | 0.139842298 | 0.030624497 | 3.761469194 | 0.099790076 | 191.5396393 | 0.255094392 | 3.761469194 | 0.099790076 | 3.794265085 | 0.043156308 | 26.64685451 | 0.325105724 | 13.08960208 | 0.307930094 | 1487.146537 | 0.308810103 | -0.293763797 | 1.337780687 | 7.645591399 | 0.000197696 | 1.350860078 | 0.111892114 | 9.278851106 | 0.230772108 | 24.95078826 | 0.012125994 | 2.544801041 | 0.785916057 | 0 | 0.214083943 | 0.791944505 | 183.2580871 | 0.136091388 | 977.9706047 | 0.207361763 | 0.016567555 | 54.19351757 | 0.009487863 | 1976713.032 | -1.015400038 | -2023.129684 | 0.000502148 | 2.067663664 | 研磨 |  |  | 30 | 300 | 1 | [12 empty] | 300 | 3 | 165 | 5.62 |  |  |  | 300 | 0.1 | [9 empty] | 88.34 | 72.8 | 142.55 | 82.75 | 157.99
MHS0218 | Mg-8Ni | 0.92 | 0.08 | 0 | 0 | 0 | 0 | 0 | 0 | 0 | 0 | 0 | 0 | 0 | 0 | 0 | 0 | 0 | 0 | 0 | 0 | 0 | 0 | 0 | 0 | 0 | 0 | 0 | 0 | 1.675213584 | 0.016400681 | 2.278057788 | 0.64322967 | 15.1443989 | 0.037893716 | 0.158866119 | 0.040929636 | 0.140409127 | 0.022176571 | 3.711788263 | 0.0735265 | 198.0066627 | 0.179416341 | 3.711788263 | 0.0735265 | 3.772592195 | 0.031558352 | 25.50024531 | 0.247006527 | 12.55611558 | 0.233402496 | 1426.362419 | 0.234097944 | -0.345778731 | 0.826355916 | 7.645791457 | 0.000143737 | 1.330854334 | 0.082577465 | 8.9954364 | 0.173076262 | 24.91074343 | 0.008830741 | 2.278057788 | 0.877940854 | 0 | 0.122059146 | 0.64322967 | 186.5590349 | 0.097198537 | 951.129565 | 0.155023314 | 0.016870469 | 49.69222518 | 0.009457635 | 1857675.627 | -0.536786543 | -1193.873564 | 0.00044982 | 1.254652175 | 研磨 |  |  | 30 | 300 | 1 | [12 empty] | 300 | 3 | 165 | 5.76 |  |  |  | 300 | 0.1 | [9 empty] | 134.67 | 72.8 | 142.55 | 84.75 | 161.16
MHS0219 | Mg-3.9 wt%Ni?2?Al?3 | 0.962463908 | 0.022216343 | 0 | 0 | 0 | 0 | 0 | 0 | 0 | 0 | 0.015319749 | 0 | 0 | 0 | 0 | 0 | 0 | 0 | 0 | 0 | 0 | 0 | 0 | 0 | 0 | 0 | 0 | 0 | 1.667199245 | 0.022938489 | 2.228723787 | 0.67147287 | 15.11786968 | 0.035396939 | 0.159531928 | 0.024632212 | 0.140561224 | 0.020256359 | 3.681331828 | 0.042261186 | 200.3007873 | 0.14364228 | 3.682592153 | 0.043446263 | 3.748786209 | 0.02345206 | 24.66351463 | 0.13454591 | 12.16337184 | 0.126759155 | 1400.029797 | 0.172389035 | -0.373673568 | 0.478023291 | 7.622683997 | 0.025603915 | 1.319802391 | 0.050968457 | 8.807359088 | 0.096274776 | 24.87084354 | 0.005647665 | 2.088687724 | 0.957539022 | 0.0067045 | 0.035756479 | 0.371967565 | 189.7059463 | 0.057688579 | 930.8096066 | 0.083165276 | 0.017032968 | 46.69440628 | 0.009462041 | 1779598.701 | -0.266800625 | -978.9999198 | 0.000272598 | 1.051485838 | 电弧熔化 | [17 empty] | 300 | 4 | 10 | 6.4 |  |  |  | 350 | 0.0001 | 10 | 6.1 | [5 empty] | 55.4 | 115.7
MHS0220 | Mg-3.9 wt%Ni?2?Al?3 | 0.962463908 | 0.022216343 | 0 | 0 | 0 | 0 | 0 | 0 | 0 | 0 | 0.015319749 | 0 | 0 | 0 | 0 | 0 | 0 | 0 | 0 | 0 | 0 | 0 | 0 | 0 | 0 | 0 | 0 | 0 | 1.667199245 | 0.022938489 | 2.228723787 | 0.67147287 | 15.11786968 | 0.035396939 | 0.159531928 | 0.024632212 | 0.140561224 | 0.020256359 | 3.681331828 | 0.042261186 | 200.3007873 | 0.14364228 | 3.682592153 | 0.043446263 | 3.748786209 | 0.02345206 | 24.66351463 | 0.13454591 | 12.16337184 | 0.126759155 | 1400.029797 | 0.172389035 | -0.373673568 | 0.478023291 | 7.622683997 | 0.025603915 | 1.319802391 | 0.050968457 | 8.807359088 | 0.096274776 | 24.87084354 | 0.005647665 | 2.088687724 | 0.957539022 | 0.0067045 | 0.035756479 | 0.371967565 | 189.7059463 | 0.057688579 | 930.8096066 | 0.083165276 | 0.017032968 | 46.69440628 | 0.009462041 | 1779598.701 | -0.266800625 | -978.9999198 | 0.000272598 | 1.051485838 | [18 empty] | 300 | 4 | 60 | 6.5 |  |  |  | 400 | 0.0001 | 5 | 6.5
MHS0221 | Mg-3.9 wt%Ni?2?Al?3 | 0.962463908 | 0.022216343 | 0 | 0 | 0 | 0 | 0 | 0 | 0 | 0 | 0.015319749 | 0 | 0 | 0 | 0 | 0 | 0 | 0 | 0 | 0 | 0 | 0 | 0 | 0 | 0 | 0 | 0 | 0 | 1.667199245 | 0.022938489 | 2.228723787 | 0.67147287 | 15.11786968 | 0.035396939 | 0.159531928 | 0.024632212 | 0.140561224 | 0.020256359 | 3.681331828 | 0.042261186 | 200.3007873 | 0.14364228 | 3.682592153 | 0.043446263 | 3.748786209 | 0.02345206 | 24.66351463 | 0.13454591 | 12.16337184 | 0.126759155 | 1400.029797 | 0.172389035 | -0.373673568 | 0.478023291 | 7.622683997 | 0.025603915 | 1.319802391 | 0.050968457 | 8.807359088 | 0.096274776 | 24.87084354 | 0.005647665 | 2.088687724 | 0.957539022 | 0.0067045 | 0.035756479 | 0.371967565 | 189.7059463 | 0.057688579 | 930.8096066 | 0.083165276 | 0.017032968 | 46.69440628 | 0.009462041 | 1779598.701 | -0.266800625 | -978.9999198 | 0.000272598 | 1.051485838 | [18 empty] | 350 | 4 | 60 | 6.6 |  |  |  | 400 | 0.0001 | 60 | 6.7
MHS0222 | Mg-3.9 wt%Ni?2?Al?3 | 0.962463908 | 0.022216343 | 0 | 0 | 0 | 0 | 0 | 0 | 0 | 0 | 0.015319749 | 0 | 0 | 0 | 0 | 0 | 0 | 0 | 0 | 0 | 0 | 0 | 0 | 0 | 0 | 0 | 0 | 0 | 1.667199245 | 0.022938489 | 2.228723787 | 0.67147287 | 15.11786968 | 0.035396939 | 0.159531928 | 0.024632212 | 0.140561224 | 0.020256359 | 3.681331828 | 0.042261186 | 200.3007873 | 0.14364228 | 3.682592153 | 0.043446263 | 3.748786209 | 0.02345206 | 24.66351463 | 0.13454591 | 12.16337184 | 0.126759155 | 1400.029797 | 0.172389035 | -0.373673568 | 0.478023291 | 7.622683997 | 0.025603915 | 1.319802391 | 0.050968457 | 8.807359088 | 0.096274776 | 24.87084354 | 0.005647665 | 2.088687724 | 0.957539022 | 0.0067045 | 0.035756479 | 0.371967565 | 189.7059463 | 0.057688579 | 930.8096066 | 0.083165276 | 0.017032968 | 46.69440628 | 0.009462041 | 1779598.701 | -0.266800625 | -978.9999198 | 0.000272598 | 1.051485838 | [18 empty] | 400 | 4 | 60 | 7.3
MHS0223 | Mg-6Ni-3Cu | 0.91 | 0.06 | 0.03 | 0 | 0 | 0 | 0 | 0 | 0 | 0 | 0 | 0 | 0 | 0 | 0 | 0 | 0 | 0 | 0 | 0 | 0 | 0 | 0 | 0 | 0 | 0 | 0 | 0 | 1.676120861 | 0.018351538 | 2.31917075 | 0.689985739 | 15.18150134 | 0.049795215 | 0.158776286 | 0.041770852 | 0.14044453 | 0.02046551 | 3.711730866 | 0.070630341 | 197.3169567 | 0.188509007 | 3.711124604 | 0.070038864 | 3.775917467 | 0.034411146 | 25.68368942 | 0.269242124 | 12.62621626 | 0.248358808 | 1428.712035 | 0.231305994 | -0.339313735 | 0.895409683 | 7.646824612 | 0.001168347 | 1.332907161 | 0.086026106 | 8.976522355 | 0.159706553 | 24.89533106 | 0.007974075 | 2.31917075 | 0.857148943 | 0 | 0.142851057 | 0.689985739 | 189.9470119 | 0.148164391 | 949.5555067 | 0.143655293 | 0.016845315 | 49.69638321 | 0.009453394 | 1873864.121 | -0.538788649 | -1474.488928 | 0.000365541 | 1.552252742 | 研磨 |  |  | 30 | 300 | 2 | 5 | [11 empty] | 300 | 3 |  |  | 6.5 |  |  | 300 | 0.1 | [8 empty] | 67.34 |  | 77.16 | 149.7 | 80.82 | 154.78
MHS0224 | Mg-12Cu | 0.88 | 0.12 | 0 | 0 | 0 | 0 | 0 | 0 | 0 | 0 | 0 | 0 | 0 | 0 | 0 | 0 | 0 | 0 | 0 | 0 | 0 | 0 | 0 | 0 | 0 | 0 | 0 | 0 | 1.678017514 | 0.020106698 | 2.427600728 | 0.741239768 | 15.20296608 | 0.046354945 | 0.158202522 | 0.050473211 | 0.140091348 | 0.027295031 | 3.739640636 | 0.089619472 | 194.3810876 | 0.224436225 | 3.739640636 | 0.089619472 | 3.784742559 | 0.038629848 | 26.14306311 | 0.295870375 | 12.85520146 | 0.279954259 | 1460.439516 | 0.280768949 | -0.316617858 | 1.108243456 | 7.645679299 | 0.000176515 | 1.342070055 | 0.100559255 | 9.154325774 | 0.208851955 | 24.93319356 | 0.010834555 | 2.427600728 | 0.823858708 | 0 | 0.176141292 | 0.741239768 | 184.708441 | 0.120557556 | 966.1773233 | 0.187406661 | 0.016700648 | 52.21576229 | 0.009474788 | 1923878.907 | -0.809490861 | -1676.058962 | 0.000483206 | 1.733894421 | 研磨 |  |  | 30 | 300 | 2 | 5 | [13 empty] | 60 | 4.3 | [15 empty] | 78.69 | 152.35 | 80.07 | 157.21
MHS0225 | Mg-12Cu | 0.88 | 0.12 | 0 | 0 | 0 | 0 | 0 | 0 | 0 | 0 | 0 | 0 | 0 | 0 | 0 | 0 | 0 | 0 | 0 | 0 | 0 | 0 | 0 | 0 | 0 | 0 | 0 | 0 | 1.678017514 | 0.020106698 | 2.427600728 | 0.741239768 | 15.20296608 | 0.046354945 | 0.158202522 | 0.050473211 | 0.140091348 | 0.027295031 | 3.739640636 | 0.089619472 | 194.3810876 | 0.224436225 | 3.739640636 | 0.089619472 | 3.784742559 | 0.038629848 | 26.14306311 | 0.295870375 | 12.85520146 | 0.279954259 | 1460.439516 | 0.280768949 | -0.316617858 | 1.108243456 | 7.645679299 | 0.000176515 | 1.342070055 | 0.100559255 | 9.154325774 | 0.208851955 | 24.93319356 | 0.010834555 | 2.427600728 | 0.823858708 | 0 | 0.176141292 | 0.741239768 | 184.708441 | 0.120557556 | 966.1773233 | 0.187406661 | 0.016700648 | 52.21576229 | 0.009474788 | 1923878.907 | -0.809490861 | -1676.058962 | 0.000483206 | 1.733894421 | 研磨 |  |  | 30 | 300 | 2 | 5 | [13 empty] | 165 | 5.85
MHS0226 | Mg-3Al-1Zn | 0.96 | 0 | 0 | 0 | 0 | 0 | 0 | 0 | 0 | 0 | 0.03 | 0 | 0 | 0 | 0 | 0 | 0 | 0 | 0 | 0 | 0.01 | 0 | 0 | 0 | 0 | 0 | 0 | 0 | 1.663205357 | 0.032503069 | 2.337564661 | 0.807360342 | 15.14995915 | 0.042346361 | 0.15956173 | 0.01889842 | 0.140383176 | 0.024557226 | 3.676858015 | 0.025678924 | 198.960964 | 0.1625953 | 3.679425473 | 0.029513206 | 3.738442749 | 0.025489822 | 24.53213 | 0.10372069 | 12.09481685 | 0.091846007 | 1401.291561 | 0.166382785 | -0.377838128 | 0.363903211 | 7.607252527 | 0.038373959 | 1.319458732 | 0.040097731 | 8.749487622 | 0.038504112 | 24.85300707 | 0.004641611 | 2.064798948 | 0.968617309 | 0.01321028 | 0.018172412 | 0.30565265 | 190.9647891 | 0.044646215 | 922.566716 | 0.015400626 | 0.017031072 | 45.93937965 | 0.009483854 | 1770385.134 | -0.269205265 | -1148.830022 | 0.000234385 | 1.244962339 | 锉刀归档(ECAP（1道次）) | [17 empty] | 375 | 3.5 |  |  | 5.4 | 0.0020 /s
MHS0227 | Mg-3Al-1Zn | 0.96 | 0 | 0 | 0 | 0 | 0 | 0 | 0 | 0 | 0 | 0.03 | 0 | 0 | 0 | 0 | 0 | 0 | 0 | 0 | 0 | 0.01 | 0 | 0 | 0 | 0 | 0 | 0 | 0 | 1.663205357 | 0.032503069 | 2.337564661 | 0.807360342 | 15.14995915 | 0.042346361 | 0.15956173 | 0.01889842 | 0.140383176 | 0.024557226 | 3.676858015 | 0.025678924 | 198.960964 | 0.1625953 | 3.679425473 | 0.029513206 | 3.738442749 | 0.025489822 | 24.53213 | 0.10372069 | 12.09481685 | 0.091846007 | 1401.291561 | 0.166382785 | -0.377838128 | 0.363903211 | 7.607252527 | 0.038373959 | 1.319458732 | 0.040097731 | 8.749487622 | 0.038504112 | 24.85300707 | 0.004641611 | 2.064798948 | 0.968617309 | 0.01321028 | 0.018172412 | 0.30565265 | 190.9647891 | 0.044646215 | 922.566716 | 0.015400626 | 0.017031072 | 45.93937965 | 0.009483854 | 1770385.134 | -0.269205265 | -1148.830022 | 0.000234385 | 1.244962339 | 锉刀归档(铸态 ) | [17 empty] | 375 | 3.5 | 55.17 | 5.2 | 5.1 | 0.0017 /s
MHS0228 | Mg?2?Ni?0.92?Si?0.08 | 0.46359541 | 0.514976773 | 0 | 0 | 0 | 0 | 0 | 0 | 0 | 0 | 0 | 0 | 0 | 0 | 0 | 0 | 0 | 0 | 0 | 0 | 0 | 0 | 0 | 0.021427817 | 0 | 0 | 0 | 0 | 1.723466465 | 0.045435715 | 4.77332241 | 0.832084743 | 16.03125673 | 0.089629706 | 0.148018716 | 0.115847197 | 0.13498669 | 0.06478051 | 4.148664574 | 0.1669631 | 140.8991386 | 0.641729723 | 4.148664574 | 0.1669631 | 3.976532448 | 0.08187181 | 34.95152638 | 0.452093717 | 16.95997693 | 0.433329474 | 1970.317459 | 0.43591031 | 0.125997839 | 5.910497879 | 7.657626704 | 0.010670421 | 1.509732497 | 0.187099128 | 12.41332333 | 0.593594775 | 25.10183798 | 0.041329457 | 4.506655186 | 0.443788113 | 0.011834374 | 0.544377513 | 0.813777222 | 158.5734746 | 0.286268305 | 1190.388876 | 0.3175337 | 0.014113118 | 87.86647411 | 0.010427956 | 2996354.685 | -6.428440105 | -7225.581995 | 0.00089047 | 6.064533784 | 湿磨+烧结 | [5 empty] | 2? | [11 empty] | 350 | 3 | [6 empty] | 0.001 | 40 | 3.3 | [6 empty] | 67.1
MHS0229 | Mg?65Cu25Y10（at%） | 0.389355853 | 0 | 0.391530819 | 0 | 0 | 0 | 0 | 0 | 0.219113329 | 0 | 0 | 0 | 0 | 0 | 0 | 0 | 0 | 0 | 0 | 0 | 0 | 0 | 0 | 0 | 0 | 0 | 0 | 0 | 1.68699995 | 0.074157682 | 4.349999772 | 0.885206716 | 16.06912985 | 0.160203357 | 0.154035004 | 0.105570751 | 0.143650008 | 0.110798987 | 3.863999871 | 0.131998759 | 142.623587 | 0.602106623 | 3.851499873 | 0.12712054 | 3.876499884 | 0.099436196 | 40.57534315 | 0.571418508 | 18.95000338 | 0.519319979 | 1956.50028 | 0.427006311 | 0.077450039 | 8.980802409 | 7.52364978 | 0.057938796 | 1.448499961 | 0.180888298 | 10.07000022 | 0.190812679 | 24.92785027 | 0.022637506 | 4.349999772 | 0.402298881 | 0 | 0.597701119 | 0.885206716 | 225.1999649 | 0.501970073 | 1119.405115 | 0.261129982 | 0.015807086 | 68.34999539 | 0.00899585 | 3157429.676 | -5.710004417 | -7980.103601 | 0.000716042 | 7.123778061 | 研磨 |  |  |  | 200 | 1 | 10 | [11 empty] | 120 | 4.5 |  |  | 2.1
MHS0230 | Mg64Cu25Y10Ag1（at%） | 0.375629664 | 0 | 0.383629953 | 0 | 0 | 0 | 0 | 0 | 0.214691749 | 0.026048634 | 0 | 0 | 0 | 0 | 0 | 0 | 0 | 0 | 0 | 0 | 0 | 0 | 0 | 0 | 0 | 0 | 0 | 0 | 1.68859995 | 0.074557026 | 4.439999757 | 0.878274406 | 16.13331594 | 0.162845084 | 0.153879004 | 0.105781028 | 0.143690008 | 0.110756424 | 3.873799869 | 0.133051779 | 140.7561573 | 0.614760249 | 3.857499872 | 0.127257534 | 3.883399883 | 0.100245888 | 41.41099301 | 0.581318231 | 19.30000332 | 0.528675201 | 1967.220279 | 0.424269203 | 0.094470036 | 7.456747059 | 7.52294978 | 0.057925464 | 1.45469996 | 0.182836073 | 10.09600022 | 0.190210009 | 24.93229241 | 0.02268426 | 4.439999757 | 0.391891923 | 0 | 0.608108077 | 0.878274406 | 227.5999645 | 0.504414902 | 1122.522914 | 0.260006033 | 0.015761584 | 68.89999529 | 0.008994026 | 3231764.431 | -6.008004472 | -8484.798164 | 0.000708592 | 7.553333702 | 研磨 |  |  |  | 200 | 1 | 10 | [11 empty] | 120 | 4.5 |  |  | 3.2
MHS0231 | Mg62Cu25Y10Ag3（at%） | 0.349774733 | 0 | 0.368747722 | 0 | 0 | 0 | 0 | 0 | 0.20636317 | 0.075114374 | 0 | 0 | 0 | 0 | 0 | 0 | 0 | 0 | 0 | 0 | 0 | 0 | 0 | 0 | 0 | 0 | 0 | 0 | 1.691799949 | 0.075309081 | 4.619999727 | 0.863514287 | 16.26168812 | 0.167598317 | 0.153567004 | 0.106173407 | 0.143770008 | 0.110669267 | 3.893399866 | 0.134958872 | 137.021298 | 0.64012482 | 3.86949987 | 0.127471056 | 3.897199881 | 0.10173582 | 43.08229273 | 0.595949093 | 20.00000321 | 0.54290884 | 1988.660275 | 0.418674172 | 0.12851003 | 5.607797983 | 7.52154978 | 0.057898325 | 1.467099958 | 0.186278016 | 10.14800021 | 0.188909525 | 24.9411767 | 0.022773199 | 4.619999727 | 0.372294405 | 0 | 0.627705595 | 0.863514287 | 232.3999637 | 0.508185394 | 1128.758513 | 0.257686127 | 0.01567058 | 69.99999511 | 0.008990409 | 3381729.634 | -6.580004589 | -9188.478756 | 0.000716628 | 8.134511187 | 研磨 |  |  |  | 200 | 1 | 10 | [11 empty] | 120 | 4.5 |  |  | 2.8
MHS0232 | Mg60Cu25Y10Ag5（at%） | 0.325850881 | 0 | 0.35497703 | 0 | 0 | 0 | 0 | 0 | 0.198656644 | 0.120515445 | 0 | 0 | 0 | 0 | 0 | 0 | 0 | 0 | 0 | 0 | 0 | 0 | 0 | 0 | 0 | 0 | 0 | 0 | 1.694999949 | 0.076000965 | 4.799999696 | 0.847791244 | 16.3900603 | 0.171711709 | 0.153255005 | 0.106528187 | 0.143850008 | 0.110579404 | 3.912999863 | 0.136615285 | 133.2864386 | 0.665614857 | 3.881499868 | 0.127605499 | 3.910999878 | 0.103061755 | 44.75359245 | 0.605081039 | 20.70000309 | 0.55231146 | 2010.100271 | 0.412920602 | 0.162550024 | 4.52134914 | 7.520149781 | 0.057870552 | 1.479499956 | 0.189162283 | 10.2000002 | 0.187483165 | 24.95006099 | 0.022856117 | 4.799999696 | 0.3541667 | 0 | 0.6458333 | 0.847791244 | 237.1999628 | 0.510624223 | 1134.994112 | 0.255270475 | 0.015579575 | 71.09999492 | 0.008986831 | 3533447.67 | -7.120004717 | -9755.938897 | 0.000730345 | 8.589312304 | 研磨 |  |  |  | 200 | 1 | 10 | [11 empty] | 120 | 4.5 |  |  | 2.3
MHS0233 | SmMg11Ni | 0.561189149 | 0.123199023 | 0 | 0 | 0 | 0 | 0 | 0.315611829 | 0 | 0 | 0 | 0 | 0 | 0 | 0 | 0 | 0 | 0 | 0 | 0 | 0 | 0 | 0 | 0 | 0 | 0 | 0 | 0 | 1.649999911 | 0.072376762 | 2.692303861 | 0.789728883 | 14.97299371 | 0.093233645 | 0.158976941 | 0.071521002 | 0.144076934 | 0.112492681 | 3.71999925 | 0.121994734 | 184.5047065 | 0.28946501 | 3.700768471 | 0.132379046 | 3.749999659 | 0.067986835 | 36.64678844 | 0.92975747 | 17.07691735 | 0.799115185 | 1558.07607 | 0.325173838 | -0.209231487 | 2.220819605 | 7.491461461 | 0.071228744 | 1.345384319 | 0.124258833 | 9.346149729 | 0.242598196 | 25.32069191 | 0.049724905 | 2.538457627 | 0.727273816 | 0 | 0.272726184 | 0.854952588 | 168.7692715 | 0.308630919 | 1017.534243 | 0.22972009 | 0.017075675 | 54.84608824 | 0.009185096 | 2634100.281 | -3.337269508 | -4537.440677 | 0.000736037 | 4.455971324 | 熔体纺丝MS | [9 empty] | 10 | 5 K/min | [6 empty] | 320 | 3 | 2 | 4.08 |  |  |  | 320 | 0.0001 | 60 | 3 | 698K(5.23 ) | 297.4 |  |  |  |  | 105.56 | 93.57 | 79.76 | 124.32 | 82.51 | 128.02
MHS0234 | SmMg11Ni | 0.561189149 | 0.123199023 | 0 | 0 | 0 | 0 | 0 | 0.315611829 | 0 | 0 | 0 | 0 | 0 | 0 | 0 | 0 | 0 | 0 | 0 | 0 | 0 | 0 | 0 | 0 | 0 | 0 | 0 | 0 | 1.649999911 | 0.072376762 | 2.692303861 | 0.789728883 | 14.97299371 | 0.093233645 | 0.158976941 | 0.071521002 | 0.144076934 | 0.112492681 | 3.71999925 | 0.121994734 | 184.5047065 | 0.28946501 | 3.700768471 | 0.132379046 | 3.749999659 | 0.067986835 | 36.64678844 | 0.92975747 | 17.07691735 | 0.799115185 | 1558.07607 | 0.325173838 | -0.209231487 | 2.220819605 | 7.491461461 | 0.071228744 | 1.345384319 | 0.124258833 | 9.346149729 | 0.242598196 | 25.32069191 | 0.049724905 | 2.538457627 | 0.727273816 | 0 | 0.272726184 | 0.854952588 | 168.7692715 | 0.308630919 | 1017.534243 | 0.22972009 | 0.017075675 | 54.84608824 | 0.009185096 | 2634100.281 | -3.337269508 | -4537.440677 | 0.000736037 | 4.455971324 | 熔体纺丝MS | [9 empty] | 10 | [7 empty] | 340 | 3 | 2 | 4.35 |  |  |  | 340 | 0.0001 | 17 | 3
MHS0235 | SmMg11Ni | 0.561189149 | 0.123199023 | 0 | 0 | 0 | 0 | 0 | 0.315611829 | 0 | 0 | 0 | 0 | 0 | 0 | 0 | 0 | 0 | 0 | 0 | 0 | 0 | 0 | 0 | 0 | 0 | 0 | 0 | 0 | 1.649999911 | 0.072376762 | 2.692303861 | 0.789728883 | 14.97299371 | 0.093233645 | 0.158976941 | 0.071521002 | 0.144076934 | 0.112492681 | 3.71999925 | 0.121994734 | 184.5047065 | 0.28946501 | 3.700768471 | 0.132379046 | 3.749999659 | 0.067986835 | 36.64678844 | 0.92975747 | 17.07691735 | 0.799115185 | 1558.07607 | 0.325173838 | -0.209231487 | 2.220819605 | 7.491461461 | 0.071228744 | 1.345384319 | 0.124258833 | 9.346149729 | 0.242598196 | 25.32069191 | 0.049724905 | 2.538457627 | 0.727273816 | 0 | 0.272726184 | 0.854952588 | 168.7692715 | 0.308630919 | 1017.534243 | 0.22972009 | 0.017075675 | 54.84608824 | 0.009185096 | 2634100.281 | -3.337269508 | -4537.440677 | 0.000736037 | 4.455971324 | 熔体纺丝MS | [9 empty] | 10 | [7 empty] | 360 | 3 | 2 | 4.47 |  |  |  | 360 | 0.0001 | 13 | 3
MHS0236 | SmMg11Ni | 0.561189149 | 0.123199023 | 0 | 0 | 0 | 0 | 0 | 0.315611829 | 0 | 0 | 0 | 0 | 0 | 0 | 0 | 0 | 0 | 0 | 0 | 0 | 0 | 0 | 0 | 0 | 0 | 0 | 0 | 0 | 1.649999911 | 0.072376762 | 2.692303861 | 0.789728883 | 14.97299371 | 0.093233645 | 0.158976941 | 0.071521002 | 0.144076934 | 0.112492681 | 3.71999925 | 0.121994734 | 184.5047065 | 0.28946501 | 3.700768471 | 0.132379046 | 3.749999659 | 0.067986835 | 36.64678844 | 0.92975747 | 17.07691735 | 0.799115185 | 1558.07607 | 0.325173838 | -0.209231487 | 2.220819605 | 7.491461461 | 0.071228744 | 1.345384319 | 0.124258833 | 9.346149729 | 0.242598196 | 25.32069191 | 0.049724905 | 2.538457627 | 0.727273816 | 0 | 0.272726184 | 0.854952588 | 168.7692715 | 0.308630919 | 1017.534243 | 0.22972009 | 0.017075675 | 54.84608824 | 0.009185096 | 2634100.281 | -3.337269508 | -4537.440677 | 0.000736037 | 4.455971324 | 熔体纺丝MS | [9 empty] | 10 | [7 empty] | 380 | 3 | 2 | 4.58 |  |  |  | 380 | 0.0001 | 5.1 | 3
MHS0237 | SmMg11Ni | 0.561189149 | 0.123199023 | 0 | 0 | 0 | 0 | 0 | 0.315611829 | 0 | 0 | 0 | 0 | 0 | 0 | 0 | 0 | 0 | 0 | 0 | 0 | 0 | 0 | 0 | 0 | 0 | 0 | 0 | 0 | 1.649999911 | 0.072376762 | 2.692303861 | 0.789728883 | 14.97299371 | 0.093233645 | 0.158976941 | 0.071521002 | 0.144076934 | 0.112492681 | 3.71999925 | 0.121994734 | 184.5047065 | 0.28946501 | 3.700768471 | 0.132379046 | 3.749999659 | 0.067986835 | 36.64678844 | 0.92975747 | 17.07691735 | 0.799115185 | 1558.07607 | 0.325173838 | -0.209231487 | 2.220819605 | 7.491461461 | 0.071228744 | 1.345384319 | 0.124258833 | 9.346149729 | 0.242598196 | 25.32069191 | 0.049724905 | 2.538457627 | 0.727273816 | 0 | 0.272726184 | 0.854952588 | 168.7692715 | 0.308630919 | 1017.534243 | 0.22972009 | 0.017075675 | 54.84608824 | 0.009185096 | 2634100.281 | -3.337269508 | -4537.440677 | 0.000736037 | 4.455971324 | 球磨BM) |  |  | 35 | 135 | 20 | [5 empty] | 5 K/min | [6 empty] | 320 | 3 | 2 | 4.16 |  |  |  | 320 | 0.0001 | 24.8 | 3 | 696 K( 5.34 ) | 284.6 |  |  |  |  | 100.31 | 90.18 | 78.95 | 120.95 | 81.68 | 124.71
MHS0238 | SmMg11Ni | 0.561189149 | 0.123199023 | 0 | 0 | 0 | 0 | 0 | 0.315611829 | 0 | 0 | 0 | 0 | 0 | 0 | 0 | 0 | 0 | 0 | 0 | 0 | 0 | 0 | 0 | 0 | 0 | 0 | 0 | 0 | 1.649999911 | 0.072376762 | 2.692303861 | 0.789728883 | 14.97299371 | 0.093233645 | 0.158976941 | 0.071521002 | 0.144076934 | 0.112492681 | 3.71999925 | 0.121994734 | 184.5047065 | 0.28946501 | 3.700768471 | 0.132379046 | 3.749999659 | 0.067986835 | 36.64678844 | 0.92975747 | 17.07691735 | 0.799115185 | 1558.07607 | 0.325173838 | -0.209231487 | 2.220819605 | 7.491461461 | 0.071228744 | 1.345384319 | 0.124258833 | 9.346149729 | 0.242598196 | 25.32069191 | 0.049724905 | 2.538457627 | 0.727273816 | 0 | 0.272726184 | 0.854952588 | 168.7692715 | 0.308630919 | 1017.534243 | 0.22972009 | 0.017075675 | 54.84608824 | 0.009185096 | 2634100.281 | -3.337269508 | -4537.440677 | 0.000736037 | 4.455971324 | 球磨BM) |  |  | 35 | 135 | 20 | [12 empty] | 340 | 3 | 2 | 4.4 |  |  |  | 340 | 0.0001 | 9.6 | 3
MHS0239 | SmMg11Ni | 0.561189149 | 0.123199023 | 0 | 0 | 0 | 0 | 0 | 0.315611829 | 0 | 0 | 0 | 0 | 0 | 0 | 0 | 0 | 0 | 0 | 0 | 0 | 0 | 0 | 0 | 0 | 0 | 0 | 0 | 0 | 1.649999911 | 0.072376762 | 2.692303861 | 0.789728883 | 14.97299371 | 0.093233645 | 0.158976941 | 0.071521002 | 0.144076934 | 0.112492681 | 3.71999925 | 0.121994734 | 184.5047065 | 0.28946501 | 3.700768471 | 0.132379046 | 3.749999659 | 0.067986835 | 36.64678844 | 0.92975747 | 17.07691735 | 0.799115185 | 1558.07607 | 0.325173838 | -0.209231487 | 2.220819605 | 7.491461461 | 0.071228744 | 1.345384319 | 0.124258833 | 9.346149729 | 0.242598196 | 25.32069191 | 0.049724905 | 2.538457627 | 0.727273816 | 0 | 0.272726184 | 0.854952588 | 168.7692715 | 0.308630919 | 1017.534243 | 0.22972009 | 0.017075675 | 54.84608824 | 0.009185096 | 2634100.281 | -3.337269508 | -4537.440677 | 0.000736037 | 4.455971324 | 球磨BM) |  |  | 35 | 135 | 20 | [12 empty] | 360 | 3 | 2 | 4.58 |  |  |  | 360 | 0.0001 | 6.5 | 3
MHS0240 | SmMg11Ni | 0.561189149 | 0.123199023 | 0 | 0 | 0 | 0 | 0 | 0.315611829 | 0 | 0 | 0 | 0 | 0 | 0 | 0 | 0 | 0 | 0 | 0 | 0 | 0 | 0 | 0 | 0 | 0 | 0 | 0 | 0 | 1.649999911 | 0.072376762 | 2.692303861 | 0.789728883 | 14.97299371 | 0.093233645 | 0.158976941 | 0.071521002 | 0.144076934 | 0.112492681 | 3.71999925 | 0.121994734 | 184.5047065 | 0.28946501 | 3.700768471 | 0.132379046 | 3.749999659 | 0.067986835 | 36.64678844 | 0.92975747 | 17.07691735 | 0.799115185 | 1558.07607 | 0.325173838 | -0.209231487 | 2.220819605 | 7.491461461 | 0.071228744 | 1.345384319 | 0.124258833 | 9.346149729 | 0.242598196 | 25.32069191 | 0.049724905 | 2.538457627 | 0.727273816 | 0 | 0.272726184 | 0.854952588 | 168.7692715 | 0.308630919 | 1017.534243 | 0.22972009 | 0.017075675 | 54.84608824 | 0.009185096 | 2634100.281 | -3.337269508 | -4537.440677 | 0.000736037 | 4.455971324 | 球磨BM) |  |  | 35 | 135 | 20 | [12 empty] | 380 | 3 | 2 | 4.67 |  |  |  | 380 | 0.0001 | 3.2 | 3
MHS0241 | Mg-5.0 wt%Ni-2.3 wt%V | 0.927 | 0.05 | 0 | 0 | 0 | 0 | 0 | 0 | 0 | 0 | 0 | 0 | 0 | 0 | 0 | 0 | 0 | 0 | 0 | 0.023 | 0 | 0 | 0 | 0 | 0 | 0 | 0 | 0 | 1.671637107 | 0.015913171 | 2.207119572 | 0.54414038 | 15.09886957 | 0.030322269 | 0.159007062 | 0.037376722 | 0.140770201 | 0.019886983 | 3.701108569 | 0.062332831 | 198.3687734 | 0.173964559 | 3.699506052 | 0.061089457 | 3.762321388 | 0.025536463 | 25.35260482 | 0.225086808 | 12.47147187 | 0.207420013 | 1428.893874 | 0.251246432 | -0.355731305 | 0.690714072 | 7.635568524 | 0.012536987 | 1.32662139 | 0.070191806 | 9.023226535 | 0.196996013 | 24.89517897 | 0.007011887 | 2.207119572 | 0.906158427 | 0 | 0.093841573 | 0.54414038 | 186.0418476 | 0.118422668 | 954.9569112 | 0.184825075 | 0.016902557 | 49.23201414 | 0.009448831 | 1842532.928 | 0.677220835 | -1321.164347 | 0.000512331 | 1.38418975 | 氢等离子体金属反应 (HPMR)?(电弧熔化) | [17 empty] | 200 | 4 | 30 | 4.6 |  |  |  | 350 | 0.0001 | 10 | 5.2 | [5 empty] | 52.8 | 85.1 |  | 70.2 |  | 71.6
MHS0242 | Mg-5.0 wt%Ni-2.3 wt%V | 0.927 | 0.05 | 0 | 0 | 0 | 0 | 0 | 0 | 0 | 0 | 0 | 0 | 0 | 0 | 0 | 0 | 0 | 0 | 0 | 0.023 | 0 | 0 | 0 | 0 | 0 | 0 | 0 | 0 | 1.671637107 | 0.015913171 | 2.207119572 | 0.54414038 | 15.09886957 | 0.030322269 | 0.159007062 | 0.037376722 | 0.140770201 | 0.019886983 | 3.701108569 | 0.062332831 | 198.3687734 | 0.173964559 | 3.699506052 | 0.061089457 | 3.762321388 | 0.025536463 | 25.35260482 | 0.225086808 | 12.47147187 | 0.207420013 | 1428.893874 | 0.251246432 | -0.355731305 | 0.690714072 | 7.635568524 | 0.012536987 | 1.32662139 | 0.070191806 | 9.023226535 | 0.196996013 | 24.89517897 | 0.007011887 | 2.207119572 | 0.906158427 | 0 | 0.093841573 | 0.54414038 | 186.0418476 | 0.118422668 | 954.9569112 | 0.184825075 | 0.016902557 | 49.23201414 | 0.009448831 | 1842532.928 | 0.677220835 | -1321.164347 | 0.000512331 | 1.38418975 | 氢等离子体金属反应 (HPMR)?(电弧熔化) | [17 empty] | 300 | 0.7 | 10 | 4.2
MHS0243 | Mg-5.0 wt%Ni-2.3 wt%V | 0.927 | 0.05 | 0 | 0 | 0 | 0 | 0 | 0 | 0 | 0 | 0 | 0 | 0 | 0 | 0 | 0 | 0 | 0 | 0 | 0.023 | 0 | 0 | 0 | 0 | 0 | 0 | 0 | 0 | 1.671637107 | 0.015913171 | 2.207119572 | 0.54414038 | 15.09886957 | 0.030322269 | 0.159007062 | 0.037376722 | 0.140770201 | 0.019886983 | 3.701108569 | 0.062332831 | 198.3687734 | 0.173964559 | 3.699506052 | 0.061089457 | 3.762321388 | 0.025536463 | 25.35260482 | 0.225086808 | 12.47147187 | 0.207420013 | 1428.893874 | 0.251246432 | -0.355731305 | 0.690714072 | 7.635568524 | 0.012536987 | 1.32662139 | 0.070191806 | 9.023226535 | 0.196996013 | 24.89517897 | 0.007011887 | 2.207119572 | 0.906158427 | 0 | 0.093841573 | 0.54414038 | 186.0418476 | 0.118422668 | 954.9569112 | 0.184825075 | 0.016902557 | 49.23201414 | 0.009448831 | 1842532.928 | 0.677220835 | -1321.164347 | 0.000512331 | 1.38418975 | 氢等离子体金属反应 (HPMR)?(电弧熔化) | [17 empty] | 300 | 1.7 | 10 | 4.6
MHS0244 | Mg-5.0 wt%Ni-2.3 wt%V | 0.927 | 0.05 | 0 | 0 | 0 | 0 | 0 | 0 | 0 | 0 | 0 | 0 | 0 | 0 | 0 | 0 | 0 | 0 | 0 | 0.023 | 0 | 0 | 0 | 0 | 0 | 0 | 0 | 0 | 1.671637107 | 0.015913171 | 2.207119572 | 0.54414038 | 15.09886957 | 0.030322269 | 0.159007062 | 0.037376722 | 0.140770201 | 0.019886983 | 3.701108569 | 0.062332831 | 198.3687734 | 0.173964559 | 3.699506052 | 0.061089457 | 3.762321388 | 0.025536463 | 25.35260482 | 0.225086808 | 12.47147187 | 0.207420013 | 1428.893874 | 0.251246432 | -0.355731305 | 0.690714072 | 7.635568524 | 0.012536987 | 1.32662139 | 0.070191806 | 9.023226535 | 0.196996013 | 24.89517897 | 0.007011887 | 2.207119572 | 0.906158427 | 0 | 0.093841573 | 0.54414038 | 186.0418476 | 0.118422668 | 954.9569112 | 0.184825075 | 0.016902557 | 49.23201414 | 0.009448831 | 1842532.928 | 0.677220835 | -1321.164347 | 0.000512331 | 1.38418975 | 氢等离子体金属反应 (HPMR)?(电弧熔化) | [17 empty] | 300 | 2.7 | 10 | 4.8
MHS0245 | Mg-5.0 wt%Ni-2.3 wt%V | 0.927 | 0.05 | 0 | 0 | 0 | 0 | 0 | 0 | 0 | 0 | 0 | 0 | 0 | 0 | 0 | 0 | 0 | 0 | 0 | 0.023 | 0 | 0 | 0 | 0 | 0 | 0 | 0 | 0 | 1.671637107 | 0.015913171 | 2.207119572 | 0.54414038 | 15.09886957 | 0.030322269 | 0.159007062 | 0.037376722 | 0.140770201 | 0.019886983 | 3.701108569 | 0.062332831 | 198.3687734 | 0.173964559 | 3.699506052 | 0.061089457 | 3.762321388 | 0.025536463 | 25.35260482 | 0.225086808 | 12.47147187 | 0.207420013 | 1428.893874 | 0.251246432 | -0.355731305 | 0.690714072 | 7.635568524 | 0.012536987 | 1.32662139 | 0.070191806 | 9.023226535 | 0.196996013 | 24.89517897 | 0.007011887 | 2.207119572 | 0.906158427 | 0 | 0.093841573 | 0.54414038 | 186.0418476 | 0.118422668 | 954.9569112 | 0.184825075 | 0.016902557 | 49.23201414 | 0.009448831 | 1842532.928 | 0.677220835 | -1321.164347 | 0.000512331 | 1.38418975 | 氢等离子体金属反应 (HPMR)?(电弧熔化) | [17 empty] | 300 | 3.7 | 10 | 5
MHS0246 | Mg-5.0 wt%Ni-2.3 wt%V | 0.927 | 0.05 | 0 | 0 | 0 | 0 | 0 | 0 | 0 | 0 | 0 | 0 | 0 | 0 | 0 | 0 | 0 | 0 | 0 | 0.023 | 0 | 0 | 0 | 0 | 0 | 0 | 0 | 0 | 1.671637107 | 0.015913171 | 2.207119572 | 0.54414038 | 15.09886957 | 0.030322269 | 0.159007062 | 0.037376722 | 0.140770201 | 0.019886983 | 3.701108569 | 0.062332831 | 198.3687734 | 0.173964559 | 3.699506052 | 0.061089457 | 3.762321388 | 0.025536463 | 25.35260482 | 0.225086808 | 12.47147187 | 0.207420013 | 1428.893874 | 0.251246432 | -0.355731305 | 0.690714072 | 7.635568524 | 0.012536987 | 1.32662139 | 0.070191806 | 9.023226535 | 0.196996013 | 24.89517897 | 0.007011887 | 2.207119572 | 0.906158427 | 0 | 0.093841573 | 0.54414038 | 186.0418476 | 0.118422668 | 954.9569112 | 0.184825075 | 0.016902557 | 49.23201414 | 0.009448831 | 1842532.928 | 0.677220835 | -1321.164347 | 0.000512331 | 1.38418975 | 氢等离子体金属反应 (HPMR)?(电弧熔化) | [17 empty] | 300 | 4 | 10 | 5.3
MHS0247 | Mg-5.0 wt%Ni-2.3 wt%V | 0.927 | 0.05 | 0 | 0 | 0 | 0 | 0 | 0 | 0 | 0 | 0 | 0 | 0 | 0 | 0 | 0 | 0 | 0 | 0 | 0.023 | 0 | 0 | 0 | 0 | 0 | 0 | 0 | 0 | 1.671637107 | 0.015913171 | 2.207119572 | 0.54414038 | 15.09886957 | 0.030322269 | 0.159007062 | 0.037376722 | 0.140770201 | 0.019886983 | 3.701108569 | 0.062332831 | 198.3687734 | 0.173964559 | 3.699506052 | 0.061089457 | 3.762321388 | 0.025536463 | 25.35260482 | 0.225086808 | 12.47147187 | 0.207420013 | 1428.893874 | 0.251246432 | -0.355731305 | 0.690714072 | 7.635568524 | 0.012536987 | 1.32662139 | 0.070191806 | 9.023226535 | 0.196996013 | 24.89517897 | 0.007011887 | 2.207119572 | 0.906158427 | 0 | 0.093841573 | 0.54414038 | 186.0418476 | 0.118422668 | 954.9569112 | 0.184825075 | 0.016902557 | 49.23201414 | 0.009448831 | 1842532.928 | 0.677220835 | -1321.164347 | 0.000512331 | 1.38418975 | 氢等离子体金属反应 (HPMR)?(电弧熔化) | [17 empty] | 300 | 0.7 | 60 | 4.4
MHS0248 | Mg-5.0 wt%Ni-2.3 wt%V | 0.927 | 0.05 | 0 | 0 | 0 | 0 | 0 | 0 | 0 | 0 | 0 | 0 | 0 | 0 | 0 | 0 | 0 | 0 | 0 | 0.023 | 0 | 0 | 0 | 0 | 0 | 0 | 0 | 0 | 1.671637107 | 0.015913171 | 2.207119572 | 0.54414038 | 15.09886957 | 0.030322269 | 0.159007062 | 0.037376722 | 0.140770201 | 0.019886983 | 3.701108569 | 0.062332831 | 198.3687734 | 0.173964559 | 3.699506052 | 0.061089457 | 3.762321388 | 0.025536463 | 25.35260482 | 0.225086808 | 12.47147187 | 0.207420013 | 1428.893874 | 0.251246432 | -0.355731305 | 0.690714072 | 7.635568524 | 0.012536987 | 1.32662139 | 0.070191806 | 9.023226535 | 0.196996013 | 24.89517897 | 0.007011887 | 2.207119572 | 0.906158427 | 0 | 0.093841573 | 0.54414038 | 186.0418476 | 0.118422668 | 954.9569112 | 0.184825075 | 0.016902557 | 49.23201414 | 0.009448831 | 1842532.928 | 0.677220835 | -1321.164347 | 0.000512331 | 1.38418975 | 氢等离子体金属反应 (HPMR)?(电弧熔化) | [17 empty] | 300 | 1.7 | 60 | 4.9
MHS0249 | Mg-5.0 wt%Ni-2.3 wt%V | 0.927 | 0.05 | 0 | 0 | 0 | 0 | 0 | 0 | 0 | 0 | 0 | 0 | 0 | 0 | 0 | 0 | 0 | 0 | 0 | 0.023 | 0 | 0 | 0 | 0 | 0 | 0 | 0 | 0 | 1.671637107 | 0.015913171 | 2.207119572 | 0.54414038 | 15.09886957 | 0.030322269 | 0.159007062 | 0.037376722 | 0.140770201 | 0.019886983 | 3.701108569 | 0.062332831 | 198.3687734 | 0.173964559 | 3.699506052 | 0.061089457 | 3.762321388 | 0.025536463 | 25.35260482 | 0.225086808 | 12.47147187 | 0.207420013 | 1428.893874 | 0.251246432 | -0.355731305 | 0.690714072 | 7.635568524 | 0.012536987 | 1.32662139 | 0.070191806 | 9.023226535 | 0.196996013 | 24.89517897 | 0.007011887 | 2.207119572 | 0.906158427 | 0 | 0.093841573 | 0.54414038 | 186.0418476 | 0.118422668 | 954.9569112 | 0.184825075 | 0.016902557 | 49.23201414 | 0.009448831 | 1842532.928 | 0.677220835 | -1321.164347 | 0.000512331 | 1.38418975 | 氢等离子体金属反应 (HPMR)?(电弧熔化) | [17 empty] | 300 | 2.7 | 60 | 5
MHS0250 | Mg-5.0 wt%Ni-2.3 wt%V | 0.927 | 0.05 | 0 | 0 | 0 | 0 | 0 | 0 | 0 | 0 | 0 | 0 | 0 | 0 | 0 | 0 | 0 | 0 | 0 | 0.023 | 0 | 0 | 0 | 0 | 0 | 0 | 0 | 0 | 1.671637107 | 0.015913171 | 2.207119572 | 0.54414038 | 15.09886957 | 0.030322269 | 0.159007062 | 0.037376722 | 0.140770201 | 0.019886983 | 3.701108569 | 0.062332831 | 198.3687734 | 0.173964559 | 3.699506052 | 0.061089457 | 3.762321388 | 0.025536463 | 25.35260482 | 0.225086808 | 12.47147187 | 0.207420013 | 1428.893874 | 0.251246432 | -0.355731305 | 0.690714072 | 7.635568524 | 0.012536987 | 1.32662139 | 0.070191806 | 9.023226535 | 0.196996013 | 24.89517897 | 0.007011887 | 2.207119572 | 0.906158427 | 0 | 0.093841573 | 0.54414038 | 186.0418476 | 0.118422668 | 954.9569112 | 0.184825075 | 0.016902557 | 49.23201414 | 0.009448831 | 1842532.928 | 0.677220835 | -1321.164347 | 0.000512331 | 1.38418975 | 氢等离子体金属反应 (HPMR)?(电弧熔化) | [17 empty] | 300 | 3.7 | 60 | 5.3
MHS0251 | Mg-5.0 wt%Ni-2.3 wt%V | 0.927 | 0.05 | 0 | 0 | 0 | 0 | 0 | 0 | 0 | 0 | 0 | 0 | 0 | 0 | 0 | 0 | 0 | 0 | 0 | 0.023 | 0 | 0 | 0 | 0 | 0 | 0 | 0 | 0 | 1.671637107 | 0.015913171 | 2.207119572 | 0.54414038 | 15.09886957 | 0.030322269 | 0.159007062 | 0.037376722 | 0.140770201 | 0.019886983 | 3.701108569 | 0.062332831 | 198.3687734 | 0.173964559 | 3.699506052 | 0.061089457 | 3.762321388 | 0.025536463 | 25.35260482 | 0.225086808 | 12.47147187 | 0.207420013 | 1428.893874 | 0.251246432 | -0.355731305 | 0.690714072 | 7.635568524 | 0.012536987 | 1.32662139 | 0.070191806 | 9.023226535 | 0.196996013 | 24.89517897 | 0.007011887 | 2.207119572 | 0.906158427 | 0 | 0.093841573 | 0.54414038 | 186.0418476 | 0.118422668 | 954.9569112 | 0.184825075 | 0.016902557 | 49.23201414 | 0.009448831 | 1842532.928 | 0.677220835 | -1321.164347 | 0.000512331 | 1.38418975 | 氢等离子体金属反应 (HPMR)?(电弧熔化) | [17 empty] | 300 | 4 | 60 | 5.4
MHS0252 | Mg?4?NiPd | 0.370597675 | 0.223734719 | 0 | 0 | 0 | 0 | 0 | 0 | 0 | 0 | 0 | 0 | 0 | 0 | 0 | 0 | 0 | 0 | 0 | 0 | 0 | 0 | 0.405667606 | 0 | 0 | 0 | 0 | 0 | 1.721666555 | 0.042473189 | 4.666660609 | 0.808122626 | 16.28197786 | 0.110380289 | 0.150416696 | 0.094348417 | 0.137833349 | 0.045195134 | 4.13166551 | 0.16178485 | 140.8721477 | 0.641320814 | 4.151665533 | 0.167493064 | 3.974999517 | 0.080132112 | 43.72221633 | 0.702676946 | 26.33333144 | 0.971060792 | 1978.998629 | 0.440260368 | 0.019498705 | 31.70836042 | 7.760166803 | 0.033243761 | 1.558332934 | 0.231681125 | 11.44999347 | 0.339892089 | 25.25433241 | 0.021602718 | 4.666660609 | 0.35714324 | 0 | 0.64285676 | 0.808122626 | 147.666731 | 0.419949361 | 1208.132743 | 0.334448019 | 0.014622258 | 89.99989777 | 0.00947743 | 3675359.084 | -19.55558786 | -8733.710689 | 0.002244117 | 7.212911954 | 高压扭转法HPT+塑性变形 | [17 empty] | 32 | 10 |  |  | 0.7（可逆） |  |  | 32 | 10 |  | 0.7
MHS0253 | 90Mg-5Ni-2.5Fe-2.5Ti（wt%） | 0.9 | 0.05 | 0 | 0 | 0 | 0 | 0 | 0 | 0 | 0 | 0 | 0 | 0 | 0.025 | 0 | 0 | 0 | 0 | 0.025 | 0 | 0 | 0 | 0 | 0 | 0 | 0 | 0 | 0 | 1.670581203 | 0.019735528 | 2.27143639 | 0.590366162 | 15.09784818 | 0.033468531 | 0.158719925 | 0.041438911 | 0.140778959 | 0.024682708 | 3.709993303 | 0.066066068 | 196.2064627 | 0.197290833 | 3.711356821 | 0.066113689 | 3.763791519 | 0.028356775 | 25.73919726 | 0.254166875 | 12.64657648 | 0.234540388 | 1452.913583 | 0.280265204 | -0.352867692 | 0.681771334 | 7.637833309 | 0.012888342 | 1.332239758 | 0.079529495 | 9.079574101 | 0.19342032 | 24.90056347 | 0.00715433 | 2.27143639 | 0.880500114 | 0 | 0.119499886 | 0.590366162 | 184.3033202 | 0.143686777 | 964.7182235 | 0.195301523 | 0.016826128 | 50.27424724 | 0.009411633 | 1879153.835 | 1.222537869 | -1914.895279 | 0.000638029 | 1.98619428 | 研磨 | 1.2 |  | 45 | 250 | 4 | [12 empty] | 300 | 1.2 | 300 | 5.21 |  |  |  | 300 | 0.1 | 5 | 0.52
MHS0254 | 90Mg-5Ni-2.5Fe-2.5Ti（wt%） | 0.9 | 0.05 | 0 | 0 | 0 | 0 | 0 | 0 | 0 | 0 | 0 | 0 | 0 | 0.025 | 0 | 0 | 0 | 0 | 0.025 | 0 | 0 | 0 | 0 | 0 | 0 | 0 | 0 | 0 | 1.670581203 | 0.019735528 | 2.27143639 | 0.590366162 | 15.09784818 | 0.033468531 | 0.158719925 | 0.041438911 | 0.140778959 | 0.024682708 | 3.709993303 | 0.066066068 | 196.2064627 | 0.197290833 | 3.711356821 | 0.066113689 | 3.763791519 | 0.028356775 | 25.73919726 | 0.254166875 | 12.64657648 | 0.234540388 | 1452.913583 | 0.280265204 | -0.352867692 | 0.681771334 | 7.637833309 | 0.012888342 | 1.332239758 | 0.079529495 | 9.079574101 | 0.19342032 | 24.90056347 | 0.00715433 | 2.27143639 | 0.880500114 | 0 | 0.119499886 | 0.590366162 | 184.3033202 | 0.143686777 | 964.7182235 | 0.195301523 | 0.016826128 | 50.27424724 | 0.009411633 | 1879153.835 | 1.222537869 | -1914.895279 | 0.000638029 | 1.98619428 | 研磨 | 1.2 |  | 45 | 250 | 4 | [12 empty] | 300 | 1.2 | 600 | 5.5 |  |  |  | 300 | 0.1 | 10 | 1.09
MHS0255 | 90Mg-5Ni-2.5Fe-2.5Ti（wt%） | 0.9 | 0.05 | 0 | 0 | 0 | 0 | 0 | 0 | 0 | 0 | 0 | 0 | 0 | 0.025 | 0 | 0 | 0 | 0 | 0.025 | 0 | 0 | 0 | 0 | 0 | 0 | 0 | 0 | 0 | 1.670581203 | 0.019735528 | 2.27143639 | 0.590366162 | 15.09784818 | 0.033468531 | 0.158719925 | 0.041438911 | 0.140778959 | 0.024682708 | 3.709993303 | 0.066066068 | 196.2064627 | 0.197290833 | 3.711356821 | 0.066113689 | 3.763791519 | 0.028356775 | 25.73919726 | 0.254166875 | 12.64657648 | 0.234540388 | 1452.913583 | 0.280265204 | -0.352867692 | 0.681771334 | 7.637833309 | 0.012888342 | 1.332239758 | 0.079529495 | 9.079574101 | 0.19342032 | 24.90056347 | 0.00715433 | 2.27143639 | 0.880500114 | 0 | 0.119499886 | 0.590366162 | 184.3033202 | 0.143686777 | 964.7182235 | 0.195301523 | 0.016826128 | 50.27424724 | 0.009411633 | 1879153.835 | 1.222537869 | -1914.895279 | 0.000638029 | 1.98619428 | 研磨 | 1.2 |  | 45 | 250 | 4 | [12 empty] | 300 | 1.2 | 1200 | 5.56 |  |  |  | 300 | 0.1 | 20 | 2.49
MHS0256 | 90Mg-5Ni-2.5Fe-2.5Ti（wt%） | 0.9 | 0.05 | 0 | 0 | 0 | 0 | 0 | 0 | 0 | 0 | 0 | 0 | 0 | 0.025 | 0 | 0 | 0 | 0 | 0.025 | 0 | 0 | 0 | 0 | 0 | 0 | 0 | 0 | 0 | 1.670581203 | 0.019735528 | 2.27143639 | 0.590366162 | 15.09784818 | 0.033468531 | 0.158719925 | 0.041438911 | 0.140778959 | 0.024682708 | 3.709993303 | 0.066066068 | 196.2064627 | 0.197290833 | 3.711356821 | 0.066113689 | 3.763791519 | 0.028356775 | 25.73919726 | 0.254166875 | 12.64657648 | 0.234540388 | 1452.913583 | 0.280265204 | -0.352867692 | 0.681771334 | 7.637833309 | 0.012888342 | 1.332239758 | 0.079529495 | 9.079574101 | 0.19342032 | 24.90056347 | 0.00715433 | 2.27143639 | 0.880500114 | 0 | 0.119499886 | 0.590366162 | 184.3033202 | 0.143686777 | 964.7182235 | 0.195301523 | 0.016826128 | 50.27424724 | 0.009411633 | 1879153.835 | 1.222537869 | -1914.895279 | 0.000638029 | 1.98619428 | 研磨 | 1.2 |  | 45 | 250 | 4 | [12 empty] | 300 | 1.2 | 1800 | 5.62 |  |  |  | 300 | 0.1 | 30 | 3.63
MHS0257 | 90Mg-5Ni-2.5Fe-2.5Ti（wt%） | 0.9 | 0.05 | 0 | 0 | 0 | 0 | 0 | 0 | 0 | 0 | 0 | 0 | 0 | 0.025 | 0 | 0 | 0 | 0 | 0.025 | 0 | 0 | 0 | 0 | 0 | 0 | 0 | 0 | 0 | 1.670581203 | 0.019735528 | 2.27143639 | 0.590366162 | 15.09784818 | 0.033468531 | 0.158719925 | 0.041438911 | 0.140778959 | 0.024682708 | 3.709993303 | 0.066066068 | 196.2064627 | 0.197290833 | 3.711356821 | 0.066113689 | 3.763791519 | 0.028356775 | 25.73919726 | 0.254166875 | 12.64657648 | 0.234540388 | 1452.913583 | 0.280265204 | -0.352867692 | 0.681771334 | 7.637833309 | 0.012888342 | 1.332239758 | 0.079529495 | 9.079574101 | 0.19342032 | 24.90056347 | 0.00715433 | 2.27143639 | 0.880500114 | 0 | 0.119499886 | 0.590366162 | 184.3033202 | 0.143686777 | 964.7182235 | 0.195301523 | 0.016826128 | 50.27424724 | 0.009411633 | 1879153.835 | 1.222537869 | -1914.895279 | 0.000638029 | 1.98619428 | 研磨 | 1.2 |  | 45 | 250 | 4 | [12 empty] | 300 | 1.2 | 3600 | 5.67 |  |  |  | 300 | 0.1 | 60 | 4.72
MHS0258 | 90Mg-5Ni-2.5Fe-2.5Ti（wt%） | 0.9 | 0.05 | 0 | 0 | 0 | 0 | 0 | 0 | 0 | 0 | 0 | 0 | 0 | 0.025 | 0 | 0 | 0 | 0 | 0.025 | 0 | 0 | 0 | 0 | 0 | 0 | 0 | 0 | 0 | 1.670581203 | 0.019735528 | 2.27143639 | 0.590366162 | 15.09784818 | 0.033468531 | 0.158719925 | 0.041438911 | 0.140778959 | 0.024682708 | 3.709993303 | 0.066066068 | 196.2064627 | 0.197290833 | 3.711356821 | 0.066113689 | 3.763791519 | 0.028356775 | 25.73919726 | 0.254166875 | 12.64657648 | 0.234540388 | 1452.913583 | 0.280265204 | -0.352867692 | 0.681771334 | 7.637833309 | 0.012888342 | 1.332239758 | 0.079529495 | 9.079574101 | 0.19342032 | 24.90056347 | 0.00715433 | 2.27143639 | 0.880500114 | 0 | 0.119499886 | 0.590366162 | 184.3033202 | 0.143686777 | 964.7182235 | 0.195301523 | 0.016826128 | 50.27424724 | 0.009411633 | 1879153.835 | 1.222537869 | -1914.895279 | 0.000638029 | 1.98619428 | 研磨 | 1.2 |  | 45 | 250 | 8 | [12 empty] | 300 | 1.2 | 300 | 4.75 |  |  |  | 300 | 0.1 | 5 | 0.43
MHS0259 | 90Mg-5Ni-2.5Fe-2.5Ti（wt%） | 0.9 | 0.05 | 0 | 0 | 0 | 0 | 0 | 0 | 0 | 0 | 0 | 0 | 0 | 0.025 | 0 | 0 | 0 | 0 | 0.025 | 0 | 0 | 0 | 0 | 0 | 0 | 0 | 0 | 0 | 1.670581203 | 0.019735528 | 2.27143639 | 0.590366162 | 15.09784818 | 0.033468531 | 0.158719925 | 0.041438911 | 0.140778959 | 0.024682708 | 3.709993303 | 0.066066068 | 196.2064627 | 0.197290833 | 3.711356821 | 0.066113689 | 3.763791519 | 0.028356775 | 25.73919726 | 0.254166875 | 12.64657648 | 0.234540388 | 1452.913583 | 0.280265204 | -0.352867692 | 0.681771334 | 7.637833309 | 0.012888342 | 1.332239758 | 0.079529495 | 9.079574101 | 0.19342032 | 24.90056347 | 0.00715433 | 2.27143639 | 0.880500114 | 0 | 0.119499886 | 0.590366162 | 184.3033202 | 0.143686777 | 964.7182235 | 0.195301523 | 0.016826128 | 50.27424724 | 0.009411633 | 1879153.835 | 1.222537869 | -1914.895279 | 0.000638029 | 1.98619428 | 研磨 | 1.2 |  | 45 | 250 | 8 | [12 empty] | 300 | 1.2 | 600 | 4.9 |  |  |  | 300 | 0.1 | 10 | 0.91
MHS0260 | 90Mg-5Ni-2.5Fe-2.5Ti（wt%） | 0.9 | 0.05 | 0 | 0 | 0 | 0 | 0 | 0 | 0 | 0 | 0 | 0 | 0 | 0.025 | 0 | 0 | 0 | 0 | 0.025 | 0 | 0 | 0 | 0 | 0 | 0 | 0 | 0 | 0 | 1.670581203 | 0.019735528 | 2.27143639 | 0.590366162 | 15.09784818 | 0.033468531 | 0.158719925 | 0.041438911 | 0.140778959 | 0.024682708 | 3.709993303 | 0.066066068 | 196.2064627 | 0.197290833 | 3.711356821 | 0.066113689 | 3.763791519 | 0.028356775 | 25.73919726 | 0.254166875 | 12.64657648 | 0.234540388 | 1452.913583 | 0.280265204 | -0.352867692 | 0.681771334 | 7.637833309 | 0.012888342 | 1.332239758 | 0.079529495 | 9.079574101 | 0.19342032 | 24.90056347 | 0.00715433 | 2.27143639 | 0.880500114 | 0 | 0.119499886 | 0.590366162 | 184.3033202 | 0.143686777 | 964.7182235 | 0.195301523 | 0.016826128 | 50.27424724 | 0.009411633 | 1879153.835 | 1.222537869 | -1914.895279 | 0.000638029 | 1.98619428 | 研磨 | 1.2 |  | 45 | 250 | 8 | [12 empty] | 300 | 1.2 | 1200 | 4.93 |  |  |  | 300 | 0.1 | 20 | 2.04
MHS0261 | 90Mg-5Ni-2.5Fe-2.5Ti（wt%） | 0.9 | 0.05 | 0 | 0 | 0 | 0 | 0 | 0 | 0 | 0 | 0 | 0 | 0 | 0.025 | 0 | 0 | 0 | 0 | 0.025 | 0 | 0 | 0 | 0 | 0 | 0 | 0 | 0 | 0 | 1.670581203 | 0.019735528 | 2.27143639 | 0.590366162 | 15.09784818 | 0.033468531 | 0.158719925 | 0.041438911 | 0.140778959 | 0.024682708 | 3.709993303 | 0.066066068 | 196.2064627 | 0.197290833 | 3.711356821 | 0.066113689 | 3.763791519 | 0.028356775 | 25.73919726 | 0.254166875 | 12.64657648 | 0.234540388 | 1452.913583 | 0.280265204 | -0.352867692 | 0.681771334 | 7.637833309 | 0.012888342 | 1.332239758 | 0.079529495 | 9.079574101 | 0.19342032 | 24.90056347 | 0.00715433 | 2.27143639 | 0.880500114 | 0 | 0.119499886 | 0.590366162 | 184.3033202 | 0.143686777 | 964.7182235 | 0.195301523 | 0.016826128 | 50.27424724 | 0.009411633 | 1879153.835 | 1.222537869 | -1914.895279 | 0.000638029 | 1.98619428 | 研磨 | 1.2 |  | 45 | 250 | 8 | [12 empty] | 300 | 1.2 | 1800 | 4.99 |  |  |  | 300 | 0.1 | 30 | 2.99
MHS0262 | 90Mg-5Ni-2.5Fe-2.5Ti（wt%） | 0.9 | 0.05 | 0 | 0 | 0 | 0 | 0 | 0 | 0 | 0 | 0 | 0 | 0 | 0.025 | 0 | 0 | 0 | 0 | 0.025 | 0 | 0 | 0 | 0 | 0 | 0 | 0 | 0 | 0 | 1.670581203 | 0.019735528 | 2.27143639 | 0.590366162 | 15.09784818 | 0.033468531 | 0.158719925 | 0.041438911 | 0.140778959 | 0.024682708 | 3.709993303 | 0.066066068 | 196.2064627 | 0.197290833 | 3.711356821 | 0.066113689 | 3.763791519 | 0.028356775 | 25.73919726 | 0.254166875 | 12.64657648 | 0.234540388 | 1452.913583 | 0.280265204 | -0.352867692 | 0.681771334 | 7.637833309 | 0.012888342 | 1.332239758 | 0.079529495 | 9.079574101 | 0.19342032 | 24.90056347 | 0.00715433 | 2.27143639 | 0.880500114 | 0 | 0.119499886 | 0.590366162 | 184.3033202 | 0.143686777 | 964.7182235 | 0.195301523 | 0.016826128 | 50.27424724 | 0.009411633 | 1879153.835 | 1.222537869 | -1914.895279 | 0.000638029 | 1.98619428 | 研磨 | 1.2 |  | 45 | 250 | 8 | [12 empty] | 300 | 1.2 | 3600 | 5.02 |  |  |  | 300 | 0.1 | 60 | 4.3
MHS0263 | Mg23Ni10 | 0.487820096 | 0.512179904 | 0 | 0 | 0 | 0 | 0 | 0 | 0 | 0 | 0 | 0 | 0 | 0 | 0 | 0 | 0 | 0 | 0 | 0 | 0 | 0 | 0 | 0 | 0 | 0 | 0 | 0 | 1.71545433 | 0.040184771 | 4.424230909 | 0.831001096 | 15.98492882 | 0.090077662 | 0.149342475 | 0.109243197 | 0.135848509 | 0.057510009 | 4.111513007 | 0.166545919 | 145.9740367 | 0.610625247 | 4.111513007 | 0.166545919 | 3.946968761 | 0.075683126 | 34.72567778 | 0.45510398 | 16.84846182 | 0.436424497 | 1915.421618 | 0.43739285 | 0.072725027 | 9.858029205 | 7.644181827 | 0.00036072 | 1.491817318 | 0.184835336 | 11.27574534 | 0.346436037 | 25.23293767 | 0.021873818 | 4.424230909 | 0.452055971 | 0 | 0.547944029 | 0.831001096 | 160.0001425 | 0.284357194 | 1167.088235 | 0.316987097 | 0.01443327 | 85.90889659 | 0.009661433 | 2957128.22 | -3.379237943 | -5955.390569 | 0.000567747 | 5.099881184 | 感应熔炼 | [17 empty] | 300 |  |  |  | 4.45 |  |  | 300 | 0.01 |  |  | 4.26 | [7 empty] | 61.09 |  | 52.68
MHS0264 | Mg22LaNi10 | 0.424187855 | 0.465614216 | 0 | 0 | 0.110197929 | 0 | 0 | 0 | 0 | 0 | 0 | 0 | 0 | 0 | 0 | 0 | 0 | 0 | 0 | 0 | 0 | 0 | 0 | 0 | 0 | 0 | 0 | 0 | 1.704848247 | 0.056614303 | 4.454534002 | 0.821751701 | 15.86441979 | 0.104849381 | 0.150184901 | 0.116666079 | 0.137848513 | 0.105036168 | 4.103634203 | 0.168477331 | 144.2725181 | 0.613638189 | 4.106664512 | 0.167652311 | 3.927271751 | 0.084223357 | 38.19856374 | 0.621346966 | 18.212101 | 0.55004266 | 1987.361161 | 0.446675811 | 0.099997811 | 7.155565344 | 7.581484728 | 0.046739809 | 1.485453669 | 0.189982702 | 11.19998761 | 0.355277794 | 25.3008469 | 0.025084183 | 4.454534002 | 0.448980746 | 0 | 0.551019254 | 0.821751701 | 154.6364951 | 0.334074942 | 1175.27007 | 0.31264615 | 0.0147544 | 85.39374402 | 0.009529714 | 3182109.798 | -4.789706331 | -7216.504406 | 0.000664156 | 6.136219139 | 感应熔炼 | [17 empty] | 300 |  |  |  | 3.66 |  |  | 300 | 0.01 |  |  | 3.52 | [7 empty] | 56.8 |  | 50.91
MHS0265 | Mg21La2Ni10 | 0.371161796 | 0.426810069 | 0 | 0 | 0.202028135 | 0 | 0 | 0 | 0 | 0 | 0 | 0 | 0 | 0 | 0 | 0 | 0 | 0 | 0 | 0 | 0 | 0 | 0 | 0 | 0 | 0 | 0 | 0 | 1.694242165 | 0.068970915 | 4.484837095 | 0.812555412 | 15.74391075 | 0.117656998 | 0.151027327 | 0.123237946 | 0.139848518 | 0.133823132 | 4.095755399 | 0.170379156 | 142.5709994 | 0.61646291 | 4.101816017 | 0.168748123 | 3.907574741 | 0.09184611 | 41.6714497 | 0.700775876 | 19.57574018 | 0.610681484 | 2059.300703 | 0.451322051 | 0.127270595 | 5.60311151 | 7.518787628 | 0.065598685 | 1.479090019 | 0.194981387 | 11.12422988 | 0.363995045 | 25.36875613 | 0.02764088 | 4.484837095 | 0.445947078 | 0 | 0.554052922 | 0.812555412 | 149.2728476 | 0.379553317 | 1183.451905 | 0.30819561 | 0.01507553 | 84.87859144 | 0.009399816 | 3397511.885 | -6.148751182 | -8067.631945 | 0.000762732 | 6.811838451 | 感应熔炼 | [17 empty] | 300 |  |  |  | 3.6 |  |  | 300 | 0.01 |  |  | 3.47 | [7 empty] | 55.85 |  | 49.61
MHS0266 | Mg23Ni10 | 0.487820096 | 0.512179904 | 0 | 0 | 0 | 0 | 0 | 0 | 0 | 0 | 0 | 0 | 0 | 0 | 0 | 0 | 0 | 0 | 0 | 0 | 0 | 0 | 0 | 0 | 0 | 0 | 0 | 0 | 1.71545433 | 0.040184771 | 4.424230909 | 0.831001096 | 15.98492882 | 0.090077662 | 0.149342475 | 0.109243197 | 0.135848509 | 0.057510009 | 4.111513007 | 0.166545919 | 145.9740367 | 0.610625247 | 4.111513007 | 0.166545919 | 3.946968761 | 0.075683126 | 34.72567778 | 0.45510398 | 16.84846182 | 0.436424497 | 1915.421618 | 0.43739285 | 0.072725027 | 9.858029205 | 7.644181827 | 0.00036072 | 1.491817318 | 0.184835336 | 11.27574534 | 0.346436037 | 25.23293767 | 0.021873818 | 4.424230909 | 0.452055971 | 0 | 0.547944029 | 0.831001096 | 160.0001425 | 0.284357194 | 1167.088235 | 0.316987097 | 0.01443327 | 85.90889659 | 0.009661433 | 2957128.22 | -3.379237943 | -5955.390569 | 0.000567747 | 5.099881184 | 感应熔炼 | [17 empty] | 260 | 2.5 |  |  | 3.7 |  |  | 260 | 2.5 |  |  | 3.37
MHS0267 | Mg22LaNi10 | 0.424187855 | 0.465614216 | 0 | 0 | 0.110197929 | 0 | 0 | 0 | 0 | 0 | 0 | 0 | 0 | 0 | 0 | 0 | 0 | 0 | 0 | 0 | 0 | 0 | 0 | 0 | 0 | 0 | 0 | 0 | 1.704848247 | 0.056614303 | 4.454534002 | 0.821751701 | 15.86441979 | 0.104849381 | 0.150184901 | 0.116666079 | 0.137848513 | 0.105036168 | 4.103634203 | 0.168477331 | 144.2725181 | 0.613638189 | 4.106664512 | 0.167652311 | 3.927271751 | 0.084223357 | 38.19856374 | 0.621346966 | 18.212101 | 0.55004266 | 1987.361161 | 0.446675811 | 0.099997811 | 7.155565344 | 7.581484728 | 0.046739809 | 1.485453669 | 0.189982702 | 11.19998761 | 0.355277794 | 25.3008469 | 0.025084183 | 4.454534002 | 0.448980746 | 0 | 0.551019254 | 0.821751701 | 154.6364951 | 0.334074942 | 1175.27007 | 0.31264615 | 0.0147544 | 85.39374402 | 0.009529714 | 3182109.798 | -4.789706331 | -7216.504406 | 0.000664156 | 6.136219139 | 感应熔炼 | [17 empty] | 260 | 2.5 |  |  | 3.67 |  |  | 260 | 2.5 |  |  | 3.4
MHS0268 | Mg21La2Ni10 | 0.371161796 | 0.426810069 | 0 | 0 | 0.202028135 | 0 | 0 | 0 | 0 | 0 | 0 | 0 | 0 | 0 | 0 | 0 | 0 | 0 | 0 | 0 | 0 | 0 | 0 | 0 | 0 | 0 | 0 | 0 | 1.694242165 | 0.068970915 | 4.484837095 | 0.812555412 | 15.74391075 | 0.117656998 | 0.151027327 | 0.123237946 | 0.139848518 | 0.133823132 | 4.095755399 | 0.170379156 | 142.5709994 | 0.61646291 | 4.101816017 | 0.168748123 | 3.907574741 | 0.09184611 | 41.6714497 | 0.700775876 | 19.57574018 | 0.610681484 | 2059.300703 | 0.451322051 | 0.127270595 | 5.60311151 | 7.518787628 | 0.065598685 | 1.479090019 | 0.194981387 | 11.12422988 | 0.363995045 | 25.36875613 | 0.02764088 | 4.484837095 | 0.445947078 | 0 | 0.554052922 | 0.812555412 | 149.2728476 | 0.379553317 | 1183.451905 | 0.30819561 | 0.01507553 | 84.87859144 | 0.009399816 | 3397511.885 | -6.148751182 | -8067.631945 | 0.000762732 | 6.811838451 | 感应熔炼 | [17 empty] | 260 | 2.5 |  |  | 3.25 |  |  | 260 | 2.5 |  |  | 3.023
MHS0269 | Mg23Ni10 | 0.487820096 | 0.512179904 | 0 | 0 | 0 | 0 | 0 | 0 | 0 | 0 | 0 | 0 | 0 | 0 | 0 | 0 | 0 | 0 | 0 | 0 | 0 | 0 | 0 | 0 | 0 | 0 | 0 | 0 | 1.71545433 | 0.040184771 | 4.424230909 | 0.831001096 | 15.98492882 | 0.090077662 | 0.149342475 | 0.109243197 | 0.135848509 | 0.057510009 | 4.111513007 | 0.166545919 | 145.9740367 | 0.610625247 | 4.111513007 | 0.166545919 | 3.946968761 | 0.075683126 | 34.72567778 | 0.45510398 | 16.84846182 | 0.436424497 | 1915.421618 | 0.43739285 | 0.072725027 | 9.858029205 | 7.644181827 | 0.00036072 | 1.491817318 | 0.184835336 | 11.27574534 | 0.346436037 | 25.23293767 | 0.021873818 | 4.424230909 | 0.452055971 | 0 | 0.547944029 | 0.831001096 | 160.0001425 | 0.284357194 | 1167.088235 | 0.316987097 | 0.01443327 | 85.90889659 | 0.009661433 | 2957128.22 | -3.379237943 | -5955.390569 | 0.000567747 | 5.099881184 | 感应熔炼 | [17 empty] | 280 | 2.5 |  |  | 4.15 |  |  | 280 | 2.5 |  |  | 3.849
MHS0270 | Mg22LaNi10 | 0.424187855 | 0.465614216 | 0 | 0 | 0.110197929 | 0 | 0 | 0 | 0 | 0 | 0 | 0 | 0 | 0 | 0 | 0 | 0 | 0 | 0 | 0 | 0 | 0 | 0 | 0 | 0 | 0 | 0 | 0 | 1.704848247 | 0.056614303 | 4.454534002 | 0.821751701 | 15.86441979 | 0.104849381 | 0.150184901 | 0.116666079 | 0.137848513 | 0.105036168 | 4.103634203 | 0.168477331 | 144.2725181 | 0.613638189 | 4.106664512 | 0.167652311 | 3.927271751 | 0.084223357 | 38.19856374 | 0.621346966 | 18.212101 | 0.55004266 | 1987.361161 | 0.446675811 | 0.099997811 | 7.155565344 | 7.581484728 | 0.046739809 | 1.485453669 | 0.189982702 | 11.19998761 | 0.355277794 | 25.3008469 | 0.025084183 | 4.454534002 | 0.448980746 | 0 | 0.551019254 | 0.821751701 | 154.6364951 | 0.334074942 | 1175.27007 | 0.31264615 | 0.0147544 | 85.39374402 | 0.009529714 | 3182109.798 | -4.789706331 | -7216.504406 | 0.000664156 | 6.136219139 | 感应熔炼 | [17 empty] | 280 | 2.5 |  |  | 3.77 |  |  | 280 | 2.5 |  |  | 3.519
MHS0271 | Mg21La2Ni10 | 0.371161796 | 0.426810069 | 0 | 0 | 0.202028135 | 0 | 0 | 0 | 0 | 0 | 0 | 0 | 0 | 0 | 0 | 0 | 0 | 0 | 0 | 0 | 0 | 0 | 0 | 0 | 0 | 0 | 0 | 0 | 1.694242165 | 0.068970915 | 4.484837095 | 0.812555412 | 15.74391075 | 0.117656998 | 0.151027327 | 0.123237946 | 0.139848518 | 0.133823132 | 4.095755399 | 0.170379156 | 142.5709994 | 0.61646291 | 4.101816017 | 0.168748123 | 3.907574741 | 0.09184611 | 41.6714497 | 0.700775876 | 19.57574018 | 0.610681484 | 2059.300703 | 0.451322051 | 0.127270595 | 5.60311151 | 7.518787628 | 0.065598685 | 1.479090019 | 0.194981387 | 11.12422988 | 0.363995045 | 25.36875613 | 0.02764088 | 4.484837095 | 0.445947078 | 0 | 0.554052922 | 0.812555412 | 149.2728476 | 0.379553317 | 1183.451905 | 0.30819561 | 0.01507553 | 84.87859144 | 0.009399816 | 3397511.885 | -6.148751182 | -8067.631945 | 0.000762732 | 6.811838451 | 感应熔炼 | [17 empty] | 280 | 2.5 |  |  | 3.4 |  |  | 280 | 2.5 |  |  | 3.215
MHS0272 | Mg23Ni10 | 0.487820096 | 0.512179904 | 0 | 0 | 0 | 0 | 0 | 0 | 0 | 0 | 0 | 0 | 0 | 0 | 0 | 0 | 0 | 0 | 0 | 0 | 0 | 0 | 0 | 0 | 0 | 0 | 0 | 0 | 1.71545433 | 0.040184771 | 4.424230909 | 0.831001096 | 15.98492882 | 0.090077662 | 0.149342475 | 0.109243197 | 0.135848509 | 0.057510009 | 4.111513007 | 0.166545919 | 145.9740367 | 0.610625247 | 4.111513007 | 0.166545919 | 3.946968761 | 0.075683126 | 34.72567778 | 0.45510398 | 16.84846182 | 0.436424497 | 1915.421618 | 0.43739285 | 0.072725027 | 9.858029205 | 7.644181827 | 0.00036072 | 1.491817318 | 0.184835336 | 11.27574534 | 0.346436037 | 25.23293767 | 0.021873818 | 4.424230909 | 0.452055971 | 0 | 0.547944029 | 0.831001096 | 160.0001425 | 0.284357194 | 1167.088235 | 0.316987097 | 0.01443327 | 85.90889659 | 0.009661433 | 2957128.22 | -3.379237943 | -5955.390569 | 0.000567747 | 5.099881184 | 感应熔炼 | [17 empty] | 300 | 2.5 |  |  | 4.27 |  |  | 300 | 2.5 |  |  | 4.141
MHS0273 | Mg22LaNi10 | 0.424187855 | 0.465614216 | 0 | 0 | 0.110197929 | 0 | 0 | 0 | 0 | 0 | 0 | 0 | 0 | 0 | 0 | 0 | 0 | 0 | 0 | 0 | 0 | 0 | 0 | 0 | 0 | 0 | 0 | 0 | 1.704848247 | 0.056614303 | 4.454534002 | 0.821751701 | 15.86441979 | 0.104849381 | 0.150184901 | 0.116666079 | 0.137848513 | 0.105036168 | 4.103634203 | 0.168477331 | 144.2725181 | 0.613638189 | 4.106664512 | 0.167652311 | 3.927271751 | 0.084223357 | 38.19856374 | 0.621346966 | 18.212101 | 0.55004266 | 1987.361161 | 0.446675811 | 0.099997811 | 7.155565344 | 7.581484728 | 0.046739809 | 1.485453669 | 0.189982702 | 11.19998761 | 0.355277794 | 25.3008469 | 0.025084183 | 4.454534002 | 0.448980746 | 0 | 0.551019254 | 0.821751701 | 154.6364951 | 0.334074942 | 1175.27007 | 0.31264615 | 0.0147544 | 85.39374402 | 0.009529714 | 3182109.798 | -4.789706331 | -7216.504406 | 0.000664156 | 6.136219139 | 感应熔炼 | [17 empty] | 300 | 2.5 |  |  | 3.78 |  |  | 300 | 2.5 |  |  | 3.578
MHS0274 | Mg21La2Ni10 | 0.371161796 | 0.426810069 | 0 | 0 | 0.202028135 | 0 | 0 | 0 | 0 | 0 | 0 | 0 | 0 | 0 | 0 | 0 | 0 | 0 | 0 | 0 | 0 | 0 | 0 | 0 | 0 | 0 | 0 | 0 | 1.694242165 | 0.068970915 | 4.484837095 | 0.812555412 | 15.74391075 | 0.117656998 | 0.151027327 | 0.123237946 | 0.139848518 | 0.133823132 | 4.095755399 | 0.170379156 | 142.5709994 | 0.61646291 | 4.101816017 | 0.168748123 | 3.907574741 | 0.09184611 | 41.6714497 | 0.700775876 | 19.57574018 | 0.610681484 | 2059.300703 | 0.451322051 | 0.127270595 | 5.60311151 | 7.518787628 | 0.065598685 | 1.479090019 | 0.194981387 | 11.12422988 | 0.363995045 | 25.36875613 | 0.02764088 | 4.484837095 | 0.445947078 | 0 | 0.554052922 | 0.812555412 | 149.2728476 | 0.379553317 | 1183.451905 | 0.30819561 | 0.01507553 | 84.87859144 | 0.009399816 | 3397511.885 | -6.148751182 | -8067.631945 | 0.000762732 | 6.811838451 | 感应熔炼 | [17 empty] | 300 | 2.5 |  |  | 3.46 |  |  | 300 | 2.5 |  |  | 3.293
MHS0275 | Mg24Y3Ni | 0.686228145 | 0 | 0 | 0 | 0 | 0 | 0 | 0 | 0.313771855 | 0 | 0 | 0 | 0 | 0 | 0 | 0 | 0 | 0 | 0 | 0 | 0 | 0 | 0 | 0 | 0 | 0 | 0 | 0 | 1.638888842 | 0.053692213 | 2.111111278 | 0.148864671 | 14.72376398 | 0.059884272 | 0.162333337 | 0.038912677 | 0.146444453 | 0.105154031 | 3.597777684 | 0.048916624 | 189.2975324 | 0.230856072 | 3.597777684 | 0.048916624 | 3.687777684 | 0.047722816 | 31.48288299 | 0.644861585 | 15.0000045 | 0.565685626 | 1613.555931 | 0.439202993 | -0.321444327 | 0.691220194 | 7.487555318 | 0.059852494 | 1.299999985 | 0.021757146 | 9.00000045 | 0.094280961 | 25.05355583 | 0.020835457 | 2.111111278 | 0.947368346 | 0 | 0.052631654 | 0.148864671 | 170.7777489 | 0.318359334 | 1020.483479 | 0.2697745 | 0.017999532 | 44.55555489 | 0.008819349 | 2150584.259 | -2.370373481 | -2961.969341 | 0.00080091 | 2.900192926 | 真空感应熔炼 | [5 empty] | 5 | [18 empty] | 290 | 3 |  |  | 5.1 | [5 empty] | 66
MHS0276 | Mg-6Ni-3Cu | 0.91 | 0.06 | 0.03 | 0 | 0 | 0 | 0 | 0 | 0 | 0 | 0 | 0 | 0 | 0 | 0 | 0 | 0 | 0 | 0 | 0 | 0 | 0 | 0 | 0 | 0 | 0 | 0 | 0 | 1.676120861 | 0.018351538 | 2.31917075 | 0.689985739 | 15.18150134 | 0.049795215 | 0.158776286 | 0.041770852 | 0.14044453 | 0.02046551 | 3.711730866 | 0.070630341 | 197.3169567 | 0.188509007 | 3.711124604 | 0.070038864 | 3.775917467 | 0.034411146 | 25.68368942 | 0.269242124 | 12.62621626 | 0.248358808 | 1428.712035 | 0.231305994 | -0.339313735 | 0.895409683 | 7.646824612 | 0.001168347 | 1.332907161 | 0.086026106 | 8.976522355 | 0.159706553 | 24.89533106 | 0.007974075 | 2.31917075 | 0.857148943 | 0 | 0.142851057 | 0.689985739 | 189.9470119 | 0.148164391 | 949.5555067 | 0.143655293 | 0.016845315 | 49.69638321 | 0.009453394 | 1873864.121 | -0.538788649 | -1474.488928 | 0.000365541 | 1.552252742 | 研磨 |  |  | 30 | 300 | 2 | [12 empty] | 250 | 1 | 165 | 5.9
MHS0277 | Mg-6Ni-3Cu | 0.91 | 0.06 | 0.03 | 0 | 0 | 0 | 0 | 0 | 0 | 0 | 0 | 0 | 0 | 0 | 0 | 0 | 0 | 0 | 0 | 0 | 0 | 0 | 0 | 0 | 0 | 0 | 0 | 0 | 1.676120861 | 0.018351538 | 2.31917075 | 0.689985739 | 15.18150134 | 0.049795215 | 0.158776286 | 0.041770852 | 0.14044453 | 0.02046551 | 3.711730866 | 0.070630341 | 197.3169567 | 0.188509007 | 3.711124604 | 0.070038864 | 3.775917467 | 0.034411146 | 25.68368942 | 0.269242124 | 12.62621626 | 0.248358808 | 1428.712035 | 0.231305994 | -0.339313735 | 0.895409683 | 7.646824612 | 0.001168347 | 1.332907161 | 0.086026106 | 8.976522355 | 0.159706553 | 24.89533106 | 0.007974075 | 2.31917075 | 0.857148943 | 0 | 0.142851057 | 0.689985739 | 189.9470119 | 0.148164391 | 949.5555067 | 0.143655293 | 0.016845315 | 49.69638321 | 0.009453394 | 1873864.121 | -0.538788649 | -1474.488928 | 0.000365541 | 1.552252742 | 研磨 |  |  | 30 | 300 | 2 | [12 empty] | 300 | 1 | 165 | 5.2
MHS0278 | Mg?85?Zn?5?Ni?10 | 0.693320424 | 0.19697257 | 0 | 0 | 0 | 0 | 0 | 0 | 0 | 0 | 0 | 0 | 0 | 0 | 0 | 0 | 0 | 0 | 0 | 0 | 0.109707006 | 0 | 0 | 0 | 0 | 0 | 0 | 0 | 1.703499921 | 0.052415756 | 3.299995434 | 0.944269017 | 15.49525868 | 0.070672052 | 0.155520021 | 0.07225318 | 0.13835001 | 0.045672654 | 3.840999108 | 0.119229569 | 176.670963 | 0.378895156 | 3.842499109 | 0.11958575 | 3.849999625 | 0.061875911 | 29.79757031 | 0.440701408 | 14.4999908 | 0.411198446 | 1536.148876 | 0.358939442 | -0.254000964 | 1.86350311 | 7.732800063 | 0.049284834 | 1.386999644 | 0.136512779 | 9.48249474 | 0.273046966 | 25.01914928 | 0.014942054 | 3.299995434 | 0.606061445 | 0 | 0.393938555 | 0.944269017 | 176.6000583 | 0.183095889 | 992.1259984 | 0.252387453 | 0.015986903 | 59.74991805 | 0.009557752 | 2291568.283 | -2.219992531 | -4276.487362 | 0.000519386 | 4.308190065 | 真空感应熔炼法 | [17 empty] | 360 | 3 | 20 | 5.04 |  |  |  | 360 | 0.0001 | 4.4 | 5.351 | [6 empty] | 75.514 |  | 73.064 | 127.181 | 76.674 | 131.682
MHS0279 | Mg?85?Zn?5?Ni?10 | 0.693320424 | 0.19697257 | 0 | 0 | 0 | 0 | 0 | 0 | 0 | 0 | 0 | 0 | 0 | 0 | 0 | 0 | 0 | 0 | 0 | 0 | 0.109707006 | 0 | 0 | 0 | 0 | 0 | 0 | 0 | 1.703499921 | 0.052415756 | 3.299995434 | 0.944269017 | 15.49525868 | 0.070672052 | 0.155520021 | 0.07225318 | 0.13835001 | 0.045672654 | 3.840999108 | 0.119229569 | 176.670963 | 0.378895156 | 3.842499109 | 0.11958575 | 3.849999625 | 0.061875911 | 29.79757031 | 0.440701408 | 14.4999908 | 0.411198446 | 1536.148876 | 0.358939442 | -0.254000964 | 1.86350311 | 7.732800063 | 0.049284834 | 1.386999644 | 0.136512779 | 9.48249474 | 0.273046966 | 25.01914928 | 0.014942054 | 3.299995434 | 0.606061445 | 0 | 0.393938555 | 0.944269017 | 176.6000583 | 0.183095889 | 992.1259984 | 0.252387453 | 0.015986903 | 59.74991805 | 0.009557752 | 2291568.283 | -2.219992531 | -4276.487362 | 0.000519386 | 4.308190065 | 真空感应熔炼法 | [17 empty] | 200 | 3 | 20 | 4.67 |  |  |  | 280 | 0.0001 | 127.8 | 5.445（完全解析）
MHS0280 | Mg?85?Zn?5?Ni?10 | 0.693320424 | 0.19697257 | 0 | 0 | 0 | 0 | 0 | 0 | 0 | 0 | 0 | 0 | 0 | 0 | 0 | 0 | 0 | 0 | 0 | 0 | 0.109707006 | 0 | 0 | 0 | 0 | 0 | 0 | 0 | 1.703499921 | 0.052415756 | 3.299995434 | 0.944269017 | 15.49525868 | 0.070672052 | 0.155520021 | 0.07225318 | 0.13835001 | 0.045672654 | 3.840999108 | 0.119229569 | 176.670963 | 0.378895156 | 3.842499109 | 0.11958575 | 3.849999625 | 0.061875911 | 29.79757031 | 0.440701408 | 14.4999908 | 0.411198446 | 1536.148876 | 0.358939442 | -0.254000964 | 1.86350311 | 7.732800063 | 0.049284834 | 1.386999644 | 0.136512779 | 9.48249474 | 0.273046966 | 25.01914928 | 0.014942054 | 3.299995434 | 0.606061445 | 0 | 0.393938555 | 0.944269017 | 176.6000583 | 0.183095889 | 992.1259984 | 0.252387453 | 0.015986903 | 59.74991805 | 0.009557752 | 2291568.283 | -2.219992531 | -4276.487362 | 0.000519386 | 4.308190065 | 真空感应熔炼法 | [24 empty] | 240 | 0.0001 | 829.8 | 2.51
MHS0281 | Mg2Al3（摩尔比） | 0.375204545 | 0 | 0 | 0 | 0 | 0 | 0 | 0 | 0 | 0 | 0.624795455 | 0 | 0 | 0 | 0 | 0 | 0 | 0 | 0 | 0 | 0 | 0 | 0 | 0 | 0 | 0 | 0 | 0 | 1.489998773 | 0.098637084 | 8.600045008 | 0.626609307 | 17.31151352 | 0.107347137 | 0.149959931 | 0.055209823 | 0.128999918 | 0.075953089 | 3.978002169 | 0.065270319 | 91.78162964 | 1.004949131 | 4.032002537 | 0.075331354 | 3.437997872 | 0.07409734 | 25.91093495 | 0.050605245 | 12.60000409 | 0.038880711 | 2220.405847 | 0.315286044 | 0.104003437 | 3.956730538 | 6.649393204 | 0.122374942 | 1.490001227 | 0.098636921 | 9.900008183 | 0.098969032 | 24.46759726 | 0.013394906 | 2.600004092 | 0.769229559 | 0.230770441 | 0 | 0.18842167 | 217.0001841 | 0.101591481 | 929.3420422 | 0.005440126 | 0.014253294 | 63.60012684 | 0.010652707 | 2236094.747 | -1.919993453 | -5201.965295 | 0.000369226 | 5.595405206 | 机械合金化 |  |  | 40 | 300 | 50 |  |  | 600 | 2 |  | 2 K/min（变温吸氢/放氢曲线图） | [6 empty] | 300 | 7 | 3 | 0.76 |  |  |  | 300 | 0.0011 | 25 | 0.26 |  | 302 | 411 |  |  |  | 328.9
MHS0282 | Mg2Al3-B（摩尔比） | 0.346308935 | 0 | 0 | 0 | 0 | 0 | 0 | 0 | 0 | 0 | 0.576678113 | 0 | 0 | 0 | 0 | 0 | 0 | 0 | 0 | 0 | 0 | 0 | 0 | 0 | 0 | 0 | 0.077012952 | 0 | 1.536665246 | 0.110607883 | 9.333364589 | 0.555580855 | 18.61875012 | 0.181520668 | 0.138633372 | 0.190651951 | 0.121499996 | 0.156432078 | 4.106667377 | 0.090770906 | 90.98319817 | 0.925648284 | 4.101668187 | 0.077538106 | 3.579997017 | 0.10993669 | 23.39413391 | 0.245944296 | 11.33334754 | 0.253008535 | 2562.501956 | 0.388985427 | 0.132835952 | 2.869338994 | 6.924158661 | 0.139220549 | 1.581666908 | 0.154884882 | 16.61661623 | 0.905447795 | 22.23751673 | 0.224647579 | 2.666669508 | 0.749999201 | 0.250000799 | 0 | 0.17677613 | 185.3337567 | 0.397191171 | 1165.78302 | 0.453532893 | 0.012262617 | 106.3330748 | 0.01425361 | 2251879.834 | -2.222207068 | -9805.049721 | 0.00022669 | 8.408792501 | 机械合金化 |  |  | 40 | 300 | 50 |  |  | 600 | 2 |  | 2 K/min（变温吸氢/放氢曲线图） | [6 empty] | 300 | 7 | 3 | 0.89 |  |  |  | 300 | 0.0011 | 25 | 0.2 |  | 302 | 406 |  |  |  | 269.2
MHS0283 | Mg24Ni10Cu2 | 0.449627007 | 0.452409619 | 0.097963374 | 0 | 0 | 0 | 0 | 0 | 0 | 0 | 0 | 0 | 0 | 0 | 0 | 0 | 0 | 0 | 0 | 0 | 0 | 0 | 0 | 0 | 0 | 0 | 0 | 0 | 1.721666481 | 0.042605357 | 4.722212231 | 0.816525885 | 16.19785294 | 0.105331601 | 0.14844449 | 0.111137852 | 0.1357778 | 0.055850605 | 4.131664739 | 0.163136975 | 140.1565227 | 0.651747746 | 4.128886956 | 0.162702114 | 3.971110299 | 0.07886245 | 36.037346 | 0.461324474 | 17.3888688 | 0.438445414 | 1951.164329 | 0.428059224 | 0.12372026 | 5.98765861 | 7.64883335 | 0.002502797 | 1.509443686 | 0.186866841 | 11.3055444 | 0.335139699 | 25.17877609 | 0.022288005 | 4.722212231 | 0.411765555 | 0 | 0.588234445 | 0.816525885 | 174.1668241 | 0.402806645 | 1170.905612 | 0.306881324 | 0.014193546 | 87.77760319 | 0.009655385 | 3120951.659 | -3.160487283 | -7661.616542 | 0.000412679 | 6.540626313 | 铸态 | [17 empty] | 250 | 2 | 120 | 3.07 |  |  |  | 250 | 0.0001 | 100 | 0.31 | [7 empty] | 73.18
MHS0284 | Mg24Ni10Cu2 | 0.449627007 | 0.452409619 | 0.097963374 | 0 | 0 | 0 | 0 | 0 | 0 | 0 | 0 | 0 | 0 | 0 | 0 | 0 | 0 | 0 | 0 | 0 | 0 | 0 | 0 | 0 | 0 | 0 | 0 | 0 | 1.721666481 | 0.042605357 | 4.722212231 | 0.816525885 | 16.19785294 | 0.105331601 | 0.14844449 | 0.111137852 | 0.1357778 | 0.055850605 | 4.131664739 | 0.163136975 | 140.1565227 | 0.651747746 | 4.128886956 | 0.162702114 | 3.971110299 | 0.07886245 | 36.037346 | 0.461324474 | 17.3888688 | 0.438445414 | 1951.164329 | 0.428059224 | 0.12372026 | 5.98765861 | 7.64883335 | 0.002502797 | 1.509443686 | 0.186866841 | 11.3055444 | 0.335139699 | 25.17877609 | 0.022288005 | 4.722212231 | 0.411765555 | 0 | 0.588234445 | 0.816525885 | 174.1668241 | 0.402806645 | 1170.905612 | 0.306881324 | 0.014193546 | 87.77760319 | 0.009655385 | 3120951.659 | -3.160487283 | -7661.616542 | 0.000412679 | 6.540626313 | 快淬1０ｍ／ｓ | [17 empty] | 250 | 2 | 120 | 3.34 |  |  |  | 250 | 0.0001 | 100 | 1.71 | [7 empty] | 67.96
MHS0285 | Mg24Ni10Cu2 | 0.449627007 | 0.452409619 | 0.097963374 | 0 | 0 | 0 | 0 | 0 | 0 | 0 | 0 | 0 | 0 | 0 | 0 | 0 | 0 | 0 | 0 | 0 | 0 | 0 | 0 | 0 | 0 | 0 | 0 | 0 | 1.721666481 | 0.042605357 | 4.722212231 | 0.816525885 | 16.19785294 | 0.105331601 | 0.14844449 | 0.111137852 | 0.1357778 | 0.055850605 | 4.131664739 | 0.163136975 | 140.1565227 | 0.651747746 | 4.128886956 | 0.162702114 | 3.971110299 | 0.07886245 | 36.037346 | 0.461324474 | 17.3888688 | 0.438445414 | 1951.164329 | 0.428059224 | 0.12372026 | 5.98765861 | 7.64883335 | 0.002502797 | 1.509443686 | 0.186866841 | 11.3055444 | 0.335139699 | 25.17877609 | 0.022288005 | 4.722212231 | 0.411765555 | 0 | 0.588234445 | 0.816525885 | 174.1668241 | 0.402806645 | 1170.905612 | 0.306881324 | 0.014193546 | 87.77760319 | 0.009655385 | 3120951.659 | -3.160487283 | -7661.616542 | 0.000412679 | 6.540626313 | 快淬2０ｍ／ｓ | [17 empty] | 250 | 2 | 120 | 3.44 |  |  |  | 250 | 0.0001 | 100 | 1.82 | [7 empty] | 66.48
MHS0286 | Mg24Ni10Cu2 | 0.449627007 | 0.452409619 | 0.097963374 | 0 | 0 | 0 | 0 | 0 | 0 | 0 | 0 | 0 | 0 | 0 | 0 | 0 | 0 | 0 | 0 | 0 | 0 | 0 | 0 | 0 | 0 | 0 | 0 | 0 | 1.721666481 | 0.042605357 | 4.722212231 | 0.816525885 | 16.19785294 | 0.105331601 | 0.14844449 | 0.111137852 | 0.1357778 | 0.055850605 | 4.131664739 | 0.163136975 | 140.1565227 | 0.651747746 | 4.128886956 | 0.162702114 | 3.971110299 | 0.07886245 | 36.037346 | 0.461324474 | 17.3888688 | 0.438445414 | 1951.164329 | 0.428059224 | 0.12372026 | 5.98765861 | 7.64883335 | 0.002502797 | 1.509443686 | 0.186866841 | 11.3055444 | 0.335139699 | 25.17877609 | 0.022288005 | 4.722212231 | 0.411765555 | 0 | 0.588234445 | 0.816525885 | 174.1668241 | 0.402806645 | 1170.905612 | 0.306881324 | 0.014193546 | 87.77760319 | 0.009655385 | 3120951.659 | -3.160487283 | -7661.616542 | 0.000412679 | 6.540626313 | 快淬3０ｍ／ｓ | [17 empty] | 250 | 2 | 120 | 3.54 |  |  |  | 250 | 0.0001 | 100 | 1.89 | [7 empty] | 65.99
MHS0287 | Mg24Ni10Cu2 | 0.449627007 | 0.452409619 | 0.097963374 | 0 | 0 | 0 | 0 | 0 | 0 | 0 | 0 | 0 | 0 | 0 | 0 | 0 | 0 | 0 | 0 | 0 | 0 | 0 | 0 | 0 | 0 | 0 | 0 | 0 | 1.721666481 | 0.042605357 | 4.722212231 | 0.816525885 | 16.19785294 | 0.105331601 | 0.14844449 | 0.111137852 | 0.1357778 | 0.055850605 | 4.131664739 | 0.163136975 | 140.1565227 | 0.651747746 | 4.128886956 | 0.162702114 | 3.971110299 | 0.07886245 | 36.037346 | 0.461324474 | 17.3888688 | 0.438445414 | 1951.164329 | 0.428059224 | 0.12372026 | 5.98765861 | 7.64883335 | 0.002502797 | 1.509443686 | 0.186866841 | 11.3055444 | 0.335139699 | 25.17877609 | 0.022288005 | 4.722212231 | 0.411765555 | 0 | 0.588234445 | 0.816525885 | 174.1668241 | 0.402806645 | 1170.905612 | 0.306881324 | 0.014193546 | 87.77760319 | 0.009655385 | 3120951.659 | -3.160487283 | -7661.616542 | 0.000412679 | 6.540626313 | 快淬4０ｍ／ｓ | [17 empty] | 250 | 2 | 120 | 3.54 |  |  |  | 250 | 0.0001 | 100 | 2 | [7 empty] | 65.54
MHS0288 | Mg5-Al3-Li2(摩尔比) | 0.561702973 | 0 | 0 | 0 | 0 | 0 | 0 | 0 | 0 | 0 | 0.374142019 | 0 | 0 | 0 | 0 | 0.064155007 | 0 | 0 | 0 | 0 | 0 | 0 | 0 | 0 | 0 | 0 | 0 | 0 | 1.503999315 | 0.111899784 | 5.100040405 | 1.016771235 | 28.29429859 | 0.838669407 | 0.153389948 | 0.047954619 | 0.132399942 | 0.067487473 | 3.70700247 | 0.102644005 | 111.3393148 | 0.839027617 | 3.694002997 | 0.129738442 | 3.445998895 | 0.090947987 | 21.63498935 | 0.343809615 | 10.50001279 | 0.359514972 | 1842.104858 | 0.341516712 | 0.055601966 | 8.268652209 | 6.69669636 | 0.145048191 | 1.334001412 | 0.164583349 | 8.160012991 | 0.333512863 | 24.66649761 | 0.012381811 | 2.100004603 | 0.857141465 | 0.142858535 | 0 | 0.333333159 | 182.5002685 | 0.28767081 | 832.3545172 | 0.227528509 | 0.0152182 | 47.50014577 | 0.009803531 | 1719384.26 | -2.16001473 | -7127.566293 | 0.000303143 | 8.560542571 | 研磨 |  |  | 30 | 300 | 30 | [12 empty] | 300 | 7.5 | 30 | 1.87 | （593Ｋ）3.17% |  |  | 300 | 0.0011 | 3 | 0.94
MHS0289 | Mg5-Al3-Li2(摩尔比) | 0.561702973 | 0 | 0 | 0 | 0 | 0 | 0 | 0 | 0 | 0 | 0.374142019 | 0 | 0 | 0 | 0 | 0.064155007 | 0 | 0 | 0 | 0 | 0 | 0 | 0 | 0 | 0 | 0 | 0 | 0 | 1.503999315 | 0.111899784 | 5.100040405 | 1.016771235 | 28.29429859 | 0.838669407 | 0.153389948 | 0.047954619 | 0.132399942 | 0.067487473 | 3.70700247 | 0.102644005 | 111.3393148 | 0.839027617 | 3.694002997 | 0.129738442 | 3.445998895 | 0.090947987 | 21.63498935 | 0.343809615 | 10.50001279 | 0.359514972 | 1842.104858 | 0.341516712 | 0.055601966 | 8.268652209 | 6.69669636 | 0.145048191 | 1.334001412 | 0.164583349 | 8.160012991 | 0.333512863 | 24.66649761 | 0.012381811 | 2.100004603 | 0.857141465 | 0.142858535 | 0 | 0.333333159 | 182.5002685 | 0.28767081 | 832.3545172 | 0.227528509 | 0.0152182 | 47.50014577 | 0.009803531 | 1719384.26 | -2.16001473 | -7127.566293 | 0.000303143 | 8.560542571 | 研磨 |  |  | 30 | 300 | 60 | [12 empty] | 300 | 7.5 | 30 | 3.79 | （593Ｋ）3.63% |  |  | 300 | 0.0011 | 3 | 3.65
MHS0290 | Mg5-Al3-Li2(摩尔比) | 0.561702973 | 0 | 0 | 0 | 0 | 0 | 0 | 0 | 0 | 0 | 0.374142019 | 0 | 0 | 0 | 0 | 0.064155007 | 0 | 0 | 0 | 0 | 0 | 0 | 0 | 0 | 0 | 0 | 0 | 0 | 1.503999315 | 0.111899784 | 5.100040405 | 1.016771235 | 28.29429859 | 0.838669407 | 0.153389948 | 0.047954619 | 0.132399942 | 0.067487473 | 3.70700247 | 0.102644005 | 111.3393148 | 0.839027617 | 3.694002997 | 0.129738442 | 3.445998895 | 0.090947987 | 21.63498935 | 0.343809615 | 10.50001279 | 0.359514972 | 1842.104858 | 0.341516712 | 0.055601966 | 8.268652209 | 6.69669636 | 0.145048191 | 1.334001412 | 0.164583349 | 8.160012991 | 0.333512863 | 24.66649761 | 0.012381811 | 2.100004603 | 0.857141465 | 0.142858535 | 0 | 0.333333159 | 182.5002685 | 0.28767081 | 832.3545172 | 0.227528509 | 0.0152182 | 47.50014577 | 0.009803531 | 1719384.26 | -2.16001473 | -7127.566293 | 0.000303143 | 8.560542571 | 研磨 |  |  | 30 | 300 | 90 | [12 empty] | 300 | 7.5 | 30 | 2.61 | （593Ｋ）2.48 |  |  | 300 | 0.0011 | 3 | 2.38
MHS0291 | (Mg24Ni10Cu2)100（摩尔分数） | 0.449627007 | 0.452409619 | 0.097963374 | 0 | 0 | 0 | 0 | 0 | 0 | 0 | 0 | 0 | 0 | 0 | 0 | 0 | 0 | 0 | 0 | 0 | 0 | 0 | 0 | 0 | 0 | 0 | 0 | 0 | 1.721666481 | 0.042605357 | 4.722212231 | 0.816525885 | 16.19785294 | 0.105331601 | 0.14844449 | 0.111137852 | 0.1357778 | 0.055850605 | 4.131664739 | 0.163136975 | 140.1565227 | 0.651747746 | 4.128886956 | 0.162702114 | 3.971110299 | 0.07886245 | 36.037346 | 0.461324474 | 17.3888688 | 0.438445414 | 1951.164329 | 0.428059224 | 0.12372026 | 5.98765861 | 7.64883335 | 0.002502797 | 1.509443686 | 0.186866841 | 11.3055444 | 0.335139699 | 25.17877609 | 0.022288005 | 4.722212231 | 0.411765555 | 0 | 0.588234445 | 0.816525885 | 174.1668241 | 0.402806645 | 1170.905612 | 0.306881324 | 0.014193546 | 87.77760319 | 0.009655385 | 3120951.659 | -3.160487283 | -7661.616542 | 0.000412679 | 6.540626313 | 感应炉熔炼-铸态 | [12 empty] | R d (10)8.2 |  |  |  |  | 250 | 2 | [5 empty] | 250 | 0.0001 | 120 | 0.32 | [7 empty] | 73.18
MHS0292 | (Mg24Ni10Cu2)100（摩尔分数） | 0.449627007 | 0.452409619 | 0.097963374 | 0 | 0 | 0 | 0 | 0 | 0 | 0 | 0 | 0 | 0 | 0 | 0 | 0 | 0 | 0 | 0 | 0 | 0 | 0 | 0 | 0 | 0 | 0 | 0 | 0 | 1.721666481 | 0.042605357 | 4.722212231 | 0.816525885 | 16.19785294 | 0.105331601 | 0.14844449 | 0.111137852 | 0.1357778 | 0.055850605 | 4.131664739 | 0.163136975 | 140.1565227 | 0.651747746 | 4.128886956 | 0.162702114 | 3.971110299 | 0.07886245 | 36.037346 | 0.461324474 | 17.3888688 | 0.438445414 | 1951.164329 | 0.428059224 | 0.12372026 | 5.98765861 | 7.64883335 | 0.002502797 | 1.509443686 | 0.186866841 | 11.3055444 | 0.335139699 | 25.17877609 | 0.022288005 | 4.722212231 | 0.411765555 | 0 | 0.588234445 | 0.816525885 | 174.1668241 | 0.402806645 | 1170.905612 | 0.306881324 | 0.014193546 | 87.77760319 | 0.009655385 | 3120951.659 | -3.160487283 | -7661.616542 | 0.000412679 | 6.540626313 | 快淬30m/s | [12 empty] | 36.7 | [11 empty] | 250 | 0.0001 | 120 | 1.87 | [7 empty] | 66.16
MHS0293 | La2Mg16Ni | 0.536095606 | 0.080912002 | 0 | 0 | 0.382992392 | 0 | 0 | 0 | 0 | 0 | 0 | 0 | 0 | 0 | 0 | 0 | 0 | 0 | 0 | 0 | 0 | 0 | 0 | 0 | 0 | 0 | 0 | 0 | 1.641052567 | 0.070119328 | 2.526313109 | 0.707718983 | 14.78179089 | 0.098431544 | 0.161157908 | 0.075120337 | 0.14705264 | 0.142173547 | 3.711052115 | 0.093871494 | 188.6293796 | 0.240146842 | 3.721578435 | 0.09141812 | 3.715789228 | 0.068897303 | 38.17859264 | 0.926911173 | 17.57894363 | 0.795405031 | 1708.841575 | 0.471271908 | -0.223158391 | 1.912098625 | 7.427894661 | 0.085468789 | 1.319473472 | 0.116179534 | 8.884207544 | 0.236818133 | 25.16810494 | 0.028516212 | 2.526313109 | 0.791667507 | 0 | 0.208332493 | 0.707718983 | 166.1579217 | 0.342845664 | 993.9392103 | 0.192921528 | 0.017823589 | 50.31574296 | 0.008938381 | 2632673.326 | -3.789467492 | -4438.569295 | 0.000854488 | 4.461821992 | 感应炉熔炼 | [17 empty] | 225 | 3 | 10 | 4.31 | 4.458 |  |  | 225 | 0.101325 | 20 | 1.68 | [6 empty] | 37.86 | 147.48 | 97.62 | 214.43
MHS0294 | La1.9Sm0.1Mg16Ni | 0.535250737 | 0.080784488 | 0 | 0 | 0.363269368 | 0 | 0 | 0.020695408 | 0 | 0 | 0 | 0 | 0 | 0 | 0 | 0 | 0 | 0 | 0 | 0 | 0 | 0 | 0 | 0 | 0 | 0 | 0 | 0 | 1.640736778 | 0.070717303 | 2.526313109 | 0.707718983 | 14.78195457 | 0.098402233 | 0.161121592 | 0.074702018 | 0.147005271 | 0.141361843 | 3.708683694 | 0.094906894 | 188.560648 | 0.240608472 | 3.717367907 | 0.093561297 | 3.715789228 | 0.068897303 | 38.23885582 | 0.930177877 | 17.60525943 | 0.798683632 | 1700.099467 | 0.465956944 | -0.223053128 | 1.913811606 | 7.428242029 | 0.085330769 | 1.319841894 | 0.115810367 | 8.896839127 | 0.235473918 | 25.18089442 | 0.030650303 | 2.515786789 | 0.790795821 | 0 | 0.209204179 | 0.711898476 | 166.1579217 | 0.342845664 | 994.7392106 | 0.193915537 | 0.017808064 | 50.36837456 | 0.008943891 | 2638889.925 | -3.776171053 | -4614.943733 | 0.000818919 | 4.635554237 | 感应炉熔炼 | [17 empty] | 225 | 3 | 10 | 4.43 |  |  |  | 300 | 0.101325 | 20 | 1.52 | [6 empty] | 30.85 | 146.69 | 70.78 | 167.58
MHS0295 | La1.8Sm0.2Mg16Ni | 0.534408527 | 0.080657374 | 0 | 0 | 0.343608412 | 0 | 0 | 0.041325687 | 0 | 0 | 0 | 0 | 0 | 0 | 0 | 0 | 0 | 0 | 0 | 0 | 0 | 0 | 0 | 0 | 0 | 0 | 0 | 0 | 1.640420988 | 0.071310197 | 2.526313109 | 0.707718983 | 14.78211826 | 0.098372914 | 0.161085276 | 0.074280275 | 0.146957903 | 0.140543641 | 3.706315272 | 0.095929429 | 188.4919164 | 0.241069306 | 3.713157379 | 0.095652318 | 3.715789228 | 0.068897303 | 38.299119 | 0.933407779 | 17.63157523 | 0.801924853 | 1691.357359 | 0.460397636 | -0.222947864 | 1.915525745 | 7.428589398 | 0.085192524 | 1.320210315 | 0.115439751 | 8.90947071 | 0.234120602 | 25.1936839 | 0.032633351 | 2.50526047 | 0.789916811 | 0 | 0.210083189 | 0.716086348 | 166.1579217 | 0.342845664 | 995.5392109 | 0.194897871 | 0.017792539 | 50.42100615 | 0.008949392 | 2645116.25 | -3.762874615 | -4728.911562 | 0.000796351 | 4.746321025 | 感应炉熔炼 | [17 empty] | 225 | 3 | 10 | 4.49 |  |  |  | 300 | 0.101325 | 20 | 1.78 | [6 empty] | 27.58 | 143.55 | 59.97 | 148.64
MHS0296 | La1.7Sm0.3Mg16Ni | 0.533568963 | 0.08053066 | 0 | 0 | 0.324009231 | 0 | 0 | 0.061891146 | 0 | 0 | 0 | 0 | 0 | 0 | 0 | 0 | 0 | 0 | 0 | 0 | 0 | 0 | 0 | 0 | 0 | 0 | 0 | 0 | 1.640105199 | 0.071898135 | 2.526313109 | 0.707718983 | 14.78228194 | 0.098343586 | 0.16104896 | 0.073855047 | 0.146910535 | 0.139718824 | 3.70394685 | 0.096939499 | 188.4231848 | 0.241529348 | 3.708946852 | 0.097694488 | 3.715789228 | 0.068897303 | 38.35938218 | 0.936601452 | 17.65789103 | 0.805129317 | 1682.61525 | 0.454580115 | -0.222842601 | 1.917241044 | 7.428936766 | 0.085054055 | 1.320578736 | 0.11506767 | 8.922102294 | 0.232758054 | 25.20647337 | 0.034491451 | 2.49473415 | 0.789030383 | 0 | 0.210969617 | 0.720282838 | 166.1579217 | 0.342845664 | 996.3392112 | 0.195868733 | 0.017777014 | 50.47363775 | 0.008954884 | 2651352.323 | -3.749578176 | -4817.820848 | 0.000778879 | 4.83175932 | 感应炉熔炼 | [17 empty] | 225 | 3 | 10 | 4.56 |  |  |  | 300 | 0.101325 | 20 | 1.67 | [6 empty] | 25.53 | 141.25 | 53.07 | 138.88
MHS0297 | La1.6Sm0.4Mg16Ni | 0.532732033 | 0.080404344 | 0 | 0 | 0.304471535 | 0 | 0 | 0.082392088 | 0 | 0 | 0 | 0 | 0 | 0 | 0 | 0 | 0 | 0 | 0 | 0 | 0 | 0 | 0 | 0 | 0 | 0 | 0 | 0 | 1.639789409 | 0.072481237 | 2.526313109 | 0.707718983 | 14.78244563 | 0.098314249 | 0.161012645 | 0.073426273 | 0.146863166 | 0.138887271 | 3.701578428 | 0.09793748 | 188.3544532 | 0.241988604 | 3.704736324 | 0.099690768 | 3.715789228 | 0.068897303 | 38.41964536 | 0.939759453 | 17.68420683 | 0.808297629 | 1673.873142 | 0.448489211 | -0.222737338 | 1.918957505 | 7.429284135 | 0.084915361 | 1.320947157 | 0.114694112 | 8.934733877 | 0.23138614 | 25.21926285 | 0.036243853 | 2.48420783 | 0.788136442 | 0 | 0.211863558 | 0.724488188 | 166.1579217 | 0.342845664 | 997.1392115 | 0.196828321 | 0.017761489 | 50.52626935 | 0.008960368 | 2657598.169 | -3.736281738 | -4889.472405 | 0.000764733 | 4.899753281 | 感应炉熔炼 | [17 empty] | 225 | 3 | 10 | 4.79 | 4.925 |  |  | 300 | 0.101325 | 20 | 2.13 | 4.305 | [5 empty] | 24.51 | 133.56 | 64.83 | 157.86
MHS0298 | La2Mg16Ni | 0.536095606 | 0.080912002 | 0 | 0 | 0.382992392 | 0 | 0 | 0 | 0 | 0 | 0 | 0 | 0 | 0 | 0 | 0 | 0 | 0 | 0 | 0 | 0 | 0 | 0 | 0 | 0 | 0 | 0 | 0 | 1.641052567 | 0.070119328 | 2.526313109 | 0.707718983 | 14.78179089 | 0.098431544 | 0.161157908 | 0.075120337 | 0.14705264 | 0.142173547 | 3.711052115 | 0.093871494 | 188.6293796 | 0.240146842 | 3.721578435 | 0.09141812 | 3.715789228 | 0.068897303 | 38.17859264 | 0.926911173 | 17.57894363 | 0.795405031 | 1708.841575 | 0.471271908 | -0.223158391 | 1.912098625 | 7.427894661 | 0.085468789 | 1.319473472 | 0.116179534 | 8.884207544 | 0.236818133 | 25.16810494 | 0.028516212 | 2.526313109 | 0.791667507 | 0 | 0.208332493 | 0.707718983 | 166.1579217 | 0.342845664 | 993.9392103 | 0.192921528 | 0.017823589 | 50.31574296 | 0.008938381 | 2632673.326 | -3.789467492 | -4438.569295 | 0.000854488 | 4.461821992 | 感应炉熔炼 | [24 empty] | 360 | 0.101325 | 10 | 4.628 | 4.628
MHS0299 | La1.9Sm0.1Mg16Ni | 0.535250737 | 0.080784488 | 0 | 0 | 0.363269368 | 0 | 0 | 0.020695408 | 0 | 0 | 0 | 0 | 0 | 0 | 0 | 0 | 0 | 0 | 0 | 0 | 0 | 0 | 0 | 0 | 0 | 0 | 0 | 0 | 1.640736778 | 0.070717303 | 2.526313109 | 0.707718983 | 14.78195457 | 0.098402233 | 0.161121592 | 0.074702018 | 0.147005271 | 0.141361843 | 3.708683694 | 0.094906894 | 188.560648 | 0.240608472 | 3.717367907 | 0.093561297 | 3.715789228 | 0.068897303 | 38.23885582 | 0.930177877 | 17.60525943 | 0.798683632 | 1700.099467 | 0.465956944 | -0.223053128 | 1.913811606 | 7.428242029 | 0.085330769 | 1.319841894 | 0.115810367 | 8.896839127 | 0.235473918 | 25.18089442 | 0.030650303 | 2.515786789 | 0.790795821 | 0 | 0.209204179 | 0.711898476 | 166.1579217 | 0.342845664 | 994.7392106 | 0.193915537 | 0.017808064 | 50.36837456 | 0.008943891 | 2638889.925 | -3.776171053 | -4614.943733 | 0.000818919 | 4.635554237 | 感应炉熔炼 | [24 empty] | 360 | 0.101325 | 10 | 4.691 | 4.691
MHS0300 | La1.8Sm0.2Mg16Ni | 0.534408527 | 0.080657374 | 0 | 0 | 0.343608412 | 0 | 0 | 0.041325687 | 0 | 0 | 0 | 0 | 0 | 0 | 0 | 0 | 0 | 0 | 0 | 0 | 0 | 0 | 0 | 0 | 0 | 0 | 0 | 0 | 1.640420988 | 0.071310197 | 2.526313109 | 0.707718983 | 14.78211826 | 0.098372914 | 0.161085276 | 0.074280275 | 0.146957903 | 0.140543641 | 3.706315272 | 0.095929429 | 188.4919164 | 0.241069306 | 3.713157379 | 0.095652318 | 3.715789228 | 0.068897303 | 38.299119 | 0.933407779 | 17.63157523 | 0.801924853 | 1691.357359 | 0.460397636 | -0.222947864 | 1.915525745 | 7.428589398 | 0.085192524 | 1.320210315 | 0.115439751 | 8.90947071 | 0.234120602 | 25.1936839 | 0.032633351 | 2.50526047 | 0.789916811 | 0 | 0.210083189 | 0.716086348 | 166.1579217 | 0.342845664 | 995.5392109 | 0.194897871 | 0.017792539 | 50.42100615 | 0.008949392 | 2645116.25 | -3.762874615 | -4728.911562 | 0.000796351 | 4.746321025 | 感应炉熔炼 | [24 empty] | 360 | 0.101325 | 10 | 4. 808 | 4. 808
MHS0301 | La1.7Sm0.3Mg16Ni | 0.533568963 | 0.08053066 | 0 | 0 | 0.324009231 | 0 | 0 | 0.061891146 | 0 | 0 | 0 | 0 | 0 | 0 | 0 | 0 | 0 | 0 | 0 | 0 | 0 | 0 | 0 | 0 | 0 | 0 | 0 | 0 | 1.640105199 | 0.071898135 | 2.526313109 | 0.707718983 | 14.78228194 | 0.098343586 | 0.16104896 | 0.073855047 | 0.146910535 | 0.139718824 | 3.70394685 | 0.096939499 | 188.4231848 | 0.241529348 | 3.708946852 | 0.097694488 | 3.715789228 | 0.068897303 | 38.35938218 | 0.936601452 | 17.65789103 | 0.805129317 | 1682.61525 | 0.454580115 | -0.222842601 | 1.917241044 | 7.428936766 | 0.085054055 | 1.320578736 | 0.11506767 | 8.922102294 | 0.232758054 | 25.20647337 | 0.034491451 | 2.49473415 | 0.789030383 | 0 | 0.210969617 | 0.720282838 | 166.1579217 | 0.342845664 | 996.3392112 | 0.195868733 | 0.017777014 | 50.47363775 | 0.008954884 | 2651352.323 | -3.749578176 | -4817.820848 | 0.000778879 | 4.83175932 | 感应炉熔炼 | [24 empty] | 360 | 0.101325 | 10 | 4.788 | 4.788
MHS0302 | La1.6Sm0.4Mg16Ni | 0.532732033 | 0.080404344 | 0 | 0 | 0.304471535 | 0 | 0 | 0.082392088 | 0 | 0 | 0 | 0 | 0 | 0 | 0 | 0 | 0 | 0 | 0 | 0 | 0 | 0 | 0 | 0 | 0 | 0 | 0 | 0 | 1.639789409 | 0.072481237 | 2.526313109 | 0.707718983 | 14.78244563 | 0.098314249 | 0.161012645 | 0.073426273 | 0.146863166 | 0.138887271 | 3.701578428 | 0.09793748 | 188.3544532 | 0.241988604 | 3.704736324 | 0.099690768 | 3.715789228 | 0.068897303 | 38.41964536 | 0.939759453 | 17.68420683 | 0.808297629 | 1673.873142 | 0.448489211 | -0.222737338 | 1.918957505 | 7.429284135 | 0.084915361 | 1.320947157 | 0.114694112 | 8.934733877 | 0.23138614 | 25.21926285 | 0.036243853 | 2.48420783 | 0.788136442 | 0 | 0.211863558 | 0.724488188 | 166.1579217 | 0.342845664 | 997.1392115 | 0.196828321 | 0.017761489 | 50.52626935 | 0.008960368 | 2657598.169 | -3.736281738 | -4889.472405 | 0.000764733 | 4.899753281 | 感应炉熔炼 | [24 empty] | 360 | 0.101325 | 10 | 4.814 | 4.814
MHS0303 | Mg-10 at% Nb | 0.701890897 | 0 | 0 | 0 | 0 | 0 | 0 | 0 | 0 | 0 | 0 | 0 | 0 | 0 | 0 | 0 | 0 | 0.298109103 | 0 | 0 | 0 | 0 | 0 | 0 | 0 | 0 | 0 | 0 | 1.664 | 0.010817308 | 2.3 | 0.391304348 | 14.96195 | 0.014747409 | 0.15838 | 0.032579871 | 0.1433 | 0.048150733 | 3.714 | 0.04361874 | 186.1038 | 0.30054518 | 3.724 | 0.051557465 | 3.775 | 0.01986755 | 31.1651 | 0.660363676 | 14.9 | 0.583892617 | 1728.4 | 0.634228188 | -0.2708 | 1.431314623 | 7.5573 | 0.035210988 | 1.339 | 0.064973861 | 10.47 | 0.507163324 | 24.8421 | 0.003248518 | 2.3 | 0.826086957 | 0 | 0.173913043 | 0.391304348 | 176.4 | 0.231292517 | 1105.835 | 0.49560287 | 0.016689699 | 57.5 | 0.009467959 | 2279867.151 | 11.52 | -2977.264312 | 0.00385441 | 2.702739841 | 磁控溅射 | [17 empty] | 220 | 3 | 3.5 | 5.6 |  |  |  | 250 |  | 100 | 4.6 |  |  | 146
MHS0304 | Mg-10 at% Nb | 0.701890897 | 0 | 0 | 0 | 0 | 0 | 0 | 0 | 0 | 0 | 0 | 0 | 0 | 0 | 0 | 0 | 0 | 0.298109103 | 0 | 0 | 0 | 0 | 0 | 0 | 0 | 0 | 0 | 0 | 1.664 | 0.010817308 | 2.3 | 0.391304348 | 14.96195 | 0.014747409 | 0.15838 | 0.032579871 | 0.1433 | 0.048150733 | 3.714 | 0.04361874 | 186.1038 | 0.30054518 | 3.724 | 0.051557465 | 3.775 | 0.01986755 | 31.1651 | 0.660363676 | 14.9 | 0.583892617 | 1728.4 | 0.634228188 | -0.2708 | 1.431314623 | 7.5573 | 0.035210988 | 1.339 | 0.064973861 | 10.47 | 0.507163324 | 24.8421 | 0.003248518 | 2.3 | 0.826086957 | 0 | 0.173913043 | 0.391304348 | 176.4 | 0.231292517 | 1105.835 | 0.49560287 | 0.016689699 | 57.5 | 0.009467959 | 2279867.151 | 11.52 | -2977.264312 | 0.00385441 | 2.702739841 | 磁控溅射 | [17 empty] | 200 | 3 | 8 | 5.6 |  |  |  | 220 |  | 100 | 1.9
MHS0305 | Mg67Ce10Ni20Cu3 | 0.370593016 | 0.267142574 | 0.043384668 | 0.318879743 | 0 | 0 | 0 | 0 | 0 | 0 | 0 | 0 | 0 | 0 | 0 | 0 | 0 | 0 | 0 | 0 | 0 | 0 | 0 | 0 | 0 | 0 | 0 | 0 | 1.669398769 | 0.081325278 | 3.969989012 | 0.852305236 | 15.40451442 | 0.135873021 | 0.154271121 | 0.112188577 | 0.143630199 | 0.147729675 | 3.903195151 | 0.179574774 | 142.325368 | 0.625591815 | 3.911695424 | 0.174855427 | 3.826896858 | 0.101482097 | 43.94126445 | 0.800855396 | 20.31009711 | 0.700506398 | 1998.763047 | 0.458752099 | 0.052809825 | 12.64223243 | 7.436524306 | 0.085077049 | 1.428698463 | 0.187764953 | 10.21197702 | 0.363358707 | 25.30343363 | 0.028884525 | 3.969989012 | 0.496223047 | 0 | 0.503776953 | 0.852305236 | 158.5996708 | 0.4676639 | 1111.687635 | 0.287043963 | 0.015942979 | 72.54970924 | 0.009186013 | 3381518.171 | -6.657275611 | -8562.189129 | 0.000778125 | 7.695985437 | 感应熔炼 | [9 empty] | 40 | 10 K/min | [6 empty] | 130 | 4.5 |  |  | 3.3 | [7 empty] | 329
MHS0306 | Mg62.5Ce10Ni20Cu7.5 | 0.332346617 | 0.256821823 | 0.104271375 | 0.306560184 | 0 | 0 | 0 | 0 | 0 | 0 | 0 | 0 | 0 | 0 | 0 | 0 | 0 | 0 | 0 | 0 | 0 | 0 | 0 | 0 | 0 | 0 | 0 | 0 | 1.677498757 | 0.083954466 | 4.374988408 | 0.83465786 | 15.64106872 | 0.148485298 | 0.152817623 | 0.118410901 | 0.1432252 | 0.149067784 | 3.949995081 | 0.181680158 | 133.645961 | 0.687524343 | 3.956245358 | 0.176487829 | 3.859746809 | 0.106405757 | 45.70710682 | 0.768928002 | 21.07509597 | 0.674587361 | 2065.002948 | 0.446378323 | 0.126024715 | 5.572520576 | 7.4401693 | 0.085227308 | 1.455248423 | 0.195111951 | 10.40997673 | 0.359454145 | 25.28412866 | 0.029566871 | 4.374988408 | 0.440001191 | 0 | 0.559998809 | 0.83465786 | 168.0496567 | 0.531908661 | 1131.245506 | 0.2831085 | 0.015562979 | 76.82470286 | 0.009202226 | 3603409.067 | -6.942583917 | -9789.935134 | 0.000709659 | 8.647983568 | 感应熔炼 | [9 empty] | 40 | 10 K/min | [6 empty] | 130 | 4.5 |  |  | 3.25 | [7 empty] | 288
MHS0307 | Mg60Ce10Ni20Cu10 | 0.312348731 | 0.251425414 | 0.136107196 | 0.30011866 | 0 | 0 | 0 | 0 | 0 | 0 | 0 | 0 | 0 | 0 | 0 | 0 | 0 | 0 | 0 | 0 | 0 | 0 | 0 | 0 | 0 | 0 | 0 | 0 | 1.68199875 | 0.08524074 | 4.599988072 | 0.820346766 | 15.77248777 | 0.154109611 | 0.152010124 | 0.121499209 | 0.1430002 | 0.149788865 | 3.975995043 | 0.182458785 | 128.8240682 | 0.722536769 | 3.980995321 | 0.177042345 | 3.877996782 | 0.108688703 | 46.68813035 | 0.751411431 | 21.50009534 | 0.660156591 | 2101.802893 | 0.438858957 | 0.166699655 | 4.304632996 | 7.442194297 | 0.085309319 | 1.469998401 | 0.198121755 | 10.51997656 | 0.356909138 | 25.27340367 | 0.029931685 | 4.599988072 | 0.413044582 | 0 | 0.586955418 | 0.820346766 | 173.2996488 | 0.556336827 | 1142.11099 | 0.28052746 | 0.015351867 | 79.19969932 | 0.009210993 | 3731434.771 | -7.080088593 | -10346.7677 | 0.000684749 | 9.053137302 | 感应熔炼 | [9 empty] | 40 | 10 K/min | [6 empty] | 130 | 4.5 |  |  | 3.22 | [7 empty] | 265
MHS0308 | Mg85Al15 | 0.836185141 | 0 | 0 | 0 | 0 | 0 | 0 | 0 | 0 | 0 | 0.163814859 | 0 | 0 | 0 | 0 | 0 | 0 | 0 | 0 | 0 | 0 | 0 | 0 | 0 | 0 | 0 | 0 | 0 | 1.624999348 | 0.065921298 | 3.650023911 | 1.076105025 | 15.60450775 | 0.086801701 | 0.157564963 | 0.038298762 | 0.137999957 | 0.051749806 | 3.739501152 | 0.050608082 | 176.5061907 | 0.380883978 | 3.753001348 | 0.058988948 | 3.67199887 | 0.050565987 | 24.70648682 | 0.038683025 | 12.15000217 | 0.029388764 | 1577.353106 | 0.323490095 | -0.273998174 | 1.094685338 | 7.396846389 | 0.080182707 | 1.355000652 | 0.079056837 | 9.000004347 | 0.07934964 | 24.76864855 | 0.009644539 | 2.150002174 | 0.930231618 | 0.069768382 | 0 | 0.166080554 | 196.7500978 | 0.081668624 | 924.6980224 | 0.003985084 | 0.016452992 | 49.65006738 | 0.009732912 | 1845848.893 | -1.020012173 | -3250.810833 | 0.00031387 | 3.514434704 | 研磨 |  |  | 40 | 300 | 35 |  |  | 550 | 4 | [13 empty] | 4.21（360 °C） | [13 empty] | 62 | 210.2
MHS0309 | Mg85Al15–5 wt%Ti | 0.796366801 | 0 | 0 | 0 | 0 | 0 | 0 | 0 | 0 | 0 | 0.156014151 | 0 | 0 | 0 | 0 | 0 | 0 | 0 | 0.047619048 | 0 | 0 | 0 | 0 | 0 | 0 | 0 | 0 | 0 | 1.620848267 | 0.067172672 | 3.658828667 | 1.060031432 | 15.55345333 | 0.088378677 | 0.157279042 | 0.039536757 | 0.138553437 | 0.05664088 | 3.748570641 | 0.052072073 | 173.3566354 | 0.39924723 | 3.767517575 | 0.062779836 | 3.666413786 | 0.050893087 | 25.28916281 | 0.148197779 | 12.39781004 | 0.127630404 | 1627.232862 | 0.363680622 | -0.265117388 | 1.136327845 | 7.382535259 | 0.080233728 | 1.359654896 | 0.080654489 | 9.244038431 | 0.181169675 | 24.77597841 | 0.009696123 | 2.196544723 | 0.910520956 | 0.066572009 | 0.022907036 | 0.207746098 | 192.3537062 | 0.164451422 | 950.2700882 | 0.167555918 | 0.016368316 | 51.1683609 | 0.009727801 | 1899247.841 | -0.076625905 | -4183.920797 | 1.83E-05 | 4.402794766 | 研磨 |  |  | 40 | 300 | 35 |  |  | 550 | 4 | [13 empty] | 4.28（360 °C） | [13 empty] | 51.5 | 192.8
MHS0310 | Mg85Al15–5 wt%Ni | 0.796366801 | 0.047619048 | 0 | 0 | 0 | 0 | 0 | 0 | 0 | 0 | 0.156014151 | 0 | 0 | 0 | 0 | 0 | 0 | 0 | 0 | 0 | 0 | 0 | 0 | 0 | 0 | 0 | 0 | 0 | 1.62901894 | 0.067263243 | 3.780917403 | 1.055418984 | 15.65736258 | 0.088718181 | 0.156885449 | 0.048377311 | 0.137711372 | 0.053315021 | 3.768576084 | 0.072786705 | 173.0903073 | 0.40773712 | 3.781797997 | 0.078173526 | 3.687005322 | 0.057192181 | 25.40706674 | 0.193678558 | 12.47672176 | 0.182709238 | 1610.512508 | 0.34417063 | -0.244438846 | 1.472902322 | 7.40185857 | 0.079435508 | 1.366440979 | 0.096693004 | 9.169032711 | 0.148619948 | 24.7954736 | 0.012104201 | 2.311815953 | 0.865120771 | 0.063547509 | 0.07133172 | 0.50610072 | 194.5702471 | 0.112441415 | 941.2597597 | 0.121345036 | 0.016280839 | 52.33700001 | 0.009741235 | 1918267.018 | -1.519444259 | -4027.14718 | 0.000377443 | 4.276850991 | 研磨 |  |  | 40 | 300 | 35 |  |  | 550 | 4 | [13 empty] | 5.58（360 °C） | [13 empty] | 45.8 | 182.8
MHS0311 | Mg85Al15–5 wt%V | 0.796366801 | 0 | 0 | 0 | 0 | 0 | 0 | 0 | 0 | 0 | 0.156014151 | 0 | 0 | 0 | 0 | 0 | 0 | 0 | 0 | 0.047619048 | 0 | 0 | 0 | 0 | 0 | 0 | 0 | 0 | 1.622750191 | 0.065831006 | 3.681985272 | 1.055533132 | 15.58214605 | 0.086384071 | 0.15695023 | 0.045562386 | 0.13835509 | 0.05359974 | 3.756085814 | 0.05729287 | 172.6445461 | 0.410702628 | 3.765951815 | 0.062142145 | 3.67029426 | 0.050075912 | 25.32762576 | 0.161839397 | 12.40688132 | 0.135964929 | 1627.134327 | 0.366894612 | -0.255105167 | 1.255332072 | 7.381437275 | 0.080517039 | 1.3615114 | 0.083587064 | 9.281742717 | 0.209224519 | 24.7715216 | 0.009557645 | 2.217477303 | 0.901925804 | 0.066043876 | 0.032030319 | 0.251988586 | 192.8258811 | 0.154463289 | 954.4889533 | 0.200465347 | 0.016289441 | 52.26265742 | 0.009724306 | 1909301.336 | 1.154292151 | -4162.846793 | 0.000277207 | 4.362545078 | 研磨 |  |  | 40 | 300 | 35 |  |  | 550 | 4 | [13 empty] | 5.77（360 °C） | [13 empty] | 48.2 | 187
MHS0312 | YMg?11?Ni | 0.644300332 | 0.141444594 | 0 | 0 | 0 | 0 | 0 | 0 | 0.214255074 | 0 | 0 | 0 | 0 | 0 | 0 | 0 | 0 | 0 | 0 | 0 | 0 | 0 | 0 | 0 | 0 | 0 | 0 | 0 | 1.659999881 | 0.052729045 | 2.692303901 | 0.789728821 | 15.06069108 | 0.077432094 | 0.158915405 | 0.070807392 | 0.143461555 | 0.098790593 | 3.731537636 | 0.116745166 | 179.1319966 | 0.340710548 | 3.731537636 | 0.116745166 | 3.756922666 | 0.063311122 | 31.91955105 | 0.589451927 | 15.30768873 | 0.525984666 | 1676.691768 | 0.441664774 | -0.225616042 | 1.958453894 | 7.535845928 | 0.05040652 | 1.349230458 | 0.121279715 | 9.561534696 | 0.242498746 | 25.08915352 | 0.020890644 | 2.692303901 | 0.742858189 | 0 | 0.257141811 | 0.789728821 | 169.0769443 | 0.302643889 | 1052.457435 | 0.288441793 | 0.017050458 | 55.07685576 | 0.009084961 | 2301543.515 | -3.337272515 | -4693.059727 | 0.000711614 | 4.455973513 | 熔融纺丝（MS） | [9 empty] | 10 | [7 empty] | 320 | 3 | 1 | 4.07 |  |  |  | 320 | 0.0001 | 48.8 |  | 5.066( 698.4K) | 287.9 |  |  |  |  | 105.49 | 96.93 | 78.63 | 121.87 | 81.84 | 126.62
MHS0313 | YMg?11?Ni | 0.644300332 | 0.141444594 | 0 | 0 | 0 | 0 | 0 | 0 | 0.214255074 | 0 | 0 | 0 | 0 | 0 | 0 | 0 | 0 | 0 | 0 | 0 | 0 | 0 | 0 | 0 | 0 | 0 | 0 | 0 | 1.659999881 | 0.052729045 | 2.692303901 | 0.789728821 | 15.06069108 | 0.077432094 | 0.158915405 | 0.070807392 | 0.143461555 | 0.098790593 | 3.731537636 | 0.116745166 | 179.1319966 | 0.340710548 | 3.731537636 | 0.116745166 | 3.756922666 | 0.063311122 | 31.91955105 | 0.589451927 | 15.30768873 | 0.525984666 | 1676.691768 | 0.441664774 | -0.225616042 | 1.958453894 | 7.535845928 | 0.05040652 | 1.349230458 | 0.121279715 | 9.561534696 | 0.242498746 | 25.08915352 | 0.020890644 | 2.692303901 | 0.742858189 | 0 | 0.257141811 | 0.789728821 | 169.0769443 | 0.302643889 | 1052.457435 | 0.288441793 | 0.017050458 | 55.07685576 | 0.009084961 | 2301543.515 | -3.337272515 | -4693.059727 | 0.000711614 | 4.455973513 | 熔融纺丝（MS） | [9 empty] | 10 | [7 empty] | 340 | 3 | 1 | 4.39 |  |  |  | 340 | 0.0001 | 14.03
MHS0314 | YMg?11?Ni | 0.644300332 | 0.141444594 | 0 | 0 | 0 | 0 | 0 | 0 | 0.214255074 | 0 | 0 | 0 | 0 | 0 | 0 | 0 | 0 | 0 | 0 | 0 | 0 | 0 | 0 | 0 | 0 | 0 | 0 | 0 | 1.659999881 | 0.052729045 | 2.692303901 | 0.789728821 | 15.06069108 | 0.077432094 | 0.158915405 | 0.070807392 | 0.143461555 | 0.098790593 | 3.731537636 | 0.116745166 | 179.1319966 | 0.340710548 | 3.731537636 | 0.116745166 | 3.756922666 | 0.063311122 | 31.91955105 | 0.589451927 | 15.30768873 | 0.525984666 | 1676.691768 | 0.441664774 | -0.225616042 | 1.958453894 | 7.535845928 | 0.05040652 | 1.349230458 | 0.121279715 | 9.561534696 | 0.242498746 | 25.08915352 | 0.020890644 | 2.692303901 | 0.742858189 | 0 | 0.257141811 | 0.789728821 | 169.0769443 | 0.302643889 | 1052.457435 | 0.288441793 | 0.017050458 | 55.07685576 | 0.009084961 | 2301543.515 | -3.337272515 | -4693.059727 | 0.000711614 | 4.455973513 | 熔融纺丝（MS） | [9 empty] | 10 | [7 empty] | 360 | 3 | 1 | 4.54 |  |  |  | 360 | 0.0001 | 5.93
MHS0315 | YMg?11?Ni | 0.644300332 | 0.141444594 | 0 | 0 | 0 | 0 | 0 | 0 | 0.214255074 | 0 | 0 | 0 | 0 | 0 | 0 | 0 | 0 | 0 | 0 | 0 | 0 | 0 | 0 | 0 | 0 | 0 | 0 | 0 | 1.659999881 | 0.052729045 | 2.692303901 | 0.789728821 | 15.06069108 | 0.077432094 | 0.158915405 | 0.070807392 | 0.143461555 | 0.098790593 | 3.731537636 | 0.116745166 | 179.1319966 | 0.340710548 | 3.731537636 | 0.116745166 | 3.756922666 | 0.063311122 | 31.91955105 | 0.589451927 | 15.30768873 | 0.525984666 | 1676.691768 | 0.441664774 | -0.225616042 | 1.958453894 | 7.535845928 | 0.05040652 | 1.349230458 | 0.121279715 | 9.561534696 | 0.242498746 | 25.08915352 | 0.020890644 | 2.692303901 | 0.742858189 | 0 | 0.257141811 | 0.789728821 | 169.0769443 | 0.302643889 | 1052.457435 | 0.288441793 | 0.017050458 | 55.07685576 | 0.009084961 | 2301543.515 | -3.337272515 | -4693.059727 | 0.000711614 | 4.455973513 | 熔融纺丝（MS） | [9 empty] | 10 | [7 empty] | 380 | 3 | 1 | 4.68 |  |  |  | 380 | 0.0001 | 3.28 | 3
MHS0316 | YMg?11?Ni | 0.644300332 | 0.141444594 | 0 | 0 | 0 | 0 | 0 | 0 | 0.214255074 | 0 | 0 | 0 | 0 | 0 | 0 | 0 | 0 | 0 | 0 | 0 | 0 | 0 | 0 | 0 | 0 | 0 | 0 | 0 | 1.659999881 | 0.052729045 | 2.692303901 | 0.789728821 | 15.06069108 | 0.077432094 | 0.158915405 | 0.070807392 | 0.143461555 | 0.098790593 | 3.731537636 | 0.116745166 | 179.1319966 | 0.340710548 | 3.731537636 | 0.116745166 | 3.756922666 | 0.063311122 | 31.91955105 | 0.589451927 | 15.30768873 | 0.525984666 | 1676.691768 | 0.441664774 | -0.225616042 | 1.958453894 | 7.535845928 | 0.05040652 | 1.349230458 | 0.121279715 | 9.561534696 | 0.242498746 | 25.08915352 | 0.020890644 | 2.692303901 | 0.742858189 | 0 | 0.257141811 | 0.789728821 | 169.0769443 | 0.302643889 | 1052.457435 | 0.288441793 | 0.017050458 | 55.07685576 | 0.009084961 | 2301543.515 | -3.337272515 | -4693.059727 | 0.000711614 | 4.455973513 | 球磨（BM） |  |  | 35 | 135 | 20 | [12 empty] | 320 | 3 | 1 | 4.08 |  |  |  | 320 | 0.0001 | 18.43 |  | 5.291(699.1 K) | 276.8 |  |  |  |  | 98.01 | 91.53 | -77.83 | -118.71 | 79.46 | 120.15
MHS0317 | YMg?11?Ni | 0.644300332 | 0.141444594 | 0 | 0 | 0 | 0 | 0 | 0 | 0.214255074 | 0 | 0 | 0 | 0 | 0 | 0 | 0 | 0 | 0 | 0 | 0 | 0 | 0 | 0 | 0 | 0 | 0 | 0 | 0 | 1.659999881 | 0.052729045 | 2.692303901 | 0.789728821 | 15.06069108 | 0.077432094 | 0.158915405 | 0.070807392 | 0.143461555 | 0.098790593 | 3.731537636 | 0.116745166 | 179.1319966 | 0.340710548 | 3.731537636 | 0.116745166 | 3.756922666 | 0.063311122 | 31.91955105 | 0.589451927 | 15.30768873 | 0.525984666 | 1676.691768 | 0.441664774 | -0.225616042 | 1.958453894 | 7.535845928 | 0.05040652 | 1.349230458 | 0.121279715 | 9.561534696 | 0.242498746 | 25.08915352 | 0.020890644 | 2.692303901 | 0.742858189 | 0 | 0.257141811 | 0.789728821 | 169.0769443 | 0.302643889 | 1052.457435 | 0.288441793 | 0.017050458 | 55.07685576 | 0.009084961 | 2301543.515 | -3.337272515 | -4693.059727 | 0.000711614 | 4.455973513 | 球磨（BM） |  |  | 35 | 135 | 20 | [12 empty] | 340 | 3 | 1 | 4.4 |  |  |  | 340 | 0.0001 | 7.6
MHS0318 | YMg?11?Ni | 0.644300332 | 0.141444594 | 0 | 0 | 0 | 0 | 0 | 0 | 0.214255074 | 0 | 0 | 0 | 0 | 0 | 0 | 0 | 0 | 0 | 0 | 0 | 0 | 0 | 0 | 0 | 0 | 0 | 0 | 0 | 1.659999881 | 0.052729045 | 2.692303901 | 0.789728821 | 15.06069108 | 0.077432094 | 0.158915405 | 0.070807392 | 0.143461555 | 0.098790593 | 3.731537636 | 0.116745166 | 179.1319966 | 0.340710548 | 3.731537636 | 0.116745166 | 3.756922666 | 0.063311122 | 31.91955105 | 0.589451927 | 15.30768873 | 0.525984666 | 1676.691768 | 0.441664774 | -0.225616042 | 1.958453894 | 7.535845928 | 0.05040652 | 1.349230458 | 0.121279715 | 9.561534696 | 0.242498746 | 25.08915352 | 0.020890644 | 2.692303901 | 0.742858189 | 0 | 0.257141811 | 0.789728821 | 169.0769443 | 0.302643889 | 1052.457435 | 0.288441793 | 0.017050458 | 55.07685576 | 0.009084961 | 2301543.515 | -3.337272515 | -4693.059727 | 0.000711614 | 4.455973513 | 球磨（BM） |  |  | 35 | 135 | 20 | [12 empty] | 360 | 3 | 1 | 4.56 |  |  |  | 360 | 0.0001 | 5.72
MHS0319 | YMg?11?Ni | 0.644300332 | 0.141444594 | 0 | 0 | 0 | 0 | 0 | 0 | 0.214255074 | 0 | 0 | 0 | 0 | 0 | 0 | 0 | 0 | 0 | 0 | 0 | 0 | 0 | 0 | 0 | 0 | 0 | 0 | 0 | 1.659999881 | 0.052729045 | 2.692303901 | 0.789728821 | 15.06069108 | 0.077432094 | 0.158915405 | 0.070807392 | 0.143461555 | 0.098790593 | 3.731537636 | 0.116745166 | 179.1319966 | 0.340710548 | 3.731537636 | 0.116745166 | 3.756922666 | 0.063311122 | 31.91955105 | 0.589451927 | 15.30768873 | 0.525984666 | 1676.691768 | 0.441664774 | -0.225616042 | 1.958453894 | 7.535845928 | 0.05040652 | 1.349230458 | 0.121279715 | 9.561534696 | 0.242498746 | 25.08915352 | 0.020890644 | 2.692303901 | 0.742858189 | 0 | 0.257141811 | 0.789728821 | 169.0769443 | 0.302643889 | 1052.457435 | 0.288441793 | 0.017050458 | 55.07685576 | 0.009084961 | 2301543.515 | -3.337272515 | -4693.059727 | 0.000711614 | 4.455973513 | 球磨（BM） |  |  | 35 | 135 | 20 | [12 empty] | 380 | 3 | 1 | 4.72 |  |  |  | 380 | 0.0001 | 3
MHS0320 | Mg5Al3Li2（摩尔比） | 0.561702973 | 0 | 0 | 0 | 0 | 0 | 0 | 0 | 0 | 0 | 0.374142019 | 0 | 0 | 0 | 0 | 0.064155007 | 0 | 0 | 0 | 0 | 0 | 0 | 0 | 0 | 0 | 0 | 0 | 0 | 1.503999315 | 0.111899784 | 5.100040405 | 1.016771235 | 28.29429859 | 0.838669407 | 0.153389948 | 0.047954619 | 0.132399942 | 0.067487473 | 3.70700247 | 0.102644005 | 111.3393148 | 0.839027617 | 3.694002997 | 0.129738442 | 3.445998895 | 0.090947987 | 21.63498935 | 0.343809615 | 10.50001279 | 0.359514972 | 1842.104858 | 0.341516712 | 0.055601966 | 8.268652209 | 6.69669636 | 0.145048191 | 1.334001412 | 0.164583349 | 8.160012991 | 0.333512863 | 24.66649761 | 0.012381811 | 2.100004603 | 0.857141465 | 0.142858535 | 0 | 0.333333159 | 182.5002685 | 0.28767081 | 832.3545172 | 0.227528509 | 0.0152182 | 47.50014577 | 0.009803531 | 1719384.26 | -2.16001473 | -7127.566293 | 0.000303143 | 8.560542571 |  |  |  | 30 | 300 | 60 | [5 empty] | 5 K/min |  |  |  |  | 吸氢和放氢速率都稍大于2号和3号样品 |  |  | 7． 0 | [6 empty] | 0.0011 |  | 吸氢量与脱氢量都明显大于2号和3号样品 |  |  |  | 339.2 |  |  |  | 153.9
MHS0321 | Mg1.8V0.2Ni0.95Co0.05 | 0.388388387 | 0.495003214 | 0 | 0 | 0 | 0 | 0 | 0 | 0 | 0 | 0 | 0 | 0.026159333 | 0 | 0 | 0 | 0 | 0 | 0 | 0.090449067 | 0 | 0 | 0 | 0 | 0 | 0 | 0 | 0 | 1.709833092 | 0.048972888 | 4.849988651 | 0.759280097 | 16.03670117 | 0.092179404 | 0.146375048 | 0.115388052 | 0.136166693 | 0.066301343 | 4.201164591 | 0.16296853 | 127.5241912 | 0.741750929 | 4.196831231 | 0.163713143 | 3.95499902 | 0.079277201 | 37.54754982 | 0.434694563 | 18.04997802 | 0.415626492 | 2125.364317 | 0.442708904 | 0.17326451 | 4.152486748 | 7.588016538 | 0.029927448 | 1.530832495 | 0.181823815 | 12.32998927 | 0.367768464 | 25.24973159 | 0.022117871 | 4.849988651 | 0.412372099 | 0 | 0.587627901 | 0.759280097 | 146.5501225 | 0.37598909 | 1276.138997 | 0.348968774 | 0.013650186 | 97.66648433 | 0.009661949 | 3369601.626 | 0.164469527 | -9754.580304 | 1.69E-05 | 7.643951638 | 感应熔炼 | [17 empty] | 25 |  |  |  | 2.3 | [19 empty] | 放氢平台压力为0.6MPa
MHS0322 | Mg17Al12 | 0.560654519 | 0 | 0 | 0 | 0 | 0 | 0 | 0 | 0 | 0 | 0.439345481 | 0 | 0 | 0 | 0 | 0 | 0 | 0 | 0 | 0 | 0 | 0 | 0 | 0 | 0 | 0 | 0 | 0 | 1.545860828 | 0.095580343 | 6.551769628 | 0.826897713 | 16.60516948 | 0.112511014 | 0.153106827 | 0.054363808 | 0.132724055 | 0.074216091 | 3.879312537 | 0.067288187 | 126.8399111 | 0.731066289 | 3.916554288 | 0.077966002 | 3.534825436 | 0.072452453 | 25.41254486 | 0.051873232 | 12.41379724 | 0.039674647 | 1954.316254 | 0.360126524 | -0.052410319 | 7.893692499 | 6.958682786 | 0.1175602 | 1.434139172 | 0.1030262 | 9.527594478 | 0.103386648 | 24.59216965 | 0.013398217 | 2.413797239 | 0.828570009 | 0.171429991 | 0 | 0.204040763 | 208.6208758 | 0.106236187 | 927.4203875 | 0.005480508 | 0.01516351 | 57.82771441 | 0.010273221 | 2060817.398 | -1.940552672 | -5231.334769 | 0.000371086 | 5.638644876 | 烧结 | [7 empty] | 600 | 10 | [7 empty] | 200 | 350 | 4.053 |  |  | 1.1 |  |  | 350 | 0.00010133 |  |  | 1.46 | [6 empty] | 第一步287.5，第二步246
MHS0323 | Mg17Al12 | 0.560654519 | 0 | 0 | 0 | 0 | 0 | 0 | 0 | 0 | 0 | 0.439345481 | 0 | 0 | 0 | 0 | 0 | 0 | 0 | 0 | 0 | 0 | 0 | 0 | 0 | 0 | 0 | 0 | 0 | 1.545860828 | 0.095580343 | 6.551769628 | 0.826897713 | 16.60516948 | 0.112511014 | 0.153106827 | 0.054363808 | 0.132724055 | 0.074216091 | 3.879312537 | 0.067288187 | 126.8399111 | 0.731066289 | 3.916554288 | 0.077966002 | 3.534825436 | 0.072452453 | 25.41254486 | 0.051873232 | 12.41379724 | 0.039674647 | 1954.316254 | 0.360126524 | -0.052410319 | 7.893692499 | 6.958682786 | 0.1175602 | 1.434139172 | 0.1030262 | 9.527594478 | 0.103386648 | 24.59216965 | 0.013398217 | 2.413797239 | 0.828570009 | 0.171429991 | 0 | 0.204040763 | 208.6208758 | 0.106236187 | 927.4203875 | 0.005480508 | 0.01516351 | 57.82771441 | 0.010273221 | 2060817.398 | -1.940552672 | -5231.334769 | 0.000371086 | 5.638644876 | 烧结 | [7 empty] | 600 | 10 | [8 empty] | 300 | 4.053 | 16.7 | 0.6
MHS0324 | Mg17Al12 | 0.560654519 | 0 | 0 | 0 | 0 | 0 | 0 | 0 | 0 | 0 | 0.439345481 | 0 | 0 | 0 | 0 | 0 | 0 | 0 | 0 | 0 | 0 | 0 | 0 | 0 | 0 | 0 | 0 | 0 | 1.545860828 | 0.095580343 | 6.551769628 | 0.826897713 | 16.60516948 | 0.112511014 | 0.153106827 | 0.054363808 | 0.132724055 | 0.074216091 | 3.879312537 | 0.067288187 | 126.8399111 | 0.731066289 | 3.916554288 | 0.077966002 | 3.534825436 | 0.072452453 | 25.41254486 | 0.051873232 | 12.41379724 | 0.039674647 | 1954.316254 | 0.360126524 | -0.052410319 | 7.893692499 | 6.958682786 | 0.1175602 | 1.434139172 | 0.1030262 | 9.527594478 | 0.103386648 | 24.59216965 | 0.013398217 | 2.413797239 | 0.828570009 | 0.171429991 | 0 | 0.204040763 | 208.6208758 | 0.106236187 | 927.4203875 | 0.005480508 | 0.01516351 | 57.82771441 | 0.010273221 | 2060817.398 | -1.940552672 | -5231.334769 | 0.000371086 | 5.638644876 | 烧结+球磨 |  |  | 85 | 500 | 20 |  |  | 600 | 10 | [7 empty] | 150 | 350 | 4.053 |  | 1.73 |  |  |  | 350 | 0.00010133 |  |  | 1.82 |  |  |  | 4.17 |  |  | 194.5
MHS0325 | Mg17Al12 | 0.560654519 | 0 | 0 | 0 | 0 | 0 | 0 | 0 | 0 | 0 | 0.439345481 | 0 | 0 | 0 | 0 | 0 | 0 | 0 | 0 | 0 | 0 | 0 | 0 | 0 | 0 | 0 | 0 | 0 | 1.545860828 | 0.095580343 | 6.551769628 | 0.826897713 | 16.60516948 | 0.112511014 | 0.153106827 | 0.054363808 | 0.132724055 | 0.074216091 | 3.879312537 | 0.067288187 | 126.8399111 | 0.731066289 | 3.916554288 | 0.077966002 | 3.534825436 | 0.072452453 | 25.41254486 | 0.051873232 | 12.41379724 | 0.039674647 | 1954.316254 | 0.360126524 | -0.052410319 | 7.893692499 | 6.958682786 | 0.1175602 | 1.434139172 | 0.1030262 | 9.527594478 | 0.103386648 | 24.59216965 | 0.013398217 | 2.413797239 | 0.828570009 | 0.171429991 | 0 | 0.204040763 | 208.6208758 | 0.106236187 | 927.4203875 | 0.005480508 | 0.01516351 | 57.82771441 | 0.010273221 | 2060817.398 | -1.940552672 | -5231.334769 | 0.000371086 | 5.638644876 | 烧结+球磨 |  |  | 85 | 500 | 20 |  |  | 600 | 10 | [8 empty] | 300 | 4.053 | 3.33 | 1.38
MHS0326 | Mg17Al12+10Li | 0.509685926 | 0 | 0 | 0 | 0 | 0 | 0 | 0 | 0 | 0 | 0.399404983 | 0 | 0 | 0 | 0 | 0.090909091 | 0 | 0 | 0 | 0 | 0 | 0 | 0 | 0 | 0 | 0 | 0 | 0 | 1.477282617 | 0.114923381 | 5.063732418 | 1.03619113 | 32.4281671 | 0.807852189 | 0.152783362 | 0.04674071 | 0.13145787 | 0.066053856 | 3.670433903 | 0.11201073 | 98.23611059 | 0.940068503 | 3.644087902 | 0.14285261 | 3.394156815 | 0.094118074 | 20.46136065 | 0.403661437 | 9.890623275 | 0.423726393 | 1863.369539 | 0.333059246 | 0.127279323 | 3.629940587 | 6.538497787 | 0.150785304 | 1.312416544 | 0.181021908 | 7.778007567 | 0.387194675 | 24.66395604 | 0.01240036 | 2.034858083 | 0.851150586 | 0.148849414 | 0 | 0.370928012 | 175.4868527 | 0.330201389 | 800.4467392 | 0.262198412 | 0.015033498 | 45.27651251 | 0.009717083 | 1636583.391 | -2.338634867 | -7174.468403 | 0.000326073 | 8.960158643 | 烧结+球磨 |  |  | 85 | 500 | 20 |  |  | 600 | 10 | [8 empty] | 350 | 4.053 |  | 2.23 |  |  |  | 350 | 0.00010133 |  |  | 2.04 | [6 empty] | 172.8
MHS0327 | Mg17Al12+10Li | 0.509685926 | 0 | 0 | 0 | 0 | 0 | 0 | 0 | 0 | 0 | 0.399404983 | 0 | 0 | 0 | 0 | 0.090909091 | 0 | 0 | 0 | 0 | 0 | 0 | 0 | 0 | 0 | 0 | 0 | 0 | 1.477282617 | 0.114923381 | 5.063732418 | 1.03619113 | 32.4281671 | 0.807852189 | 0.152783362 | 0.04674071 | 0.13145787 | 0.066053856 | 3.670433903 | 0.11201073 | 98.23611059 | 0.940068503 | 3.644087902 | 0.14285261 | 3.394156815 | 0.094118074 | 20.46136065 | 0.403661437 | 9.890623275 | 0.423726393 | 1863.369539 | 0.333059246 | 0.127279323 | 3.629940587 | 6.538497787 | 0.150785304 | 1.312416544 | 0.181021908 | 7.778007567 | 0.387194675 | 24.66395604 | 0.01240036 | 2.034858083 | 0.851150586 | 0.148849414 | 0 | 0.370928012 | 175.4868527 | 0.330201389 | 800.4467392 | 0.262198412 | 0.015033498 | 45.27651251 | 0.009717083 | 1636583.391 | -2.338634867 | -7174.468403 | 0.000326073 | 8.960158643 | 烧结+球磨 |  |  | 85 | 500 | 20 |  |  | 600 | 10 | [8 empty] | 300 | 4.053 | 3.33 | 1.6
MHS0332 | Mg2Ni0.9Co0.1 | 0.452914924 | 0.492175315 | 0 | 0 | 0 | 0 | 0 | 0 | 0 | 0 | 0 | 0 | 0.054909762 | 0 | 0 | 0 | 0 | 0 | 0 | 0 | 0 | 0 | 0 | 0 | 0 | 0 | 0 | 0 | 1.71833312 | 0.040097003 | 4.633321867 | 0.804631602 | 16.0435972 | 0.08963549 | 0.148283384 | 0.112699724 | 0.135400024 | 0.05854622 | 4.141664542 | 0.16554296 | 140.4650119 | 0.647352094 | 4.15166453 | 0.167596902 | 3.963332402 | 0.076247788 | 35.77574386 | 0.453440948 | 17.29997703 | 0.433371941 | 1971.13071 | 0.436314495 | 0.10333111 | 6.939524909 | 7.652033332 | 0.005567868 | 1.508999138 | 0.186531688 | 11.49998781 | 0.34465948 | 25.22733166 | 0.021871288 | 4.633321867 | 0.431655744 | 0 | 0.568344256 | 0.804631602 | 157.300142 | 0.294157383 | 1192.815507 | 0.319771814 | 0.014161236 | 89.99980581 | 0.009641045 | 3105537.642 | -2.933325088 | -7389.898738 | 0.000397095 | 6.192881773 | 固溶烧结法 |  |  | 20 | 300 | 1 |  |  | 600 | 20 | [15 empty] | 300 |  |  |  | 3.24 |  |  | 300 | 10 |  | 59 |  |  |  | 63. 9
MHS0333 | Mg2Ni0.85Co0.15 | 0.45286429 | 0.464780276 | 0 | 0 | 0 | 0 | 0 | 0 | 0 | 0 | 0 | 0 | 0.082355435 | 0 | 0 | 0 | 0 | 0 | 0 | 0 | 0 | 0 | 0 | 0 | 0 | 0 | 0 | 0 | 1.717499793 | 0.039569906 | 4.616655528 | 0.802801801 | 16.02545985 | 0.088476752 | 0.148291716 | 0.112614555 | 0.135433357 | 0.058207496 | 4.134164609 | 0.163747424 | 140.6492042 | 0.644712505 | 4.14916459 | 0.166895326 | 3.961665763 | 0.075738491 | 35.77974183 | 0.453548883 | 17.28331099 | 0.432474837 | 1971.364113 | 0.436430959 | 0.094997848 | 7.448411642 | 7.656049993 | 0.006749739 | 1.508499162 | 0.186138129 | 11.48332149 | 0.343247229 | 25.20633173 | 0.021549902 | 4.616655528 | 0.433214042 | 0 | 0.566785958 | 0.802801801 | 157.4501381 | 0.292600429 | 1193.482203 | 0.320404942 | 0.014162868 | 89.99981094 | 0.009621695 | 3105744.575 | -2.622214 | -7716.617678 | 0.000339929 | 6.463435686 | 固溶烧结法 |  |  | 20 | 300 | 1 |  |  | 600 | 20 | [15 empty] | 300 |  |  |  | 3.15 |  |  | 300 | 10 |  | 54.7 |  |  |  | 65.4
MHS0334 | Mg2Ni0.8Co0.2 | 0.452813667 | 0.437391361 | 0 | 0 | 0 | 0 | 0 | 0 | 0 | 0 | 0 | 0 | 0.109794972 | 0 | 0 | 0 | 0 | 0 | 0 | 0 | 0 | 0 | 0 | 0 | 0 | 0 | 0 | 0 | 1.716666467 | 0.0390286 | 4.599989191 | 0.80091416 | 16.0073225 | 0.087282451 | 0.148300048 | 0.112529312 | 0.13546669 | 0.057866075 | 4.126664677 | 0.161897735 | 140.8333966 | 0.64207217 | 4.14666465 | 0.166186837 | 3.959999123 | 0.075222511 | 35.78373979 | 0.453656711 | 17.26664496 | 0.431569827 | 1971.597515 | 0.436547299 | 0.086664586 | 8.05252715 | 7.660066653 | 0.007715979 | 1.507999185 | 0.185742599 | 11.46665518 | 0.341813961 | 25.18533181 | 0.021189753 | 4.599989191 | 0.43478363 | 0 | 0.56521637 | 0.80091416 | 157.6001341 | 0.291037738 | 1194.1489 | 0.321034342 | 0.0141645 | 89.99981608 | 0.009602366 | 3105951.488 | -2.311102982 | -7977.732225 | 0.000289778 | 6.678749295 | 固溶烧结法 |  |  | 20 | 300 | 1 |  |  | 600 | 20 | [15 empty] | 300 |  |  |  | 3.04 |  |  | 300 | 10 |  | 54 |  |  |  | 66.7
MHS0335 | Mg90Li10 | 0.969249175 | 0 | 0 | 0 | 0 | 0 | 0 | 0 | 0 | 0 | 0 | 0 | 0 | 0 | 0 | 0.030750825 | 0 | 0 | 0 | 0 | 0 | 0 | 0 | 0 | 0 | 0 | 0 | 0 | 1.632 | 0.069852941 | 1.9 | 0.157894737 | 21.095924 | 0.861838145 | 0.15928 | 0.0154445 | 0.1397 | 0.027916965 | 3.604 | 0.046614872 | 186.2853 | 0.297329419 | 3.584 | 0.063616071 | 3.676 | 0.06039173 | 22.5685 | 0.230830582 | 11.1 | 0.243243243 | 1388.2 | 0.054459012 | -0.2982 | 1.024144869 | 7.4205 | 0.091166363 | 1.277 | 0.07752545 | 8.13 | 0.210332103 | 24.8681 | 0.000108573 | 1.9 | 1 | 0 | 0 | 0.157894737 | 179.5 | 0.175487465 | 876.204 | 0.160736541 | 0.016935453 | 41.6 | 0.009278661 | 1625668.103 | 0 | -2368.151459 | 0 | 2.702739841 | 烧结+球磨 |  |  | 40 | 300 | 50 |  |  | 500 | 2 | [13 empty] | (623 K) 6.47 |  | 25-377 | 6.5 |  |  | 1.85042 | 370 |  | 377 |  |  | 179.4
MHS0336 | Mg90Li8Si2 | 0.951420966 | 0 | 0 | 0 | 0 | 0 | 0 | 0 | 0 | 0 | 0 | 0 | 0 | 0 | 0 | 0.02414816 | 0 | 0 | 0 | 0 | 0 | 0 | 0 | 0.024430874 | 0 | 0 | 0 | 0 | 1.6452 | 0.067970811 | 2.16 | 0.793059745 | 19.9100402 | 0.825453557 | 0.158548 | 0.041412817 | 0.13936 | 0.038528952 | 3.639 | 0.063245384 | 186.70064 | 0.290335194 | 3.623 | 0.074657163 | 3.7112 | 0.067691893 | 22.9914 | 0.207153058 | 11.32 | 0.21813886 | 1419.36 | 0.182945073 | -0.28286 | 1.288857997 | 7.4757 | 0.082773449 | 1.2954 | 0.095987051 | 9.074 | 0.669483461 | 24.76668 | 0.028712017 | 1.96 | 0.979591837 | 0.020408163 | 0 | 0.203058661 | 180.8 | 0.159284353 | 900.8732 | 0.188408731 | 0.016770272 | 43.38 | 0.01007245 | 1658319.076 | -2.064 | -2811.684288 | 0.000734619 | 3.118774416 | 烧结+球磨 |  |  | 40 | 300 | 50 |  |  | 500 | 2 | [13 empty] | (623 K)5.69 |  | 25-377 | 6.5 |  |  | 4.68856 | 352 |  | 377 |  |  | 163.6
MHS0337 | Mg90Li6Si4 | 0.93423677 | 0 | 0 | 0 | 0 | 0 | 0 | 0 | 0 | 0 | 0 | 0 | 0 | 0 | 0 | 0.017784004 | 0 | 0 | 0 | 0 | 0 | 0 | 0 | 0.047979226 | 0 | 0 | 0 | 0 | 1.6584 | 0.06512703 | 2.42 | 0.981663733 | 18.7241564 | 0.768085644 | 0.157816 | 0.056355383 | 0.13902 | 0.046739038 | 3.674 | 0.074671435 | 187.11598 | 0.28321369 | 3.662 | 0.08251018 | 3.7464 | 0.072835746 | 23.4143 | 0.18054714 | 11.54 | 0.190017887 | 1450.52 | 0.245872766 | -0.26752 | 1.550621406 | 7.5309 | 0.07297864 | 1.3138 | 0.108830094 | 10.018 | 0.829784176 | 24.66526 | 0.040354924 | 2.02 | 0.96039604 | 0.03960396 | 0 | 0.231987614 | 182.1 | 0.141408753 | 925.5424 | 0.206604842 | 0.016605091 | 45.16 | 0.010823923 | 1691056.453 | -4.032 | -3023.412072 | 0.001335373 | 3.262281741 | 烧结+球磨 |  |  | 40 | 300 | 50 |  |  | 500 | 2 | [13 empty] | (623 K)5.56 |  | 25-377 | 6.5 |  |  | 5.49884 | 352 |  | 377 |  |  | 155.2
MHS0338 | Mg90Li4Si6 | 0.917662309 | 0 | 0 | 0 | 0 | 0 | 0 | 0 | 0 | 0 | 0 | 0 | 0 | 0 | 0 | 0.011645663 | 0 | 0 | 0 | 0 | 0 | 0 | 0 | 0.070692028 | 0 | 0 | 0 | 0 | 1.6716 | 0.061234366 | 2.68 | 1.069640171 | 17.5382726 | 0.676462379 | 0.157084 | 0.067975195 | 0.13868 | 0.053660317 | 3.709 | 0.083148415 | 187.53132 | 0.275954655 | 3.701 | 0.088131118 | 3.7816 | 0.076334988 | 23.8372 | 0.149503023 | 11.76 | 0.157310627 | 1481.68 | 0.290306225 | -0.25218 | 1.820537536 | 7.5861 | 0.06113871 | 1.3322 | 0.118089369 | 10.962 | 0.910040931 | 24.56384 | 0.049110542 | 2.08 | 0.942307692 | 0.057692308 | 0 | 0.251474939 | 183.4 | 0.121120553 | 950.2116 | 0.218496351 | 0.016439911 | 46.94 | 0.011536378 | 1723880.575 | -5.904 | -3105.761953 | 0.001904603 | 3.262281741 | 烧结+球磨 |  |  | 40 | 300 | 50 |  |  | 500 | 2 | [13 empty] | (623 K)5.28 |  | 25-377 | 6.5 |  |  | 5.28 | 337 |  | 377 |  |  | 128.3
MHS0339 | Sm5Mg41 | 0.569983498 | 0 | 0 | 0 | 0 | 0 | 0 | 0.430016502 | 0 | 0 | 0 | 0 | 0 | 0 | 0 | 0 | 0 | 0 | 0 | 0 | 0 | 0 | 0 | 0 | 0 | 0 | 0 | 0 | 1.625434783 | 0.078511524 | 2.108695652 | 0.147606403 | 14.60662065 | 0.084079924 | 0.162371739 | 0.040064059 | 0.147195652 | 0.120531059 | 3.582826087 | 0.061681045 | 197.2252826 | 0.109224254 | 3.555652174 | 0.084037101 | 3.679347826 | 0.054987201 | 38.00663043 | 1.032332993 | 17.43478261 | 0.892632236 | 1440.5 | 0.154061941 | -0.3 | 0.954521404 | 7.428282609 | 0.083928919 | 1.294782609 | 0.033655053 | 8.689130435 | 0.003582142 | 25.37671739 | 0.057291939 | 1.891304348 | 0.942528736 | 0 | 0.057471264 | 0.164572656 | 170.7608696 | 0.32262945 | 969.0195652 | 0.135549838 | 0.018017484 | 44.23913043 | 0.00896693 | 2587823.366 | -2.325141777 | -2771.960675 | 0.000839512 | 2.858183295 | 真空感应炉 | [17 empty] | 270 | 3 | 20 | 3.6
MHS0340 | Sm5Mg41 | 0.569983498 | 0 | 0 | 0 | 0 | 0 | 0 | 0.430016502 | 0 | 0 | 0 | 0 | 0 | 0 | 0 | 0 | 0 | 0 | 0 | 0 | 0 | 0 | 0 | 0 | 0 | 0 | 0 | 0 | 1.625434783 | 0.078511524 | 2.108695652 | 0.147606403 | 14.60662065 | 0.084079924 | 0.162371739 | 0.040064059 | 0.147195652 | 0.120531059 | 3.582826087 | 0.061681045 | 197.2252826 | 0.109224254 | 3.555652174 | 0.084037101 | 3.679347826 | 0.054987201 | 38.00663043 | 1.032332993 | 17.43478261 | 0.892632236 | 1440.5 | 0.154061941 | -0.3 | 0.954521404 | 7.428282609 | 0.083928919 | 1.294782609 | 0.033655053 | 8.689130435 | 0.003582142 | 25.37671739 | 0.057291939 | 1.891304348 | 0.942528736 | 0 | 0.057471264 | 0.164572656 | 170.7608696 | 0.32262945 | 969.0195652 | 0.135549838 | 0.018017484 | 44.23913043 | 0.00896693 | 2587823.366 | -2.325141777 | -2771.960675 | 0.000839512 | 2.858183295 | 真空感应炉 | [17 empty] | 300 | 3 | 20 | 4.3
MHS0341 | Sm5Mg41 | 0.569983498 | 0 | 0 | 0 | 0 | 0 | 0 | 0.430016502 | 0 | 0 | 0 | 0 | 0 | 0 | 0 | 0 | 0 | 0 | 0 | 0 | 0 | 0 | 0 | 0 | 0 | 0 | 0 | 0 | 1.625434783 | 0.078511524 | 2.108695652 | 0.147606403 | 14.60662065 | 0.084079924 | 0.162371739 | 0.040064059 | 0.147195652 | 0.120531059 | 3.582826087 | 0.061681045 | 197.2252826 | 0.109224254 | 3.555652174 | 0.084037101 | 3.679347826 | 0.054987201 | 38.00663043 | 1.032332993 | 17.43478261 | 0.892632236 | 1440.5 | 0.154061941 | -0.3 | 0.954521404 | 7.428282609 | 0.083928919 | 1.294782609 | 0.033655053 | 8.689130435 | 0.003582142 | 25.37671739 | 0.057291939 | 1.891304348 | 0.942528736 | 0 | 0.057471264 | 0.164572656 | 170.7608696 | 0.32262945 | 969.0195652 | 0.135549838 | 0.018017484 | 44.23913043 | 0.00896693 | 2587823.366 | -2.325141777 | -2771.960675 | 0.000839512 | 2.858183295 | 真空感应炉 | [17 empty] | 300 | 3 | 10 | 4.49 | 5（0.05 MPa 至 3 MPa，320 至 380 ℃） |  |  | 300 | 0.0001 | 200 | 2.86 |  |  |  |  | 100 （320℃） | 77.802 | 135.28 |  | -76.52 | -132.4 | 77.24 | 133.07
MHS0342 | Sm5Mg41 | 0.569983498 | 0 | 0 | 0 | 0 | 0 | 0 | 0.430016502 | 0 | 0 | 0 | 0 | 0 | 0 | 0 | 0 | 0 | 0 | 0 | 0 | 0 | 0 | 0 | 0 | 0 | 0 | 0 | 0 | 1.625434783 | 0.078511524 | 2.108695652 | 0.147606403 | 14.60662065 | 0.084079924 | 0.162371739 | 0.040064059 | 0.147195652 | 0.120531059 | 3.582826087 | 0.061681045 | 197.2252826 | 0.109224254 | 3.555652174 | 0.084037101 | 3.679347826 | 0.054987201 | 38.00663043 | 1.032332993 | 17.43478261 | 0.892632236 | 1440.5 | 0.154061941 | -0.3 | 0.954521404 | 7.428282609 | 0.083928919 | 1.294782609 | 0.033655053 | 8.689130435 | 0.003582142 | 25.37671739 | 0.057291939 | 1.891304348 | 0.942528736 | 0 | 0.057471264 | 0.164572656 | 170.7608696 | 0.32262945 | 969.0195652 | 0.135549838 | 0.018017484 | 44.23913043 | 0.00896693 | 2587823.366 | -2.325141777 | -2771.960675 | 0.000839512 | 2.858183295 | 真空感应炉 | [17 empty] | 360 | 3 | 20 | 4.8 |  |  |  | 320 | 0.0001 | 100 | 5
MHS0343 | Sm5Mg41 | 0.569983498 | 0 | 0 | 0 | 0 | 0 | 0 | 0.430016502 | 0 | 0 | 0 | 0 | 0 | 0 | 0 | 0 | 0 | 0 | 0 | 0 | 0 | 0 | 0 | 0 | 0 | 0 | 0 | 0 | 1.625434783 | 0.078511524 | 2.108695652 | 0.147606403 | 14.60662065 | 0.084079924 | 0.162371739 | 0.040064059 | 0.147195652 | 0.120531059 | 3.582826087 | 0.061681045 | 197.2252826 | 0.109224254 | 3.555652174 | 0.084037101 | 3.679347826 | 0.054987201 | 38.00663043 | 1.032332993 | 17.43478261 | 0.892632236 | 1440.5 | 0.154061941 | -0.3 | 0.954521404 | 7.428282609 | 0.083928919 | 1.294782609 | 0.033655053 | 8.689130435 | 0.003582142 | 25.37671739 | 0.057291939 | 1.891304348 | 0.942528736 | 0 | 0.057471264 | 0.164572656 | 170.7608696 | 0.32262945 | 969.0195652 | 0.135549838 | 0.018017484 | 44.23913043 | 0.00896693 | 2587823.366 | -2.325141777 | -2771.960675 | 0.000839512 | 2.858183295 | 真空感应炉 | [17 empty] | 380 | 3 | 20 | 5 |  |  |  |  | 0.0001
MHS0344 | LaMg11Ni +100 wt.% Ni | 0.287504463 | 0.563116454 | 0 | 0 | 0.149379084 | 0 | 0 | 0 | 0 | 0 | 0 | 0 | 0 | 0 | 0 | 0 | 0 | 0 | 0 | 0 | 0 | 0 | 0 | 0 | 0 | 0 | 0 | 0 | 1.717236394 | 0.066952016 | 5.459282534 | 0.718198319 | 16.18149971 | 0.117721689 | 0.14629029 | 0.133890688 | 0.136905197 | 0.129572284 | 4.282961949 | 0.175015827 | 119.354863 | 0.790440965 | 4.287741652 | 0.173574003 | 3.996115131 | 0.093562344 | 44.44721919 | 0.606360493 | 20.97383718 | 0.533970433 | 2253.8624 | 0.419257573 | 0.308256997 | 2.459623711 | 7.544549339 | 0.058430213 | 1.555824038 | 0.198311152 | 12.20521079 | 0.35545939 | 25.4882624 | 0.026944355 | 5.459282534 | 0.366348506 | 0 | 0.633651494 | 0.718198319 | 139.3227932 | 0.400194136 | 1279.335926 | 0.305703245 | 0.013818659 | 101.7562685 | 0.00954027 | 3953573.525 | -6.492232732 | -9013.429456 | 0.000720804 | 7.040322279 | 机械合金化法（不确定） |  |  | 35 | 135 | 5 | [6 empty] | Ra(10)86.3 | [6 empty] | 3 |  |  | 5.58889 | [12 empty] | 86.7 | 78.6
MHS0345 | LaMg11Ni +100 wt.% Ni | 0.287504463 | 0.563116454 | 0 | 0 | 0.149379084 | 0 | 0 | 0 | 0 | 0 | 0 | 0 | 0 | 0 | 0 | 0 | 0 | 0 | 0 | 0 | 0 | 0 | 0 | 0 | 0 | 0 | 0 | 0 | 1.717236394 | 0.066952016 | 5.459282534 | 0.718198319 | 16.18149971 | 0.117721689 | 0.14629029 | 0.133890688 | 0.136905197 | 0.129572284 | 4.282961949 | 0.175015827 | 119.354863 | 0.790440965 | 4.287741652 | 0.173574003 | 3.996115131 | 0.093562344 | 44.44721919 | 0.606360493 | 20.97383718 | 0.533970433 | 2253.8624 | 0.419257573 | 0.308256997 | 2.459623711 | 7.544549339 | 0.058430213 | 1.555824038 | 0.198311152 | 12.20521079 | 0.35545939 | 25.4882624 | 0.026944355 | 5.459282534 | 0.366348506 | 0 | 0.633651494 | 0.718198319 | 139.3227932 | 0.400194136 | 1279.335926 | 0.305703245 | 0.013818659 | 101.7562685 | 0.00954027 | 3953573.525 | -6.492232732 | -9013.429456 | 0.000720804 | 7.040322279 | 机械合金化法（不确定） |  |  | 35 | 135 | 10 | [6 empty] | Ra(10)Ra(10) | [9 empty] | 5.67778 | [12 empty] | 83.32 | 76.03
MHS0346 | LaMg11Ni +100 wt.% Ni | 0.287504463 | 0.563116454 | 0 | 0 | 0.149379084 | 0 | 0 | 0 | 0 | 0 | 0 | 0 | 0 | 0 | 0 | 0 | 0 | 0 | 0 | 0 | 0 | 0 | 0 | 0 | 0 | 0 | 0 | 0 | 1.717236394 | 0.066952016 | 5.459282534 | 0.718198319 | 16.18149971 | 0.117721689 | 0.14629029 | 0.133890688 | 0.136905197 | 0.129572284 | 4.282961949 | 0.175015827 | 119.354863 | 0.790440965 | 4.287741652 | 0.173574003 | 3.996115131 | 0.093562344 | 44.44721919 | 0.606360493 | 20.97383718 | 0.533970433 | 2253.8624 | 0.419257573 | 0.308256997 | 2.459623711 | 7.544549339 | 0.058430213 | 1.555824038 | 0.198311152 | 12.20521079 | 0.35545939 | 25.4882624 | 0.026944355 | 5.459282534 | 0.366348506 | 0 | 0.633651494 | 0.718198319 | 139.3227932 | 0.400194136 | 1279.335926 | 0.305703245 | 0.013818659 | 101.7562685 | 0.00954027 | 3953573.525 | -6.492232732 | -9013.429456 | 0.000720804 | 7.040322279 | 机械合金化法（不确定） |  |  | 35 | 135 | 20 | [6 empty] | 87.98Ra(10) | [9 empty] | 5.9 | [12 empty] | 79.9 | 73.47 | –67.94 | –126.00 | 75.73 | 129.9
MHS0347 | LaMg11Ni +100 wt.% Ni | 0.287504463 | 0.563116454 | 0 | 0 | 0.149379084 | 0 | 0 | 0 | 0 | 0 | 0 | 0 | 0 | 0 | 0 | 0 | 0 | 0 | 0 | 0 | 0 | 0 | 0 | 0 | 0 | 0 | 0 | 0 | 1.717236394 | 0.066952016 | 5.459282534 | 0.718198319 | 16.18149971 | 0.117721689 | 0.14629029 | 0.133890688 | 0.136905197 | 0.129572284 | 4.282961949 | 0.175015827 | 119.354863 | 0.790440965 | 4.287741652 | 0.173574003 | 3.996115131 | 0.093562344 | 44.44721919 | 0.606360493 | 20.97383718 | 0.533970433 | 2253.8624 | 0.419257573 | 0.308256997 | 2.459623711 | 7.544549339 | 0.058430213 | 1.555824038 | 0.198311152 | 12.20521079 | 0.35545939 | 25.4882624 | 0.026944355 | 5.459282534 | 0.366348506 | 0 | 0.633651494 | 0.718198319 | 139.3227932 | 0.400194136 | 1279.335926 | 0.305703245 | 0.013818659 | 101.7562685 | 0.00954027 | 3953573.525 | -6.492232732 | -9013.429456 | 0.000720804 | 7.040322279 | 机械合金化法（不确定） |  |  | 35 | 135 | 40 | [6 empty] | 82.46Ra(10) | [9 empty] | 5.51111 | [12 empty] | 75.69 | 70.43
MHS0348 | LaMg11Ni +100 wt.% Ni | 0.287504463 | 0.563116454 | 0 | 0 | 0.149379084 | 0 | 0 | 0 | 0 | 0 | 0 | 0 | 0 | 0 | 0 | 0 | 0 | 0 | 0 | 0 | 0 | 0 | 0 | 0 | 0 | 0 | 0 | 0 | 1.717236394 | 0.066952016 | 5.459282534 | 0.718198319 | 16.18149971 | 0.117721689 | 0.14629029 | 0.133890688 | 0.136905197 | 0.129572284 | 4.282961949 | 0.175015827 | 119.354863 | 0.790440965 | 4.287741652 | 0.173574003 | 3.996115131 | 0.093562344 | 44.44721919 | 0.606360493 | 20.97383718 | 0.533970433 | 2253.8624 | 0.419257573 | 0.308256997 | 2.459623711 | 7.544549339 | 0.058430213 | 1.555824038 | 0.198311152 | 12.20521079 | 0.35545939 | 25.4882624 | 0.026944355 | 5.459282534 | 0.366348506 | 0 | 0.633651494 | 0.718198319 | 139.3227932 | 0.400194136 | 1279.335926 | 0.305703245 | 0.013818659 | 101.7562685 | 0.00954027 | 3953573.525 | -6.492232732 | -9013.429456 | 0.000720804 | 7.040322279 | 机械合金化法（不确定） |  |  | 35 | 135 | 60 | [6 empty] | 74.3Ra(10) | [9 empty] | 5.4 | [12 empty] | 75.4 | 66.3
MHS0349 | LaMg11Ni +200 wt.% Ni | 0.191669642 | 0.708744302 | 0 | 0 | 0.099586056 | 0 | 0 | 0 | 0 | 0 | 0 | 0 | 0 | 0 | 0 | 0 | 0 | 0 | 0 | 0 | 0 | 0 | 0 | 0 | 0 | 0 | 0 | 0 | 1.745460105 | 0.061948996 | 6.70637672 | 0.582459528 | 16.72725898 | 0.110536935 | 0.140333118 | 0.137440223 | 0.133360824 | 0.121240912 | 4.521091302 | 0.165123933 | 89.53867885 | 1.047921157 | 4.524558274 | 0.163892548 | 4.107040877 | 0.089094729 | 48.35988925 | 0.492515952 | 22.90355135 | 0.438385564 | 2509.871145 | 0.360963103 | 0.542185612 | 1.38206246 | 7.570764572 | 0.049909585 | 1.653097384 | 0.185505897 | 13.57701439 | 0.317846815 | 25.64803485 | 0.024950991 | 6.70637672 | 0.298223629 | 0 | 0.701776371 | 0.582459528 | 126.0510856 | 0.413759674 | 1402.601341 | 0.277117847 | 0.012248435 | 123.2456704 | 0.009679881 | 4853352.758 | -6.120032989 | -9315.449779 | 0.000657409 | 6.637188681 | 机械合金化法（不确定） |  |  | 35 | 135 | 5 | [6 empty] | 96.53Ra(10) | [9 empty] | 5.92054 | [12 empty] | 74.2 | 71.2
MHS0350 | LaMg11Ni +200 wt.% Ni | 0.191669642 | 0.708744302 | 0 | 0 | 0.099586056 | 0 | 0 | 0 | 0 | 0 | 0 | 0 | 0 | 0 | 0 | 0 | 0 | 0 | 0 | 0 | 0 | 0 | 0 | 0 | 0 | 0 | 0 | 0 | 1.745460105 | 0.061948996 | 6.70637672 | 0.582459528 | 16.72725898 | 0.110536935 | 0.140333118 | 0.137440223 | 0.133360824 | 0.121240912 | 4.521091302 | 0.165123933 | 89.53867885 | 1.047921157 | 4.524558274 | 0.163892548 | 4.107040877 | 0.089094729 | 48.35988925 | 0.492515952 | 22.90355135 | 0.438385564 | 2509.871145 | 0.360963103 | 0.542185612 | 1.38206246 | 7.570764572 | 0.049909585 | 1.653097384 | 0.185505897 | 13.57701439 | 0.317846815 | 25.64803485 | 0.024950991 | 6.70637672 | 0.298223629 | 0 | 0.701776371 | 0.582459528 | 126.0510856 | 0.413759674 | 1402.601341 | 0.277117847 | 0.012248435 | 123.2456704 | 0.009679881 | 4853352.758 | -6.120032989 | -9315.449779 | 0.000657409 | 6.637188681 | 机械合金化法（不确定） |  |  | 35 | 135 | 10 | [6 empty] | 99.6Ra(10) | [9 empty] | 6.2 | [12 empty] | 73.58 | 68.45
MHS0351 | LaMg11Ni +200 wt.% Ni | 0.191669642 | 0.708744302 | 0 | 0 | 0.099586056 | 0 | 0 | 0 | 0 | 0 | 0 | 0 | 0 | 0 | 0 | 0 | 0 | 0 | 0 | 0 | 0 | 0 | 0 | 0 | 0 | 0 | 0 | 0 | 1.745460105 | 0.061948996 | 6.70637672 | 0.582459528 | 16.72725898 | 0.110536935 | 0.140333118 | 0.137440223 | 0.133360824 | 0.121240912 | 4.521091302 | 0.165123933 | 89.53867885 | 1.047921157 | 4.524558274 | 0.163892548 | 4.107040877 | 0.089094729 | 48.35988925 | 0.492515952 | 22.90355135 | 0.438385564 | 2509.871145 | 0.360963103 | 0.542185612 | 1.38206246 | 7.570764572 | 0.049909585 | 1.653097384 | 0.185505897 | 13.57701439 | 0.317846815 | 25.64803485 | 0.024950991 | 6.70637672 | 0.298223629 | 0 | 0.701776371 | 0.582459528 | 126.0510856 | 0.413759674 | 1402.601341 | 0.277117847 | 0.012248435 | 123.2456704 | 0.009679881 | 4853352.758 | -6.120032989 | -9315.449779 | 0.000657409 | 6.637188681 | 机械合金化法（不确定） |  |  | 35 | 135 | 20 | [6 empty] | 95.82Ra(10) | [9 empty] | 5.72082 | [12 empty] | 71.8 | 65.37 | –67.14 | –124.79 | 74.41 | 128.78
MHS0352 | LaMg11Ni +200 wt.% Ni | 0.191669642 | 0.708744302 | 0 | 0 | 0.099586056 | 0 | 0 | 0 | 0 | 0 | 0 | 0 | 0 | 0 | 0 | 0 | 0 | 0 | 0 | 0 | 0 | 0 | 0 | 0 | 0 | 0 | 0 | 0 | 1.745460105 | 0.061948996 | 6.70637672 | 0.582459528 | 16.72725898 | 0.110536935 | 0.140333118 | 0.137440223 | 0.133360824 | 0.121240912 | 4.521091302 | 0.165123933 | 89.53867885 | 1.047921157 | 4.524558274 | 0.163892548 | 4.107040877 | 0.089094729 | 48.35988925 | 0.492515952 | 22.90355135 | 0.438385564 | 2509.871145 | 0.360963103 | 0.542185612 | 1.38206246 | 7.570764572 | 0.049909585 | 1.653097384 | 0.185505897 | 13.57701439 | 0.317846815 | 25.64803485 | 0.024950991 | 6.70637672 | 0.298223629 | 0 | 0.701776371 | 0.582459528 | 126.0510856 | 0.413759674 | 1402.601341 | 0.277117847 | 0.012248435 | 123.2456704 | 0.009679881 | 4853352.758 | -6.120032989 | -9315.449779 | 0.000657409 | 6.637188681 | 机械合金化法（不确定） |  |  | 35 | 135 | 40 | [6 empty] | 93.24Ra(10) | [9 empty] | 5.66949 | [12 empty] | 68.28 | 63.1
MHS0353 | LaMg11Ni +200 wt.% Ni | 0.191669642 | 0.708744302 | 0 | 0 | 0.099586056 | 0 | 0 | 0 | 0 | 0 | 0 | 0 | 0 | 0 | 0 | 0 | 0 | 0 | 0 | 0 | 0 | 0 | 0 | 0 | 0 | 0 | 0 | 0 | 1.745460105 | 0.061948996 | 6.70637672 | 0.582459528 | 16.72725898 | 0.110536935 | 0.140333118 | 0.137440223 | 0.133360824 | 0.121240912 | 4.521091302 | 0.165123933 | 89.53867885 | 1.047921157 | 4.524558274 | 0.163892548 | 4.107040877 | 0.089094729 | 48.35988925 | 0.492515952 | 22.90355135 | 0.438385564 | 2509.871145 | 0.360963103 | 0.542185612 | 1.38206246 | 7.570764572 | 0.049909585 | 1.653097384 | 0.185505897 | 13.57701439 | 0.317846815 | 25.64803485 | 0.024950991 | 6.70637672 | 0.298223629 | 0 | 0.701776371 | 0.582459528 | 126.0510856 | 0.413759674 | 1402.601341 | 0.277117847 | 0.012248435 | 123.2456704 | 0.009679881 | 4853352.758 | -6.120032989 | -9315.449779 | 0.000657409 | 6.637188681 | 机械合金化法（不确定） |  |  | 35 | 135 | 60 | [6 empty] | 92.84Ra(10) | [9 empty] | 5.42785 | [12 empty] | 61.8 | 59.1
MHS0354 | Mg?80?Ag?15?Al?5 | 0.525888742 | 0 | 0 | 0 | 0 | 0 | 0 | 0 | 0 | 0.437623061 | 0.036488197 | 0 | 0 | 0 | 0 | 0 | 0 | 0 | 0 | 0 | 0 | 0 | 0 | 0 | 0 | 0 | 0 | 0 | 1.678999737 | 0.054127137 | 3.900007757 | 0.979406632 | 16.18796025 | 0.145806893 | 0.156914988 | 0.040626982 | 0.140599983 | 0.033541705 | 3.833500304 | 0.09332847 | 167.3226214 | 0.447346484 | 3.781000425 | 0.064012509 | 3.827499491 | 0.073401194 | 36.97356848 | 0.805659392 | 17.29999633 | 0.721293599 | 1595.25102 | 0.29438472 | -0.102699537 | 6.013528765 | 7.552448664 | 0.047727571 | 1.418000164 | 0.158471861 | 9.190001287 | 0.107384564 | 24.90218157 | 0.009057755 | 3.399999659 | 0.544117739 | 0.014706122 | 0.441176139 | 0.94117617 | 228.2500058 | 0.373766728 | 970.4329685 | 0.114519474 | 0.016259287 | 54.80001807 | 0.009470001 | 2794856.525 | -5.239998568 | -4949.997262 | 0.001059708 | 5.095413515 | 烧结+球磨 |  |  | 20 | 300 | 20 |  |  | 600 | 20 | [9 empty] | 4 |  |  |  | 1.7 | [15 empty] | 84.3 | 53.5 |  | 300°C 时为 0.22 MPa
MHS0355 | Mg85?Ag?5?Al?10 | 0.718558865 | 0 | 0 | 0 | 0 | 0 | 0 | 0 | 0 | 0.187593801 | 0.093847334 | 0 | 0 | 0 | 0 | 0 | 0 | 0 | 0 | 0 | 0 | 0 | 0 | 0 | 0 | 0 | 0 | 0 | 1.647999526 | 0.06005786 | 3.550016111 | 1.044440189 | 15.73576877 | 0.110226855 | 0.157629975 | 0.037331667 | 0.139199969 | 0.044027756 | 3.76200073 | 0.068137203 | 176.582977 | 0.379687609 | 3.7520009 | 0.058378222 | 3.732499143 | 0.060230159 | 28.75090098 | 0.631938394 | 13.84999855 | 0.54953113 | 1559.502101 | 0.302843546 | -0.230898856 | 1.871860335 | 7.476397457 | 0.066525274 | 1.371000407 | 0.11416608 | 9.030002847 | 0.087836137 | 24.82430966 | 0.009241074 | 2.550000767 | 0.764705686 | 0.039216276 | 0.196078038 | 0.769216608 | 206.5000486 | 0.25671548 | 939.7709893 | 0.072128624 | 0.016469894 | 50.85004288 | 0.009608727 | 2145662.612 | -2.460004569 | -4051.205314 | 0.000607597 | 4.308225468 | 烧结+球磨 |  |  | 20 | 300 | 20 |  |  | 600 | 20 | [8 empty] | 200 | 4 | 60 | 2.5 |  | 3.8 |  | 320 | 0.101325 | 120 | 3.3 |  |  |  |  | 10 内（380 °C） | 74.5 | 124.8 |  |  |  | 80.3 | 148.2 |  | 300 °C 时为 0.26 MPa
MHS0356 | Mg-10Ti | 0.9 | 0 | 0 | 0 | 0 | 0 | 0 | 0 | 0 | 0 | 0 | 0 | 0 | 0 | 0 | 0 | 0 | 0 | 0.1 | 0 | 0 | 0 | 0 | 0 | 0 | 0 | 0 | 0 | 1.65878497 | 0.028464392 | 2.106809812 | 0.213440764 | 14.95751121 | 0.021951509 | 0.159357672 | 0.019611668 | 0.142014693 | 0.030081052 | 3.683498159 | 0.026857459 | 196.5539784 | 0.175511998 | 3.695781287 | 0.040760663 | 3.733978528 | 0.018064342 | 25.5633264 | 0.207237092 | 12.53404906 | 0.179383012 | 1480.330579 | 0.333690659 | -0.37441905 | 0.287640662 | 7.602314787 | 0.024192467 | 1.322283128 | 0.039108943 | 9.234049061 | 0.243489661 | 24.87920034 | 0.001726115 | 2.106809812 | 0.949302585 | 0 | 0.050697415 | 0.213440764 | 181.0279758 | 0.2086586 | 977.5161944 | 0.234151271 | 0.016967327 | 48.4713189 | 0.009446441 | 1851824.613 | 3.235380614 | -1690.61891 | 0.00191007 | 1.732814556 | 反应机械研磨 |  |  | 40 | 200 | 6 | [5 empty] | 4 °C/min | [10 empty] | 3.63（350°C?）
MHS0357 | Mg?2?Ni | 0.453016225 | 0.546983775 | 0 | 0 | 0 | 0 | 0 | 0 | 0 | 0 | 0 | 0 | 0 | 0 | 0 | 0 | 0 | 0 | 0 | 0 | 0 | 0 | 0 | 0 | 0 | 0 | 0 | 0 | 1.719999773 | 0.041110818 | 4.666654551 | 0.808123216 | 16.07987192 | 0.091852098 | 0.14826672 | 0.112869843 | 0.135333359 | 0.05921576 | 4.15666441 | 0.168979708 | 140.0966271 | 0.652629274 | 4.15666441 | 0.168979708 | 3.966665682 | 0.077246891 | 35.76774792 | 0.453224756 | 17.3333091 | 0.435142749 | 1970.663906 | 0.436081192 | 0.119997637 | 6.128372465 | 7.644000009 | 0.000370019 | 1.509999091 | 0.187312955 | 11.53332046 | 0.3474224 | 25.26933151 | 0.022404874 | 4.666654551 | 0.428572541 | 0 | 0.571427459 | 0.808123216 | 157.0001499 | 0.297254458 | 1191.482114 | 0.318494255 | 0.014157973 | 89.99979555 | 0.00967981 | 3105123.722 | -3.555547478 | -6308.843232 | 0.000563899 | 5.291970068 | 液体合成 | [17 empty] | 350 | 4 | 25 | 0.2
MHS0358 | Mg?2?Ni | 0.453016225 | 0.546983775 | 0 | 0 | 0 | 0 | 0 | 0 | 0 | 0 | 0 | 0 | 0 | 0 | 0 | 0 | 0 | 0 | 0 | 0 | 0 | 0 | 0 | 0 | 0 | 0 | 0 | 0 | 1.719999773 | 0.041110818 | 4.666654551 | 0.808123216 | 16.07987192 | 0.091852098 | 0.14826672 | 0.112869843 | 0.135333359 | 0.05921576 | 4.15666441 | 0.168979708 | 140.0966271 | 0.652629274 | 4.15666441 | 0.168979708 | 3.966665682 | 0.077246891 | 35.76774792 | 0.453224756 | 17.3333091 | 0.435142749 | 1970.663906 | 0.436081192 | 0.119997637 | 6.128372465 | 7.644000009 | 0.000370019 | 1.509999091 | 0.187312955 | 11.53332046 | 0.3474224 | 25.26933151 | 0.022404874 | 4.666654551 | 0.428572541 | 0 | 0.571427459 | 0.808123216 | 157.0001499 | 0.297254458 | 1191.482114 | 0.318494255 | 0.014157973 | 89.99979555 | 0.00967981 | 3105123.722 | -3.555547478 | -6308.843232 | 0.000563899 | 5.291970068 | 液体合成 | [17 empty] | 350 | 4 | 7 | 3.2
MHS0359 | Mg?2?Ni | 0.453016225 | 0.546983775 | 0 | 0 | 0 | 0 | 0 | 0 | 0 | 0 | 0 | 0 | 0 | 0 | 0 | 0 | 0 | 0 | 0 | 0 | 0 | 0 | 0 | 0 | 0 | 0 | 0 | 0 | 1.719999773 | 0.041110818 | 4.666654551 | 0.808123216 | 16.07987192 | 0.091852098 | 0.14826672 | 0.112869843 | 0.135333359 | 0.05921576 | 4.15666441 | 0.168979708 | 140.0966271 | 0.652629274 | 4.15666441 | 0.168979708 | 3.966665682 | 0.077246891 | 35.76774792 | 0.453224756 | 17.3333091 | 0.435142749 | 1970.663906 | 0.436081192 | 0.119997637 | 6.128372465 | 7.644000009 | 0.000370019 | 1.509999091 | 0.187312955 | 11.53332046 | 0.3474224 | 25.26933151 | 0.022404874 | 4.666654551 | 0.428572541 | 0 | 0.571427459 | 0.808123216 | 157.0001499 | 0.297254458 | 1191.482114 | 0.318494255 | 0.014157973 | 89.99979555 | 0.00967981 | 3105123.722 | -3.555547478 | -6308.843232 | 0.000563899 | 5.291970068 | 液体合成 | [17 empty] | 350 | 4 | 1 | 3
MHS0360 | Mg?2?Ni?0.75?Cu?0.25 | 0.447951344 | 0.405651227 | 0.146397429 | 0 | 0 | 0 | 0 | 0 | 0 | 0 | 0 | 0 | 0 | 0 | 0 | 0 | 0 | 0 | 0 | 0 | 0 | 0 | 0 | 0 | 0 | 0 | 0 | 0 | 1.722499834 | 0.043323089 | 4.749991055 | 0.820446095 | 16.25684341 | 0.111153039 | 0.148533374 | 0.11025988 | 0.13600002 | 0.054032777 | 4.11916491 | 0.159991663 | 140.1864705 | 0.65130695 | 4.114998237 | 0.159294154 | 3.973332606 | 0.079649361 | 36.17214496 | 0.465178656 | 17.41664864 | 0.440061465 | 1941.414546 | 0.423761604 | 0.125581571 | 5.920257144 | 7.651250019 | 0.003003737 | 1.509165984 | 0.186642856 | 11.19165643 | 0.327904503 | 25.1334984 | 0.022008507 | 4.749991055 | 0.403509502 | 0 | 0.596490498 | 0.820446095 | 182.7501563 | 0.426415091 | 1160.617366 | 0.300152111 | 0.014211332 | 86.66650765 | 0.009642848 | 3128836.908 | -2.999994321 | -7953.680388 | 0.000377325 | 6.85038896 | 液体合成 | [19 empty] | 19 | 3.2
MHS0361 | Mg-10 wt% Al | 0.9 | 0 | 0 | 0 | 0 | 0 | 0 | 0 | 0 | 0 | 0.1 | 0 | 0 | 0 | 0 | 0 | 0 | 0 | 0 | 0 | 0 | 0 | 0 | 0 | 0 | 0 | 0 | 0 | 1.642705207 | 0.052520274 | 3.000809092 | 1.054191922 | 15.3806272 | 0.070927058 | 0.158562393 | 0.03065151 | 0.139180347 | 0.041325436 | 3.708220802 | 0.041103201 | 187.6181516 | 0.28859279 | 3.71640924 | 0.047977048 | 3.702689025 | 0.040387918 | 24.54851869 | 0.031355506 | 12.09098264 | 0.023785034 | 1493.014199 | 0.275254011 | -0.323574578 | 0.746569525 | 7.494877827 | 0.063733892 | 1.337294793 | 0.064514817 | 8.88196529 | 0.064756936 | 24.80813261 | 0.007755279 | 2.090982645 | 0.956488092 | 0.043511908 | 0 | 0.13753554 | 194.094219 | 0.066675346 | 924.0889409 | 0.003211673 | 0.016741491 | 47.82046199 | 0.009611591 | 1802306.145 | -0.661638425 | -2342.443784 | 0.000282536 | 2.534152334 | 反应球磨+氢气粉碎 |  |  | 40 |  |  | 4 | [15 empty] | 3.13（350°C?） | [16 empty] | 70.8
MHS0362 | PrMg?11?Ni +??100wt% Ni | 0.28627307 | 0.562846123 | 0 | 0 | 0 | 0 | 0.150880807 | 0 | 0 | 0 | 0 | 0 | 0 | 0 | 0 | 0 | 0 | 0 | 0 | 0 | 0 | 0 | 0 | 0 | 0 | 0 | 0 | 0 | 1.719789459 | 0.062169445 | 5.466665984 | 0.717425954 | 16.16140999 | 0.121867746 | 0.145162249 | 0.122575015 | 0.136693335 | 0.124235753 | 4.250968286 | 0.188711442 | 115.5714242 | 0.818701062 | #VALUE! | #VALUE! | #VALUE! | #VALUE! | 44.56582285 | 0.611929412 | 21.08070071 | 0.545747661 | 2247.074946 | 0.415008333 | 0.310596363 | 2.442423772 | 7.539121388 | 0.061735103 | 1.557831526 | 0.196785533 | 12.2462589 | 0.350821227 | 25.49350307 | 0.027337744 | 5.466665984 | 0.365853704 | 0 | 0.634146296 | 0.717425954 | 139.2442178 | 0.400338541 | 1280.583476 | 0.305399079 | 0.013381297 | 101.9312163 | 0.009563031 | 3990181.786 | -6.637704027 | -9022.434207 | 0.00073623 | 7.040381723 | 研磨 |  |  | 35 | 350 | 5 | [6 empty] | 88.6（Ra(10)（573 K 和 3 MPa） | 39.31（Rd (20） |  |  |  |  | 300 | 3 |  |  | 5.47 |  |  |  | 0.02 | [8 empty] | 77.78 |  | ?69 | -127 | 78 | 134
MHS0363 | PrMg?11?Ni +??100wt% Ni | 0.28627307 | 0.562846123 | 0 | 0 | 0 | 0 | 0.150880807 | 0 | 0 | 0 | 0 | 0 | 0 | 0 | 0 | 0 | 0 | 0 | 0 | 0 | 0 | 0 | 0 | 0 | 0 | 0 | 0 | 0 | 1.719789459 | 0.062169445 | 5.466665984 | 0.717425954 | 16.16140999 | 0.121867746 | 0.145162249 | 0.122575015 | 0.136693335 | 0.124235753 | 4.250968286 | 0.188711442 | 115.5714242 | 0.818701062 | #VALUE! | #VALUE! | #VALUE! | #VALUE! | 44.56582285 | 0.611929412 | 21.08070071 | 0.545747661 | 2247.074946 | 0.415008333 | 0.310596363 | 2.442423772 | 7.539121388 | 0.061735103 | 1.557831526 | 0.196785533 | 12.2462589 | 0.350821227 | 25.49350307 | 0.027337744 | 5.466665984 | 0.365853704 | 0 | 0.634146296 | 0.717425954 | 139.2442178 | 0.400338541 | 1280.583476 | 0.305399079 | 0.013381297 | 101.9312163 | 0.009563031 | 3990181.786 | -6.637704027 | -9022.434207 | 0.00073623 | 7.040381723 | 研磨 |  |  | 35 | 350 | 10 | [6 empty] | 89.36（Ra(10)（573 K 和 3 MPa） | 41.35（Rd (20） |  |  |  |  | 300 | 3 |  |  | 5.61 | [12 empty] | 75.78
MHS0364 | PrMg?11?Ni +??100wt% Ni | 0.28627307 | 0.562846123 | 0 | 0 | 0 | 0 | 0.150880807 | 0 | 0 | 0 | 0 | 0 | 0 | 0 | 0 | 0 | 0 | 0 | 0 | 0 | 0 | 0 | 0 | 0 | 0 | 0 | 0 | 0 | 1.719789459 | 0.062169445 | 5.466665984 | 0.717425954 | 16.16140999 | 0.121867746 | 0.145162249 | 0.122575015 | 0.136693335 | 0.124235753 | 4.250968286 | 0.188711442 | 115.5714242 | 0.818701062 | #VALUE! | #VALUE! | #VALUE! | #VALUE! | 44.56582285 | 0.611929412 | 21.08070071 | 0.545747661 | 2247.074946 | 0.415008333 | 0.310596363 | 2.442423772 | 7.539121388 | 0.061735103 | 1.557831526 | 0.196785533 | 12.2462589 | 0.350821227 | 25.49350307 | 0.027337744 | 5.466665984 | 0.365853704 | 0 | 0.634146296 | 0.717425954 | 139.2442178 | 0.400338541 | 1280.583476 | 0.305399079 | 0.013381297 | 101.9312163 | 0.009563031 | 3990181.786 | -6.637704027 | -9022.434207 | 0.00073623 | 7.040381723 | 研磨 |  |  | 35 | 350 | 20 | [6 empty] | 91（Ra(10)（573 K 和 3 MPa） | 42.86（Rd (20） |  |  |  |  | 300 | 3 |  |  | 5.8 | [12 empty] | 73.49
MHS0365 | PrMg?11?Ni +??100wt% Ni | 0.28627307 | 0.562846123 | 0 | 0 | 0 | 0 | 0.150880807 | 0 | 0 | 0 | 0 | 0 | 0 | 0 | 0 | 0 | 0 | 0 | 0 | 0 | 0 | 0 | 0 | 0 | 0 | 0 | 0 | 0 | 1.719789459 | 0.062169445 | 5.466665984 | 0.717425954 | 16.16140999 | 0.121867746 | 0.145162249 | 0.122575015 | 0.136693335 | 0.124235753 | 4.250968286 | 0.188711442 | 115.5714242 | 0.818701062 | #VALUE! | #VALUE! | #VALUE! | #VALUE! | 44.56582285 | 0.611929412 | 21.08070071 | 0.545747661 | 2247.074946 | 0.415008333 | 0.310596363 | 2.442423772 | 7.539121388 | 0.061735103 | 1.557831526 | 0.196785533 | 12.2462589 | 0.350821227 | 25.49350307 | 0.027337744 | 5.466665984 | 0.365853704 | 0 | 0.634146296 | 0.717425954 | 139.2442178 | 0.400338541 | 1280.583476 | 0.305399079 | 0.013381297 | 101.9312163 | 0.009563031 | 3990181.786 | -6.637704027 | -9022.434207 | 0.00073623 | 7.040381723 | 研磨 |  |  | 35 | 350 | 40 | [6 empty] | 86.66（Ra(10)（573 K 和 3 MPa） | 45.73（Rd (20） |  |  |  |  | 300 | 3 |  |  | 5.41 | [12 empty] | 70.11
MHS0366 | PrMg?11?Ni +??100wt% Ni | 0.28627307 | 0.562846123 | 0 | 0 | 0 | 0 | 0.150880807 | 0 | 0 | 0 | 0 | 0 | 0 | 0 | 0 | 0 | 0 | 0 | 0 | 0 | 0 | 0 | 0 | 0 | 0 | 0 | 0 | 0 | 1.719789459 | 0.062169445 | 5.466665984 | 0.717425954 | 16.16140999 | 0.121867746 | 0.145162249 | 0.122575015 | 0.136693335 | 0.124235753 | 4.250968286 | 0.188711442 | 115.5714242 | 0.818701062 | #VALUE! | #VALUE! | #VALUE! | #VALUE! | 44.56582285 | 0.611929412 | 21.08070071 | 0.545747661 | 2247.074946 | 0.415008333 | 0.310596363 | 2.442423772 | 7.539121388 | 0.061735103 | 1.557831526 | 0.196785533 | 12.2462589 | 0.350821227 | 25.49350307 | 0.027337744 | 5.466665984 | 0.365853704 | 0 | 0.634146296 | 0.717425954 | 139.2442178 | 0.400338541 | 1280.583476 | 0.305399079 | 0.013381297 | 101.9312163 | 0.009563031 | 3990181.786 | -6.637704027 | -9022.434207 | 0.00073623 | 7.040381723 | 研磨 |  |  | 35 | 350 | 60 | [6 empty] | 78.17（Ra(10)（573 K 和 3 MPa） | 46.71（Rd (20） |  |  |  |  | 300 | 3 |  |  | 5.28 | [12 empty] | 66.73
MHS0367 | PrMg?11?Ni +??200?wt% Ni | 0.190848713 | 0.708564082 | 0 | 0 | 0 | 0 | 0.100587205 | 0 | 0 | 0 | 0 | 0 | 0 | 0 | 0 | 0 | 0 | 0 | 0 | 0 | 0 | 0 | 0 | 0 | 0 | 0 | 0 | 0 | 1.74736521 | 0.058049484 | 6.714140444 | 0.581586635 | 16.71375308 | 0.113761948 | 0.139503967 | 0.126983291 | 0.133200407 | 0.116588947 | 4.498362168 | 0.176119573 | 86.73869146 | 1.074031306 | #VALUE! | #VALUE! | #VALUE! | #VALUE! | 48.45342337 | 0.496553418 | 22.98474068 | 0.446845996 | 2505.446604 | 0.358370061 | 0.544333683 | 1.37602859 | 7.566880978 | 0.05270366 | 1.654740594 | 0.184149864 | 13.6094202 | 0.314099084 | 25.65214243 | 0.025214195 | 6.714140444 | 0.297878785 | 0 | 0.702121215 | 0.581586635 | 125.9684633 | 0.413762875 | 1403.744004 | 0.276653228 | 0.011928389 | 123.4140396 | 0.009695087 | 4890069.337 | -6.304515482 | -9316.031624 | 0.000677197 | 6.632069013 | 研磨 |  |  | 35 | 350 | 5 | [6 empty] | 99.54（Ra(10)（573 K 和 3 MPa） | 48.54（Rd (20） |  |  |  |  | 300 | 3 |  |  | 5.81 |  |  |  | 0.02 | [8 empty] | 65.59 |  | ?66 | -123 | 71 | 127
MHS0368 | PrMg?11?Ni +??200?wt% Ni | 0.190848713 | 0.708564082 | 0 | 0 | 0 | 0 | 0.100587205 | 0 | 0 | 0 | 0 | 0 | 0 | 0 | 0 | 0 | 0 | 0 | 0 | 0 | 0 | 0 | 0 | 0 | 0 | 0 | 0 | 0 | 1.74736521 | 0.058049484 | 6.714140444 | 0.581586635 | 16.71375308 | 0.113761948 | 0.139503967 | 0.126983291 | 0.133200407 | 0.116588947 | 4.498362168 | 0.176119573 | 86.73869146 | 1.074031306 | #VALUE! | #VALUE! | #VALUE! | #VALUE! | 48.45342337 | 0.496553418 | 22.98474068 | 0.446845996 | 2505.446604 | 0.358370061 | 0.544333683 | 1.37602859 | 7.566880978 | 0.05270366 | 1.654740594 | 0.184149864 | 13.6094202 | 0.314099084 | 25.65214243 | 0.025214195 | 6.714140444 | 0.297878785 | 0 | 0.702121215 | 0.581586635 | 125.9684633 | 0.413762875 | 1403.744004 | 0.276653228 | 0.011928389 | 123.4140396 | 0.009695087 | 4890069.337 | -6.304515482 | -9316.031624 | 0.000677197 | 6.632069013 | 研磨 |  |  | 35 | 350 | 10 | [6 empty] | 100（Ra(10)（573 K 和 3 MPa） | 49.04（Rd (20） |  |  |  |  | 300 | 3 |  |  | 6 | [12 empty] | 63.96
MHS0369 | PrMg?11?Ni +??200?wt% Ni | 0.190848713 | 0.708564082 | 0 | 0 | 0 | 0 | 0.100587205 | 0 | 0 | 0 | 0 | 0 | 0 | 0 | 0 | 0 | 0 | 0 | 0 | 0 | 0 | 0 | 0 | 0 | 0 | 0 | 0 | 0 | 1.74736521 | 0.058049484 | 6.714140444 | 0.581586635 | 16.71375308 | 0.113761948 | 0.139503967 | 0.126983291 | 0.133200407 | 0.116588947 | 4.498362168 | 0.176119573 | 86.73869146 | 1.074031306 | #VALUE! | #VALUE! | #VALUE! | #VALUE! | 48.45342337 | 0.496553418 | 22.98474068 | 0.446845996 | 2505.446604 | 0.358370061 | 0.544333683 | 1.37602859 | 7.566880978 | 0.05270366 | 1.654740594 | 0.184149864 | 13.6094202 | 0.314099084 | 25.65214243 | 0.025214195 | 6.714140444 | 0.297878785 | 0 | 0.702121215 | 0.581586635 | 125.9684633 | 0.413762875 | 1403.744004 | 0.276653228 | 0.011928389 | 123.4140396 | 0.009695087 | 4890069.337 | -6.304515482 | -9316.031624 | 0.000677197 | 6.632069013 | 研磨 |  |  | 35 | 350 | 20 | [6 empty] | 95.9（Ra(10)（573 K 和 3 MPa） | 53.46（Rd (20） |  |  |  |  | 300 | 3 |  |  | 5.69 | [12 empty] | 60.86
MHS0370 | PrMg?11?Ni +??200?wt% Ni | 0.190848713 | 0.708564082 | 0 | 0 | 0 | 0 | 0.100587205 | 0 | 0 | 0 | 0 | 0 | 0 | 0 | 0 | 0 | 0 | 0 | 0 | 0 | 0 | 0 | 0 | 0 | 0 | 0 | 0 | 0 | 1.74736521 | 0.058049484 | 6.714140444 | 0.581586635 | 16.71375308 | 0.113761948 | 0.139503967 | 0.126983291 | 0.133200407 | 0.116588947 | 4.498362168 | 0.176119573 | 86.73869146 | 1.074031306 | #VALUE! | #VALUE! | #VALUE! | #VALUE! | 48.45342337 | 0.496553418 | 22.98474068 | 0.446845996 | 2505.446604 | 0.358370061 | 0.544333683 | 1.37602859 | 7.566880978 | 0.05270366 | 1.654740594 | 0.184149864 | 13.6094202 | 0.314099084 | 25.65214243 | 0.025214195 | 6.714140444 | 0.297878785 | 0 | 0.702121215 | 0.581586635 | 125.9684633 | 0.413762875 | 1403.744004 | 0.276653228 | 0.011928389 | 123.4140396 | 0.009695087 | 4890069.337 | -6.304515482 | -9316.031624 | 0.000677197 | 6.632069013 | 研磨 |  |  | 35 | 350 | 40 | [6 empty] | 94.31（Ra(10)（573 K 和 3 MPa） | 56.41（Rd (20） |  |  |  |  | 300 | 3 |  |  | 5.51 | [12 empty] | 56.43
MHS0371 | PrMg?11?Ni +??200?wt% Ni | 0.190848713 | 0.708564082 | 0 | 0 | 0 | 0 | 0.100587205 | 0 | 0 | 0 | 0 | 0 | 0 | 0 | 0 | 0 | 0 | 0 | 0 | 0 | 0 | 0 | 0 | 0 | 0 | 0 | 0 | 0 | 1.74736521 | 0.058049484 | 6.714140444 | 0.581586635 | 16.71375308 | 0.113761948 | 0.139503967 | 0.126983291 | 0.133200407 | 0.116588947 | 4.498362168 | 0.176119573 | 86.73869146 | 1.074031306 | #VALUE! | #VALUE! | #VALUE! | #VALUE! | 48.45342337 | 0.496553418 | 22.98474068 | 0.446845996 | 2505.446604 | 0.358370061 | 0.544333683 | 1.37602859 | 7.566880978 | 0.05270366 | 1.654740594 | 0.184149864 | 13.6094202 | 0.314099084 | 25.65214243 | 0.025214195 | 6.714140444 | 0.297878785 | 0 | 0.702121215 | 0.581586635 | 125.9684633 | 0.413762875 | 1403.744004 | 0.276653228 | 0.011928389 | 123.4140396 | 0.009695087 | 4890069.337 | -6.304515482 | -9316.031624 | 0.000677197 | 6.632069013 | 研磨 |  |  | 35 | 350 | 60 | [6 empty] | 93.92（Ra(10)（573 K 和 3 MPa） | 58.16（Rd (20） |  |  |  |  | 300 | 3 |  |  | 5.38 | [12 empty] | 54.68
MHS0372 | La?2?Mg?17 | 0.597947916 | 0 | 0 | 0 | 0.402052084 | 0 | 0 | 0 | 0 | 0 | 0 | 0 | 0 | 0 | 0 | 0 | 0 | 0 | 0 | 0 | 0 | 0 | 0 | 0 | 0 | 0 | 0 | 0 | 1.633157895 | 0.06576968 | 2.105263158 | 0.145773797 | 14.61689053 | 0.083495587 | 0.163026316 | 0.052332676 | 0.147947368 | 0.136906021 | 3.632631579 | 0.021965336 | 198.8374737 | 0.086663731 | 3.643157895 | 0.013478074 | 3.681578947 | 0.054183256 | 36.36868421 | 0.967078736 | 16.73684211 | 0.825134702 | 1612.894737 | 0.451710876 | -0.305263158 | 0.90480288 | 7.428210526 | 0.085479534 | 1.287894737 | 0.050040862 | 8.436842105 | 0.090938114 | 25.10489474 | 0.027394874 | 2.105263158 | 0.95 | 0 | 0.05 | 0.145773797 | 171.3684211 | 0.316977422 | 951.5710526 | 0.087077991 | 0.018301734 | 43.21052632 | 0.008866224 | 2442317.888 | -2.637119114 | -2664.776778 | 0.000990601 | 2.797625729 |  |  |  |  | 200 | 2 | [12 empty] | 300 |  |  |  | 2 | 3.5（573K）
MHS0373 | NdMg?11?Ni +?100?wt.% Ni | 0.284246036 | 0.562401124 | 0 | 0 | 0 | 0.153352839 | 0 | 0 | 0 | 0 | 0 | 0 | 0 | 0 | 0 | 0 | 0 | 0 | 0 | 0 | 0 | 0 | 0 | 0 | 0 | 0 | 0 | 0 | 1.729102221 | 0.047456407 | 5.478906299 | 0.716144403 | 16.17677032 | 0.12003056 | 0.145059139 | 0.122358705 | 0.136563881 | 0.121564272 | 4.272431917 | 0.180101245 | 118.5600262 | 0.795517441 | 4.329540469 | 0.167106112 | 3.993101567 | 0.096631551 | 44.76244452 | 0.62122964 | 21.14697376 | 0.55102983 | 2240.567921 | 0.410893564 | 0.312889812 | 2.425340257 | 7.542487147 | 0.059793413 | 1.55925831 | 0.196266926 | 12.26962834 | 0.349306997 | 25.50695727 | 0.028506745 | 5.478906299 | 0.365036358 | 0 | 0.634963642 | 0.716144403 | 139.3043169 | 0.396971546 | 1286.224988 | 0.303890549 | 0.013350861 | 102.2847788 | 0.009539255 | 4023281.118 | -6.639943168 | -9062.197872 | 0.000733245 | 7.040415177 | 感应熔炼+球磨（机械铣削） |  |  | 35 | 135 | 5 | [6 empty] | 88.77（Ra(10) | 12.87（Rd ( 20 ) |  |  |  |  | 280 | 3 |  |  | 5.33 |  |  |  | 0.0001 | [8 empty] | 83.93 | 75.73 | ?66.5 | -126 | 74.7 | 132
MHS0374 | NdMg?11?Ni +?100?wt.% Ni | 0.284246036 | 0.562401124 | 0 | 0 | 0 | 0.153352839 | 0 | 0 | 0 | 0 | 0 | 0 | 0 | 0 | 0 | 0 | 0 | 0 | 0 | 0 | 0 | 0 | 0 | 0 | 0 | 0 | 0 | 0 | 1.729102221 | 0.047456407 | 5.478906299 | 0.716144403 | 16.17677032 | 0.12003056 | 0.145059139 | 0.122358705 | 0.136563881 | 0.121564272 | 4.272431917 | 0.180101245 | 118.5600262 | 0.795517441 | 4.329540469 | 0.167106112 | 3.993101567 | 0.096631551 | 44.76244452 | 0.62122964 | 21.14697376 | 0.55102983 | 2240.567921 | 0.410893564 | 0.312889812 | 2.425340257 | 7.542487147 | 0.059793413 | 1.55925831 | 0.196266926 | 12.26962834 | 0.349306997 | 25.50695727 | 0.028506745 | 5.478906299 | 0.365036358 | 0 | 0.634963642 | 0.716144403 | 139.3043169 | 0.396971546 | 1286.224988 | 0.303890549 | 0.013350861 | 102.2847788 | 0.009539255 | 4023281.118 | -6.639943168 | -9062.197872 | 0.000733245 | 7.040415177 | 感应熔炼+球磨（机械铣削） |  |  | 35 | 135 | 10 | [6 empty] | 90.23（Ra(10) | 14.95（Rd ( 20 ) |  |  |  |  | 280 | 3 |  |  | 5.43 | [12 empty] | 81.76 | 73.56
MHS0375 | NdMg?11?Ni +?100?wt.% Ni | 0.284246036 | 0.562401124 | 0 | 0 | 0 | 0.153352839 | 0 | 0 | 0 | 0 | 0 | 0 | 0 | 0 | 0 | 0 | 0 | 0 | 0 | 0 | 0 | 0 | 0 | 0 | 0 | 0 | 0 | 0 | 1.729102221 | 0.047456407 | 5.478906299 | 0.716144403 | 16.17677032 | 0.12003056 | 0.145059139 | 0.122358705 | 0.136563881 | 0.121564272 | 4.272431917 | 0.180101245 | 118.5600262 | 0.795517441 | 4.329540469 | 0.167106112 | 3.993101567 | 0.096631551 | 44.76244452 | 0.62122964 | 21.14697376 | 0.55102983 | 2240.567921 | 0.410893564 | 0.312889812 | 2.425340257 | 7.542487147 | 0.059793413 | 1.55925831 | 0.196266926 | 12.26962834 | 0.349306997 | 25.50695727 | 0.028506745 | 5.478906299 | 0.365036358 | 0 | 0.634963642 | 0.716144403 | 139.3043169 | 0.396971546 | 1286.224988 | 0.303890549 | 0.013350861 | 102.2847788 | 0.009539255 | 4023281.118 | -6.639943168 | -9062.197872 | 0.000733245 | 7.040415177 | 感应熔炼+球磨（机械铣削） |  |  | 35 | 135 | 20 | [6 empty] | 93.72（Ra(10) | 16.55（Rd ( 20 ) |  |  |  |  | 280 | 3 |  |  | 5.62 | [12 empty] | 78.33 | 71.21
MHS0376 | NdMg?11?Ni +?100?wt.% Ni | 0.284246036 | 0.562401124 | 0 | 0 | 0 | 0.153352839 | 0 | 0 | 0 | 0 | 0 | 0 | 0 | 0 | 0 | 0 | 0 | 0 | 0 | 0 | 0 | 0 | 0 | 0 | 0 | 0 | 0 | 0 | 1.729102221 | 0.047456407 | 5.478906299 | 0.716144403 | 16.17677032 | 0.12003056 | 0.145059139 | 0.122358705 | 0.136563881 | 0.121564272 | 4.272431917 | 0.180101245 | 118.5600262 | 0.795517441 | 4.329540469 | 0.167106112 | 3.993101567 | 0.096631551 | 44.76244452 | 0.62122964 | 21.14697376 | 0.55102983 | 2240.567921 | 0.410893564 | 0.312889812 | 2.425340257 | 7.542487147 | 0.059793413 | 1.55925831 | 0.196266926 | 12.26962834 | 0.349306997 | 25.50695727 | 0.028506745 | 5.478906299 | 0.365036358 | 0 | 0.634963642 | 0.716144403 | 139.3043169 | 0.396971546 | 1286.224988 | 0.303890549 | 0.013350861 | 102.2847788 | 0.009539255 | 4023281.118 | -6.639943168 | -9062.197872 | 0.000733245 | 7.040415177 | 感应熔炼+球磨（机械铣削） |  |  | 35 | 135 | 40 | [6 empty] | 87.16（Ra(10) | 17.92（Rd ( 20 ) |  |  |  |  | 280 | 3 |  |  | 5.26 | [12 empty] | 76.4 | 69.54
MHS0377 | NdMg?11?Ni +?100?wt.% Ni | 0.284246036 | 0.562401124 | 0 | 0 | 0 | 0.153352839 | 0 | 0 | 0 | 0 | 0 | 0 | 0 | 0 | 0 | 0 | 0 | 0 | 0 | 0 | 0 | 0 | 0 | 0 | 0 | 0 | 0 | 0 | 1.729102221 | 0.047456407 | 5.478906299 | 0.716144403 | 16.17677032 | 0.12003056 | 0.145059139 | 0.122358705 | 0.136563881 | 0.121564272 | 4.272431917 | 0.180101245 | 118.5600262 | 0.795517441 | 4.329540469 | 0.167106112 | 3.993101567 | 0.096631551 | 44.76244452 | 0.62122964 | 21.14697376 | 0.55102983 | 2240.567921 | 0.410893564 | 0.312889812 | 2.425340257 | 7.542487147 | 0.059793413 | 1.55925831 | 0.196266926 | 12.26962834 | 0.349306997 | 25.50695727 | 0.028506745 | 5.478906299 | 0.365036358 | 0 | 0.634963642 | 0.716144403 | 139.3043169 | 0.396971546 | 1286.224988 | 0.303890549 | 0.013350861 | 102.2847788 | 0.009539255 | 4023281.118 | -6.639943168 | -9062.197872 | 0.000733245 | 7.040415177 | 感应熔炼+球磨（机械铣削） |  |  | 35 | 135 | 60 | [6 empty] | 79.01（Ra(10) | 18.85（Rd ( 20 ) |  |  |  |  | 280 | 3 |  |  | 5.13 | [12 empty] | 73.97 | 66.95
MHS0378 | NdMg?11?Ni +?200?wt.% Ni | 0.189497358 | 0.708267416 | 0 | 0 | 0 | 0.102235226 | 0 | 0 | 0 | 0 | 0 | 0 | 0 | 0 | 0 | 0 | 0 | 0 | 0 | 0 | 0 | 0 | 0 | 0 | 0 | 0 | 0 | 0 | 1.754195195 | 0.046050981 | 6.726986156 | 0.580141595 | 16.72663726 | 0.112203528 | 0.139411249 | 0.126644022 | 0.133095533 | 0.114210398 | 4.514690786 | 0.169058349 | 88.81017727 | 1.053930675 | 4.556034119 | 0.157279151 | 4.105428754 | 0.091423467 | 48.6081832 | 0.503332693 | 23.03880007 | 0.450420422 | 2501.561126 | 0.355805964 | 0.546740564 | 1.369094998 | 7.569406259 | 0.051020277 | 1.656083031 | 0.1835361 | 13.63069227 | 0.312601571 | 25.66238919 | 0.026026906 | 6.726986156 | 0.297309962 | 0 | 0.702690038 | 0.580141595 | 125.969569 | 0.410975962 | 1408.22151 | 0.274691399 | 0.011901714 | 123.7386147 | 0.009679367 | 4923160.645 | -6.295186257 | -9333.686644 | 0.000674914 | 6.623525768 | 感应熔炼+球磨（机械铣削） |  |  | 35 | 135 | 5 | [6 empty] | 101.75（Ra(10) | 14.27（Rd ( 20 ) |  |  |  |  | 280 | 3 |  |  | 5.64 | [12 empty] | 71.05 | 66.95 | ?63.2 | -121 | 69.7 | 124
MHS0379 | NdMg?11?Ni +?200?wt.% Ni | 0.189497358 | 0.708267416 | 0 | 0 | 0 | 0.102235226 | 0 | 0 | 0 | 0 | 0 | 0 | 0 | 0 | 0 | 0 | 0 | 0 | 0 | 0 | 0 | 0 | 0 | 0 | 0 | 0 | 0 | 0 | 1.754195195 | 0.046050981 | 6.726986156 | 0.580141595 | 16.72663726 | 0.112203528 | 0.139411249 | 0.126644022 | 0.133095533 | 0.114210398 | 4.514690786 | 0.169058349 | 88.81017727 | 1.053930675 | 4.556034119 | 0.157279151 | 4.105428754 | 0.091423467 | 48.6081832 | 0.503332693 | 23.03880007 | 0.450420422 | 2501.561126 | 0.355805964 | 0.546740564 | 1.369094998 | 7.569406259 | 0.051020277 | 1.656083031 | 0.1835361 | 13.63069227 | 0.312601571 | 25.66238919 | 0.026026906 | 6.726986156 | 0.297309962 | 0 | 0.702690038 | 0.580141595 | 125.969569 | 0.410975962 | 1408.22151 | 0.274691399 | 0.011901714 | 123.7386147 | 0.009679367 | 4923160.645 | -6.295186257 | -9333.686644 | 0.000674914 | 6.623525768 | 感应熔炼+球磨（机械铣削） |  |  | 35 | 135 | 10 | [6 empty] | 104.94（Ra(10) | 16.39（Rd ( 20 ) |  |  |  |  | 280 | 3 |  |  | 5.93 | [12 empty] | 69.37 | 64.52
MHS0380 | NdMg?11?Ni +?200?wt.% Ni | 0.189497358 | 0.708267416 | 0 | 0 | 0 | 0.102235226 | 0 | 0 | 0 | 0 | 0 | 0 | 0 | 0 | 0 | 0 | 0 | 0 | 0 | 0 | 0 | 0 | 0 | 0 | 0 | 0 | 0 | 0 | 1.754195195 | 0.046050981 | 6.726986156 | 0.580141595 | 16.72663726 | 0.112203528 | 0.139411249 | 0.126644022 | 0.133095533 | 0.114210398 | 4.514690786 | 0.169058349 | 88.81017727 | 1.053930675 | 4.556034119 | 0.157279151 | 4.105428754 | 0.091423467 | 48.6081832 | 0.503332693 | 23.03880007 | 0.450420422 | 2501.561126 | 0.355805964 | 0.546740564 | 1.369094998 | 7.569406259 | 0.051020277 | 1.656083031 | 0.1835361 | 13.63069227 | 0.312601571 | 25.66238919 | 0.026026906 | 6.726986156 | 0.297309962 | 0 | 0.702690038 | 0.580141595 | 125.969569 | 0.410975962 | 1408.22151 | 0.274691399 | 0.011901714 | 123.7386147 | 0.009679367 | 4923160.645 | -6.295186257 | -9333.686644 | 0.000674914 | 6.623525768 | 感应熔炼+球磨（机械铣削） |  |  | 35 | 135 | 20 | [6 empty] | 99.64（Ra(10) | 18.66（Rd ( 20 ) |  |  |  |  | 280 | 3 |  |  | 5.51 | [12 empty] | 67.2 | 61.17
MHS0381 | NdMg?11?Ni +?200?wt.% Ni | 0.189497358 | 0.708267416 | 0 | 0 | 0 | 0.102235226 | 0 | 0 | 0 | 0 | 0 | 0 | 0 | 0 | 0 | 0 | 0 | 0 | 0 | 0 | 0 | 0 | 0 | 0 | 0 | 0 | 0 | 0 | 1.754195195 | 0.046050981 | 6.726986156 | 0.580141595 | 16.72663726 | 0.112203528 | 0.139411249 | 0.126644022 | 0.133095533 | 0.114210398 | 4.514690786 | 0.169058349 | 88.81017727 | 1.053930675 | 4.556034119 | 0.157279151 | 4.105428754 | 0.091423467 | 48.6081832 | 0.503332693 | 23.03880007 | 0.450420422 | 2501.561126 | 0.355805964 | 0.546740564 | 1.369094998 | 7.569406259 | 0.051020277 | 1.656083031 | 0.1835361 | 13.63069227 | 0.312601571 | 25.66238919 | 0.026026906 | 6.726986156 | 0.297309962 | 0 | 0.702690038 | 0.580141595 | 125.969569 | 0.410975962 | 1408.22151 | 0.274691399 | 0.011901714 | 123.7386147 | 0.009679367 | 4923160.645 | -6.295186257 | -9333.686644 | 0.000674914 | 6.623525768 | 感应熔炼+球磨（机械铣削） |  |  | 35 | 135 | 40 | [6 empty] | 94.95（Ra(10) | 21.47（Rd ( 20 ) |  |  |  |  | 280 | 3 |  |  | 5.39 | [12 empty] | 63.01 | 58.74
MHS0382 | NdMg?11?Ni +?200?wt.% Ni | 0.189497358 | 0.708267416 | 0 | 0 | 0 | 0.102235226 | 0 | 0 | 0 | 0 | 0 | 0 | 0 | 0 | 0 | 0 | 0 | 0 | 0 | 0 | 0 | 0 | 0 | 0 | 0 | 0 | 0 | 0 | 1.754195195 | 0.046050981 | 6.726986156 | 0.580141595 | 16.72663726 | 0.112203528 | 0.139411249 | 0.126644022 | 0.133095533 | 0.114210398 | 4.514690786 | 0.169058349 | 88.81017727 | 1.053930675 | 4.556034119 | 0.157279151 | 4.105428754 | 0.091423467 | 48.6081832 | 0.503332693 | 23.03880007 | 0.450420422 | 2501.561126 | 0.355805964 | 0.546740564 | 1.369094998 | 7.569406259 | 0.051020277 | 1.656083031 | 0.1835361 | 13.63069227 | 0.312601571 | 25.66238919 | 0.026026906 | 6.726986156 | 0.297309962 | 0 | 0.702690038 | 0.580141595 | 125.969569 | 0.410975962 | 1408.22151 | 0.274691399 | 0.011901714 | 123.7386147 | 0.009679367 | 4923160.645 | -6.295186257 | -9333.686644 | 0.000674914 | 6.623525768 | 感应熔炼+球磨（机械铣削） |  |  | 35 | 135 | 60 | [6 empty] | 90.26（Ra(10) | 22.81（Rd ( 20 ) |  |  |  |  | 280 | 3 |  |  | 5.21 | [12 empty] | 57.99 | 55.65
MHS0383 | NdMg11Ni+100wt% Ni | 0.284246036 | 0.562401124 | 0 | 0 | 0 | 0.153352839 | 0 | 0 | 0 | 0 | 0 | 0 | 0 | 0 | 0 | 0 | 0 | 0 | 0 | 0 | 0 | 0 | 0 | 0 | 0 | 0 | 0 | 0 | 1.729102221 | 0.047456407 | 5.478906299 | 0.716144403 | 16.17677032 | 0.12003056 | 0.145059139 | 0.122358705 | 0.136563881 | 0.121564272 | 4.272431917 | 0.180101245 | 118.5600262 | 0.795517441 | 4.329540469 | 0.167106112 | 3.993101567 | 0.096631551 | 44.76244452 | 0.62122964 | 21.14697376 | 0.55102983 | 2240.567921 | 0.410893564 | 0.312889812 | 2.425340257 | 7.542487147 | 0.059793413 | 1.55925831 | 0.196266926 | 12.26962834 | 0.349306997 | 25.50695727 | 0.028506745 | 5.478906299 | 0.365036358 | 0 | 0.634963642 | 0.716144403 | 139.3043169 | 0.396971546 | 1286.224988 | 0.303890549 | 0.013350861 | 102.2847788 | 0.009539255 | 4023281.118 | -6.639943168 | -9062.197872 | 0.000733245 | 7.040415177 | 机械铣削 |  |  | 35 | 135 | 5 | [6 empty] | 87.5（Ra(10)) | 23.1171（Rd ( 20 ） |  |  |  |  | 300 | 3 |  |  | 5.52 |  |  |  | 0.0001 | [8 empty] | 84.05 | 75.68 | -69 | –128 | 80 | 137
MHS0384 | NdMg11Ni+100wt% Ni | 0.284246036 | 0.562401124 | 0 | 0 | 0 | 0.153352839 | 0 | 0 | 0 | 0 | 0 | 0 | 0 | 0 | 0 | 0 | 0 | 0 | 0 | 0 | 0 | 0 | 0 | 0 | 0 | 0 | 0 | 0 | 1.729102221 | 0.047456407 | 5.478906299 | 0.716144403 | 16.17677032 | 0.12003056 | 0.145059139 | 0.122358705 | 0.136563881 | 0.121564272 | 4.272431917 | 0.180101245 | 118.5600262 | 0.795517441 | 4.329540469 | 0.167106112 | 3.993101567 | 0.096631551 | 44.76244452 | 0.62122964 | 21.14697376 | 0.55102983 | 2240.567921 | 0.410893564 | 0.312889812 | 2.425340257 | 7.542487147 | 0.059793413 | 1.55925831 | 0.196266926 | 12.26962834 | 0.349306997 | 25.50695727 | 0.028506745 | 5.478906299 | 0.365036358 | 0 | 0.634963642 | 0.716144403 | 139.3043169 | 0.396971546 | 1286.224988 | 0.303890549 | 0.013350861 | 102.2847788 | 0.009539255 | 4023281.118 | -6.639943168 | -9062.197872 | 0.000733245 | 7.040415177 | 机械铣削 |  |  | 35 | 135 | 10 | [6 empty] | 87.64Ra(10) | 24.67Rd ( 20 ) |  |  |  |  | 300 | 3 |  |  | 5.63 | [12 empty] | 81.93 | 73.21
MHS0385 | NdMg11Ni+100wt% Ni | 0.284246036 | 0.562401124 | 0 | 0 | 0 | 0.153352839 | 0 | 0 | 0 | 0 | 0 | 0 | 0 | 0 | 0 | 0 | 0 | 0 | 0 | 0 | 0 | 0 | 0 | 0 | 0 | 0 | 0 | 0 | 1.729102221 | 0.047456407 | 5.478906299 | 0.716144403 | 16.17677032 | 0.12003056 | 0.145059139 | 0.122358705 | 0.136563881 | 0.121564272 | 4.272431917 | 0.180101245 | 118.5600262 | 0.795517441 | 4.329540469 | 0.167106112 | 3.993101567 | 0.096631551 | 44.76244452 | 0.62122964 | 21.14697376 | 0.55102983 | 2240.567921 | 0.410893564 | 0.312889812 | 2.425340257 | 7.542487147 | 0.059793413 | 1.55925831 | 0.196266926 | 12.26962834 | 0.349306997 | 25.50695727 | 0.028506745 | 5.478906299 | 0.365036358 | 0 | 0.634963642 | 0.716144403 | 139.3043169 | 0.396971546 | 1286.224988 | 0.303890549 | 0.013350861 | 102.2847788 | 0.009539255 | 4023281.118 | -6.639943168 | -9062.197872 | 0.000733245 | 7.040415177 | 机械铣削 |  |  | 35 | 135 | 20 | [6 empty] | 88.89Ra(10) | 25.97Rd ( 20 ) |  |  |  |  | 300 | 3 |  |  | 5.81 | [12 empty] | 78.05 | 70.9
MHS0386 | NdMg11Ni+100wt% Ni | 0.284246036 | 0.562401124 | 0 | 0 | 0 | 0.153352839 | 0 | 0 | 0 | 0 | 0 | 0 | 0 | 0 | 0 | 0 | 0 | 0 | 0 | 0 | 0 | 0 | 0 | 0 | 0 | 0 | 0 | 0 | 1.729102221 | 0.047456407 | 5.478906299 | 0.716144403 | 16.17677032 | 0.12003056 | 0.145059139 | 0.122358705 | 0.136563881 | 0.121564272 | 4.272431917 | 0.180101245 | 118.5600262 | 0.795517441 | 4.329540469 | 0.167106112 | 3.993101567 | 0.096631551 | 44.76244452 | 0.62122964 | 21.14697376 | 0.55102983 | 2240.567921 | 0.410893564 | 0.312889812 | 2.425340257 | 7.542487147 | 0.059793413 | 1.55925831 | 0.196266926 | 12.26962834 | 0.349306997 | 25.50695727 | 0.028506745 | 5.478906299 | 0.365036358 | 0 | 0.634963642 | 0.716144403 | 139.3043169 | 0.396971546 | 1286.224988 | 0.303890549 | 0.013350861 | 102.2847788 | 0.009539255 | 4023281.118 | -6.639943168 | -9062.197872 | 0.000733245 | 7.040415177 | 机械铣削 |  |  | 35 | 135 | 40 | [6 empty] | 84.31Ra(10) | 28.75Rd ( 20 ) |  |  |  |  | 300 | 3 |  |  | 5.47 | [12 empty] | 76.22 | 69.24
MHS0387 | NdMg11Ni+100wt% Ni | 0.284246036 | 0.562401124 | 0 | 0 | 0 | 0.153352839 | 0 | 0 | 0 | 0 | 0 | 0 | 0 | 0 | 0 | 0 | 0 | 0 | 0 | 0 | 0 | 0 | 0 | 0 | 0 | 0 | 0 | 0 | 1.729102221 | 0.047456407 | 5.478906299 | 0.716144403 | 16.17677032 | 0.12003056 | 0.145059139 | 0.122358705 | 0.136563881 | 0.121564272 | 4.272431917 | 0.180101245 | 118.5600262 | 0.795517441 | 4.329540469 | 0.167106112 | 3.993101567 | 0.096631551 | 44.76244452 | 0.62122964 | 21.14697376 | 0.55102983 | 2240.567921 | 0.410893564 | 0.312889812 | 2.425340257 | 7.542487147 | 0.059793413 | 1.55925831 | 0.196266926 | 12.26962834 | 0.349306997 | 25.50695727 | 0.028506745 | 5.478906299 | 0.365036358 | 0 | 0.634963642 | 0.716144403 | 139.3043169 | 0.396971546 | 1286.224988 | 0.303890549 | 0.013350861 | 102.2847788 | 0.009539255 | 4023281.118 | -6.639943168 | -9062.197872 | 0.000733245 | 7.040415177 | 机械铣削 |  |  | 35 | 135 | 60 | [6 empty] | 78.61Ra(10) | 29.72Rd ( 20 ) |  |  |  |  | 300 | 3 |  |  | 5.33 | [12 empty] | 73.69 | 66.54
MHS0388 | NdMg11Ni+200wt% Ni | 0.189497358 | 0.708267416 | 0 | 0 | 0 | 0.102235226 | 0 | 0 | 0 | 0 | 0 | 0 | 0 | 0 | 0 | 0 | 0 | 0 | 0 | 0 | 0 | 0 | 0 | 0 | 0 | 0 | 0 | 0 | 1.754195195 | 0.046050981 | 6.726986156 | 0.580141595 | 16.72663726 | 0.112203528 | 0.139411249 | 0.126644022 | 0.133095533 | 0.114210398 | 4.514690786 | 0.169058349 | 88.81017727 | 1.053930675 | 4.556034119 | 0.157279151 | 4.105428754 | 0.091423467 | 48.6081832 | 0.503332693 | 23.03880007 | 0.450420422 | 2501.561126 | 0.355805964 | 0.546740564 | 1.369094998 | 7.569406259 | 0.051020277 | 1.656083031 | 0.1835361 | 13.63069227 | 0.312601571 | 25.66238919 | 0.026026906 | 6.726986156 | 0.297309962 | 0 | 0.702690038 | 0.580141595 | 125.969569 | 0.410975962 | 1408.22151 | 0.274691399 | 0.011901714 | 123.7386147 | 0.009679367 | 4923160.645 | -6.295186257 | -9333.686644 | 0.000674914 | 6.623525768 | 机械铣削 |  |  | 35 | 135 | 5 | [6 empty] | 98.92Ra(10) | 25.87Rd ( 20 ) |  |  |  |  | 300 | 3 |  |  | 5.82 | [12 empty] | 71.14 | 66.95 | -68 | –126 | 74 | 129
MHS0389 | NdMg11Ni+200wt% Ni | 0.189497358 | 0.708267416 | 0 | 0 | 0 | 0.102235226 | 0 | 0 | 0 | 0 | 0 | 0 | 0 | 0 | 0 | 0 | 0 | 0 | 0 | 0 | 0 | 0 | 0 | 0 | 0 | 0 | 0 | 0 | 1.754195195 | 0.046050981 | 6.726986156 | 0.580141595 | 16.72663726 | 0.112203528 | 0.139411249 | 0.126644022 | 0.133095533 | 0.114210398 | 4.514690786 | 0.169058349 | 88.81017727 | 1.053930675 | 4.556034119 | 0.157279151 | 4.105428754 | 0.091423467 | 48.6081832 | 0.503332693 | 23.03880007 | 0.450420422 | 2501.561126 | 0.355805964 | 0.546740564 | 1.369094998 | 7.569406259 | 0.051020277 | 1.656083031 | 0.1835361 | 13.63069227 | 0.312601571 | 25.66238919 | 0.026026906 | 6.726986156 | 0.297309962 | 0 | 0.702690038 | 0.580141595 | 125.969569 | 0.410975962 | 1408.22151 | 0.274691399 | 0.011901714 | 123.7386147 | 0.009679367 | 4923160.645 | -6.295186257 | -9333.686644 | 0.000674914 | 6.623525768 | 机械铣削 |  |  | 35 | 135 | 10 | [6 empty] | 99.57Ra(10) | 30.11Rd ( 20 ) |  |  |  |  | 300 | 3 |  |  | 6.1 | [12 empty] | 69.37 | 64.49
MHS0390 | NdMg11Ni+200wt% Ni | 0.189497358 | 0.708267416 | 0 | 0 | 0 | 0.102235226 | 0 | 0 | 0 | 0 | 0 | 0 | 0 | 0 | 0 | 0 | 0 | 0 | 0 | 0 | 0 | 0 | 0 | 0 | 0 | 0 | 0 | 0 | 1.754195195 | 0.046050981 | 6.726986156 | 0.580141595 | 16.72663726 | 0.112203528 | 0.139411249 | 0.126644022 | 0.133095533 | 0.114210398 | 4.514690786 | 0.169058349 | 88.81017727 | 1.053930675 | 4.556034119 | 0.157279151 | 4.105428754 | 0.091423467 | 48.6081832 | 0.503332693 | 23.03880007 | 0.450420422 | 2501.561126 | 0.355805964 | 0.546740564 | 1.369094998 | 7.569406259 | 0.051020277 | 1.656083031 | 0.1835361 | 13.63069227 | 0.312601571 | 25.66238919 | 0.026026906 | 6.726986156 | 0.297309962 | 0 | 0.702690038 | 0.580141595 | 125.969569 | 0.410975962 | 1408.22151 | 0.274691399 | 0.011901714 | 123.7386147 | 0.009679367 | 4923160.645 | -6.295186257 | -9333.686644 | 0.000674914 | 6.623525768 | 机械铣削 |  |  | 35 | 135 | 20 | [6 empty] | 97.31Ra(10) | 32.53Rd ( 20 ) |  |  |  |  | 300 | 3 |  |  | 5.7 | [12 empty] | 66.89 | 61.13
MHS0391 | NdMg11Ni+200wt% Ni | 0.189497358 | 0.708267416 | 0 | 0 | 0 | 0.102235226 | 0 | 0 | 0 | 0 | 0 | 0 | 0 | 0 | 0 | 0 | 0 | 0 | 0 | 0 | 0 | 0 | 0 | 0 | 0 | 0 | 0 | 0 | 1.754195195 | 0.046050981 | 6.726986156 | 0.580141595 | 16.72663726 | 0.112203528 | 0.139411249 | 0.126644022 | 0.133095533 | 0.114210398 | 4.514690786 | 0.169058349 | 88.81017727 | 1.053930675 | 4.556034119 | 0.157279151 | 4.105428754 | 0.091423467 | 48.6081832 | 0.503332693 | 23.03880007 | 0.450420422 | 2501.561126 | 0.355805964 | 0.546740564 | 1.369094998 | 7.569406259 | 0.051020277 | 1.656083031 | 0.1835361 | 13.63069227 | 0.312601571 | 25.66238919 | 0.026026906 | 6.726986156 | 0.297309962 | 0 | 0.702690038 | 0.580141595 | 125.969569 | 0.410975962 | 1408.22151 | 0.274691399 | 0.011901714 | 123.7386147 | 0.009679367 | 4923160.645 | -6.295186257 | -9333.686644 | 0.000674914 | 6.623525768 | 机械铣削 |  |  | 35 | 135 | 40 | [6 empty] | 93.98Ra(10) | 33.31Rd ( 20 ) |  |  |  |  | 300 | 3 |  |  | 5.57 | [12 empty] | 62.61 | 58.43
MHS0392 | NdMg11Ni+200wt% Ni | 0.189497358 | 0.708267416 | 0 | 0 | 0 | 0.102235226 | 0 | 0 | 0 | 0 | 0 | 0 | 0 | 0 | 0 | 0 | 0 | 0 | 0 | 0 | 0 | 0 | 0 | 0 | 0 | 0 | 0 | 0 | 1.754195195 | 0.046050981 | 6.726986156 | 0.580141595 | 16.72663726 | 0.112203528 | 0.139411249 | 0.126644022 | 0.133095533 | 0.114210398 | 4.514690786 | 0.169058349 | 88.81017727 | 1.053930675 | 4.556034119 | 0.157279151 | 4.105428754 | 0.091423467 | 48.6081832 | 0.503332693 | 23.03880007 | 0.450420422 | 2501.561126 | 0.355805964 | 0.546740564 | 1.369094998 | 7.569406259 | 0.051020277 | 1.656083031 | 0.1835361 | 13.63069227 | 0.312601571 | 25.66238919 | 0.026026906 | 6.726986156 | 0.297309962 | 0 | 0.702690038 | 0.580141595 | 125.969569 | 0.410975962 | 1408.22151 | 0.274691399 | 0.011901714 | 123.7386147 | 0.009679367 | 4923160.645 | -6.295186257 | -9333.686644 | 0.000674914 | 6.623525768 | 机械铣削 |  |  | 35 | 135 | 60 | [6 empty] | 92.15Ra(10) | 35.47Rd ( 20 ) |  |  |  |  | 300 | 3 |  |  | 5.39 | [12 empty] | 57.64 | 55.2
MHS0393 | Mg?95?Ni?5 | 0.887234672 | 0.112765328 | 0 | 0 | 0 | 0 | 0 | 0 | 0 | 0 | 0 | 0 | 0 | 0 | 0 | 0 | 0 | 0 | 0 | 0 | 0 | 0 | 0 | 0 | 0 | 0 | 0 | 0 | 1.677499951 | 0.019488312 | 2.39999741 | 0.726481713 | 15.19215549 | 0.044947391 | 0.158325011 | 0.04886797 | 0.140150006 | 0.026436337 | 3.734499518 | 0.086955956 | 195.0503128 | 0.216720404 | 3.734499518 | 0.086955956 | 3.78249979 | 0.037452423 | 26.02440887 | 0.287989444 | 12.79999482 | 0.272430459 | 1454.14941 | 0.273226683 | -0.322000505 | 1.055877459 | 7.645700002 | 0.000171033 | 1.339999806 | 0.097587005 | 9.124997248 | 0.20301665 | 24.92904961 | 0.010499842 | 2.39999741 | 0.833334233 | 0 | 0.166665767 | 0.726481713 | 185.050032 | 0.116598108 | 963.3997394 | 0.182110434 | 0.016731994 | 51.7499563 | 0.009471663 | 1911557.626 | -0.759995338 | -1590.800984 | 0.000477972 | 1.650447809 | HCS + MM氢化燃烧合成后机械研磨 |  |  | 20 | 400 | 10 | [12 empty] | 40 | 3 | 10?内的吸氢量 |  | 1.32
MHS0394 | Mg?95?Ni?5 | 0.887234672 | 0.112765328 | 0 | 0 | 0 | 0 | 0 | 0 | 0 | 0 | 0 | 0 | 0 | 0 | 0 | 0 | 0 | 0 | 0 | 0 | 0 | 0 | 0 | 0 | 0 | 0 | 0 | 0 | 1.677499951 | 0.019488312 | 2.39999741 | 0.726481713 | 15.19215549 | 0.044947391 | 0.158325011 | 0.04886797 | 0.140150006 | 0.026436337 | 3.734499518 | 0.086955956 | 195.0503128 | 0.216720404 | 3.734499518 | 0.086955956 | 3.78249979 | 0.037452423 | 26.02440887 | 0.287989444 | 12.79999482 | 0.272430459 | 1454.14941 | 0.273226683 | -0.322000505 | 1.055877459 | 7.645700002 | 0.000171033 | 1.339999806 | 0.097587005 | 9.124997248 | 0.20301665 | 24.92904961 | 0.010499842 | 2.39999741 | 0.833334233 | 0 | 0.166665767 | 0.726481713 | 185.050032 | 0.116598108 | 963.3997394 | 0.182110434 | 0.016731994 | 51.7499563 | 0.009471663 | 1911557.626 | -0.759995338 | -1590.800984 | 0.000477972 | 1.650447809 | HCS + MM |  |  | 20 | 400 | 10 | [12 empty] | 200 | 3 | 1.67 |  | 5.8 |  |  | 200 | 0.001 | 120 内的放氢量 |  | 0.87
MHS0395 | Mg?95?Ni?5 | 0.887234672 | 0.112765328 | 0 | 0 | 0 | 0 | 0 | 0 | 0 | 0 | 0 | 0 | 0 | 0 | 0 | 0 | 0 | 0 | 0 | 0 | 0 | 0 | 0 | 0 | 0 | 0 | 0 | 0 | 1.677499951 | 0.019488312 | 2.39999741 | 0.726481713 | 15.19215549 | 0.044947391 | 0.158325011 | 0.04886797 | 0.140150006 | 0.026436337 | 3.734499518 | 0.086955956 | 195.0503128 | 0.216720404 | 3.734499518 | 0.086955956 | 3.78249979 | 0.037452423 | 26.02440887 | 0.287989444 | 12.79999482 | 0.272430459 | 1454.14941 | 0.273226683 | -0.322000505 | 1.055877459 | 7.645700002 | 0.000171033 | 1.339999806 | 0.097587005 | 9.124997248 | 0.20301665 | 24.92904961 | 0.010499842 | 2.39999741 | 0.833334233 | 0 | 0.166665767 | 0.726481713 | 185.050032 | 0.116598108 | 963.3997394 | 0.182110434 | 0.016731994 | 51.7499563 | 0.009471663 | 1911557.626 | -0.759995338 | -1590.800984 | 0.000477972 | 1.650447809 | HCS + MM |  |  | 20 | 400 | 10 | [12 empty] | 220 | 3 | 10?内的吸氢量 |  | 5.79 |  |  | 220 |  | 120 内的放氢量 |  | 2.21
MHS0396 | Mg?95?Ni?5 | 0.887234672 | 0.112765328 | 0 | 0 | 0 | 0 | 0 | 0 | 0 | 0 | 0 | 0 | 0 | 0 | 0 | 0 | 0 | 0 | 0 | 0 | 0 | 0 | 0 | 0 | 0 | 0 | 0 | 0 | 1.677499951 | 0.019488312 | 2.39999741 | 0.726481713 | 15.19215549 | 0.044947391 | 0.158325011 | 0.04886797 | 0.140150006 | 0.026436337 | 3.734499518 | 0.086955956 | 195.0503128 | 0.216720404 | 3.734499518 | 0.086955956 | 3.78249979 | 0.037452423 | 26.02440887 | 0.287989444 | 12.79999482 | 0.272430459 | 1454.14941 | 0.273226683 | -0.322000505 | 1.055877459 | 7.645700002 | 0.000171033 | 1.339999806 | 0.097587005 | 9.124997248 | 0.20301665 | 24.92904961 | 0.010499842 | 2.39999741 | 0.833334233 | 0 | 0.166665767 | 0.726481713 | 185.050032 | 0.116598108 | 963.3997394 | 0.182110434 | 0.016731994 | 51.7499563 | 0.009471663 | 1911557.626 | -0.759995338 | -1590.800984 | 0.000477972 | 1.650447809 | HCS + MM |  |  | 20 | 400 | 10 | [12 empty] | 250 | 3 | 10?内的吸氢量 |  | 5.86 |  |  | 250 |  | 120 内的放氢量 |  | 5.36
MHS0397 | Mg90Ni10 | 0.788446428 | 0.211553572 | 0 | 0 | 0 | 0 | 0 | 0 | 0 | 0 | 0 | 0 | 0 | 0 | 0 | 0 | 0 | 0 | 0 | 0 | 0 | 0 | 0 | 0 | 0 | 0 | 0 | 0 | 1.684999908 | 0.02670616 | 2.799995093 | 0.857142023 | 15.34881108 | 0.061238387 | 0.156550022 | 0.068029189 | 0.13930001 | 0.036611527 | 3.808999086 | 0.117353344 | 185.352619 | 0.313922413 | 3.808999086 | 0.117353344 | 3.814999601 | 0.05111389 | 27.74381891 | 0.371848299 | 13.59999019 | 0.352940469 | 1545.298882 | 0.353911153 | -0.244000957 | 1.918020037 | 7.645400004 | 0.000235435 | 1.369999632 | 0.131386538 | 9.549994786 | 0.267015125 | 24.98909926 | 0.014418247 | 2.799995093 | 0.714286966 | 0 | 0.285713034 | 0.857142023 | 180.1000607 | 0.164907879 | 1003.649506 | 0.240621193 | 0.016277756 | 58.4999172 | 0.009515269 | 2094745.087 | -1.439992149 | -2714.032253 | 0.000530855 | 2.702728636 | HCS + MM |  |  | 20 | 400 | 10 | [12 empty] | 40 | 3 | 10?内的吸氢量 |  | 2.07 | [12 empty] | 88
MHS0398 | Mg90Ni10 | 0.788446428 | 0.211553572 | 0 | 0 | 0 | 0 | 0 | 0 | 0 | 0 | 0 | 0 | 0 | 0 | 0 | 0 | 0 | 0 | 0 | 0 | 0 | 0 | 0 | 0 | 0 | 0 | 0 | 0 | 1.684999908 | 0.02670616 | 2.799995093 | 0.857142023 | 15.34881108 | 0.061238387 | 0.156550022 | 0.068029189 | 0.13930001 | 0.036611527 | 3.808999086 | 0.117353344 | 185.352619 | 0.313922413 | 3.808999086 | 0.117353344 | 3.814999601 | 0.05111389 | 27.74381891 | 0.371848299 | 13.59999019 | 0.352940469 | 1545.298882 | 0.353911153 | -0.244000957 | 1.918020037 | 7.645400004 | 0.000235435 | 1.369999632 | 0.131386538 | 9.549994786 | 0.267015125 | 24.98909926 | 0.014418247 | 2.799995093 | 0.714286966 | 0 | 0.285713034 | 0.857142023 | 180.1000607 | 0.164907879 | 1003.649506 | 0.240621193 | 0.016277756 | 58.4999172 | 0.009515269 | 2094745.087 | -1.439992149 | -2714.032253 | 0.000530855 | 2.702728636 | HCS + MM |  |  | 20 | 400 | 10 | [12 empty] | 200 | 3 | 10?内的吸氢量 |  | 5.69 |  |  | 200 | 0.001 | 120 内的放氢量 |  | 1.09
MHS0399 | Mg90Ni10 | 0.788446428 | 0.211553572 | 0 | 0 | 0 | 0 | 0 | 0 | 0 | 0 | 0 | 0 | 0 | 0 | 0 | 0 | 0 | 0 | 0 | 0 | 0 | 0 | 0 | 0 | 0 | 0 | 0 | 0 | 1.684999908 | 0.02670616 | 2.799995093 | 0.857142023 | 15.34881108 | 0.061238387 | 0.156550022 | 0.068029189 | 0.13930001 | 0.036611527 | 3.808999086 | 0.117353344 | 185.352619 | 0.313922413 | 3.808999086 | 0.117353344 | 3.814999601 | 0.05111389 | 27.74381891 | 0.371848299 | 13.59999019 | 0.352940469 | 1545.298882 | 0.353911153 | -0.244000957 | 1.918020037 | 7.645400004 | 0.000235435 | 1.369999632 | 0.131386538 | 9.549994786 | 0.267015125 | 24.98909926 | 0.014418247 | 2.799995093 | 0.714286966 | 0 | 0.285713034 | 0.857142023 | 180.1000607 | 0.164907879 | 1003.649506 | 0.240621193 | 0.016277756 | 58.4999172 | 0.009515269 | 2094745.087 | -1.439992149 | -2714.032253 | 0.000530855 | 2.702728636 | HCS + MM |  |  | 20 | 400 | 10 | [12 empty] | 220 | 3 | 10?内的吸氢量 |  | 5.73 |  |  | 220 |  | 120 内的放氢量 |  | 2.46
MHS0400 | Mg90Ni10 | 0.788446428 | 0.211553572 | 0 | 0 | 0 | 0 | 0 | 0 | 0 | 0 | 0 | 0 | 0 | 0 | 0 | 0 | 0 | 0 | 0 | 0 | 0 | 0 | 0 | 0 | 0 | 0 | 0 | 0 | 1.684999908 | 0.02670616 | 2.799995093 | 0.857142023 | 15.34881108 | 0.061238387 | 0.156550022 | 0.068029189 | 0.13930001 | 0.036611527 | 3.808999086 | 0.117353344 | 185.352619 | 0.313922413 | 3.808999086 | 0.117353344 | 3.814999601 | 0.05111389 | 27.74381891 | 0.371848299 | 13.59999019 | 0.352940469 | 1545.298882 | 0.353911153 | -0.244000957 | 1.918020037 | 7.645400004 | 0.000235435 | 1.369999632 | 0.131386538 | 9.549994786 | 0.267015125 | 24.98909926 | 0.014418247 | 2.799995093 | 0.714286966 | 0 | 0.285713034 | 0.857142023 | 180.1000607 | 0.164907879 | 1003.649506 | 0.240621193 | 0.016277756 | 58.4999172 | 0.009515269 | 2094745.087 | -1.439992149 | -2714.032253 | 0.000530855 | 2.702728636 | HCS + MM |  |  | 20 | 400 | 10 | [12 empty] | 250 | 3 | 10?内的吸氢量 |  | 5.78 |  |  | 250 |  | 90 |  | 5.24
MHS0401 | Mg?80?Ni?20 | 0.623552879 | 0.376447121 | 0 | 0 | 0 | 0 | 0 | 0 | 0 | 0 | 0 | 0 | 0 | 0 | 0 | 0 | 0 | 0 | 0 | 0 | 0 | 0 | 0 | 0 | 0 | 0 | 0 | 0 | 1.699999836 | 0.035294049 | 3.599991277 | 0.888889225 | 15.66212258 | 0.080017854 | 0.153000039 | 0.092810244 | 0.137600019 | 0.049418497 | 3.957998375 | 0.150580856 | 165.9572115 | 0.467480989 | 3.957998375 | 0.150580856 | 3.879999291 | 0.067010185 | 31.1826425 | 0.441121431 | 15.19998255 | 0.421052254 | 1727.598012 | 0.422088069 | -0.088001701 | 7.090757529 | 7.644800007 | 0.000313938 | 1.429999346 | 0.167831901 | 10.39999073 | 0.3269227 | 25.10919869 | 0.019132391 | 3.599991277 | 0.555556902 | 0 | 0.444443098 | 0.888889225 | 170.200108 | 0.232666827 | 1084.149122 | 0.297006505 | 0.015369278 | 71.99985279 | 0.009592768 | 2493620.323 | -2.559989532 | -4512.981556 | 0.000567572 | 4.160333182 | HCS + MM |  |  | 20 | 400 | 10 | [12 empty] | 40 | 3 | 60 |  | 3.7
MHS0402 | Mg?80?Ni?20 | 0.623552879 | 0.376447121 | 0 | 0 | 0 | 0 | 0 | 0 | 0 | 0 | 0 | 0 | 0 | 0 | 0 | 0 | 0 | 0 | 0 | 0 | 0 | 0 | 0 | 0 | 0 | 0 | 0 | 0 | 1.699999836 | 0.035294049 | 3.599991277 | 0.888889225 | 15.66212258 | 0.080017854 | 0.153000039 | 0.092810244 | 0.137600019 | 0.049418497 | 3.957998375 | 0.150580856 | 165.9572115 | 0.467480989 | 3.957998375 | 0.150580856 | 3.879999291 | 0.067010185 | 31.1826425 | 0.441121431 | 15.19998255 | 0.421052254 | 1727.598012 | 0.422088069 | -0.088001701 | 7.090757529 | 7.644800007 | 0.000313938 | 1.429999346 | 0.167831901 | 10.39999073 | 0.3269227 | 25.10919869 | 0.019132391 | 3.599991277 | 0.555556902 | 0 | 0.444443098 | 0.888889225 | 170.200108 | 0.232666827 | 1084.149122 | 0.297006505 | 0.015369278 | 71.99985279 | 0.009592768 | 2493620.323 | -2.559989532 | -4512.981556 | 0.000567572 | 4.160333182 | HCS + MM |  |  | 20 | 400 | 10 | [12 empty] | 200 | 3 | 10?内的吸氢量 |  | 4.27 |  |  | 200 | 0.001 | 120 内的放氢量 |  | 1.84
MHS0403 | Mg?80?Ni?20 | 0.623552879 | 0.376447121 | 0 | 0 | 0 | 0 | 0 | 0 | 0 | 0 | 0 | 0 | 0 | 0 | 0 | 0 | 0 | 0 | 0 | 0 | 0 | 0 | 0 | 0 | 0 | 0 | 0 | 0 | 1.699999836 | 0.035294049 | 3.599991277 | 0.888889225 | 15.66212258 | 0.080017854 | 0.153000039 | 0.092810244 | 0.137600019 | 0.049418497 | 3.957998375 | 0.150580856 | 165.9572115 | 0.467480989 | 3.957998375 | 0.150580856 | 3.879999291 | 0.067010185 | 31.1826425 | 0.441121431 | 15.19998255 | 0.421052254 | 1727.598012 | 0.422088069 | -0.088001701 | 7.090757529 | 7.644800007 | 0.000313938 | 1.429999346 | 0.167831901 | 10.39999073 | 0.3269227 | 25.10919869 | 0.019132391 | 3.599991277 | 0.555556902 | 0 | 0.444443098 | 0.888889225 | 170.200108 | 0.232666827 | 1084.149122 | 0.297006505 | 0.015369278 | 71.99985279 | 0.009592768 | 2493620.323 | -2.559989532 | -4512.981556 | 0.000567572 | 4.160333182 | HCS + MM |  |  | 20 | 400 | 10 | [12 empty] | 220 | 3 | 10?内的吸氢量 |  | 4.28 |  |  | 220 |  | 120 内的放氢量 |  | 2.76
MHS0404 | Mg?80?Ni?20 | 0.623552879 | 0.376447121 | 0 | 0 | 0 | 0 | 0 | 0 | 0 | 0 | 0 | 0 | 0 | 0 | 0 | 0 | 0 | 0 | 0 | 0 | 0 | 0 | 0 | 0 | 0 | 0 | 0 | 0 | 1.699999836 | 0.035294049 | 3.599991277 | 0.888889225 | 15.66212258 | 0.080017854 | 0.153000039 | 0.092810244 | 0.137600019 | 0.049418497 | 3.957998375 | 0.150580856 | 165.9572115 | 0.467480989 | 3.957998375 | 0.150580856 | 3.879999291 | 0.067010185 | 31.1826425 | 0.441121431 | 15.19998255 | 0.421052254 | 1727.598012 | 0.422088069 | -0.088001701 | 7.090757529 | 7.644800007 | 0.000313938 | 1.429999346 | 0.167831901 | 10.39999073 | 0.3269227 | 25.10919869 | 0.019132391 | 3.599991277 | 0.555556902 | 0 | 0.444443098 | 0.888889225 | 170.200108 | 0.232666827 | 1084.149122 | 0.297006505 | 0.015369278 | 71.99985279 | 0.009592768 | 2493620.323 | -2.559989532 | -4512.981556 | 0.000567572 | 4.160333182 | HCS + MM |  |  | 20 | 400 | 10 | [12 empty] | 250 | 3 | 10?内的吸氢量 |  | 4.32 |  |  | 250 |  | 50 |  | 3.92
MHS0405 | Mg-7.5 wt% Nb | 0.925 | 0 | 0 | 0 | 0 | 0 | 0 | 0 | 0 | 0 | 0 | 0 | 0 | 0 | 0 | 0 | 0 | 0.075 | 0 | 0 | 0 | 0 | 0 | 0 | 0 | 0 | 0 | 0 | 1.668753745 | 0.005127775 | 2.062312755 | 0.207461124 | 15.02022299 | 0.006983551 | 0.15974274 | 0.015355972 | 0.141477731 | 0.023185141 | 3.671216296 | 0.020977503 | 200.8754285 | 0.132369198 | 3.673293388 | 0.024848167 | 3.75519273 | 0.009494624 | 25.72990576 | 0.380243896 | 12.60235663 | 0.328183115 | 1438.896935 | 0.362166983 | -0.373163974 | 0.493779215 | 7.627576195 | 0.016584679 | 1.316023566 | 0.031427102 | 9.067645253 | 0.278386868 | 24.86341262 | 0.001542984 | 2.062312755 | 0.95971335 | 0 | 0.04028665 | 0.207461124 | 187.1751551 | 0.103624084 | 961.095352 | 0.271085577 | 0.017083098 | 47.59636478 | 0.009434699 | 1848583.153 | 2.603454364 | -804.6368554 | 0.003225129 | 0.839916984 | 等离子体-金属反应(气相沉积) | [17 empty] | 200 | 4 | 10内 |  | 4 | 7.1（673 K,60min?） |  | 300 | 0.0001 | 60 | 4 | [5 empty] | 70.9 |  | 86.4 | -73 |  | 71 |  | （673 K）1.87 MPa，（623 K）0.65，（648 K）1.03 | （673 K）1.58 MPa，（623 K）0.96，（648 K）0.57
MHS0406 | Mg-7.5 wt% Nb | 0.925 | 0 | 0 | 0 | 0 | 0 | 0 | 0 | 0 | 0 | 0 | 0 | 0 | 0 | 0 | 0 | 0 | 0.075 | 0 | 0 | 0 | 0 | 0 | 0 | 0 | 0 | 0 | 0 | 1.668753745 | 0.005127775 | 2.062312755 | 0.207461124 | 15.02022299 | 0.006983551 | 0.15974274 | 0.015355972 | 0.141477731 | 0.023185141 | 3.671216296 | 0.020977503 | 200.8754285 | 0.132369198 | 3.673293388 | 0.024848167 | 3.75519273 | 0.009494624 | 25.72990576 | 0.380243896 | 12.60235663 | 0.328183115 | 1438.896935 | 0.362166983 | -0.373163974 | 0.493779215 | 7.627576195 | 0.016584679 | 1.316023566 | 0.031427102 | 9.067645253 | 0.278386868 | 24.86341262 | 0.001542984 | 2.062312755 | 0.95971335 | 0 | 0.04028665 | 0.207461124 | 187.1751551 | 0.103624084 | 961.095352 | 0.271085577 | 0.017083098 | 47.59636478 | 0.009434699 | 1848583.153 | 2.603454364 | -804.6368554 | 0.003225129 | 0.839916984 | 等离子体-金属反应(气相沉积) | [17 empty] | 200 | 4 | 60 内 |  | 5.7（饱和值） | 6.7（623 K,60min?）
MHS0407 | Mg-7.5 wt% Nb | 0.925 | 0 | 0 | 0 | 0 | 0 | 0 | 0 | 0 | 0 | 0 | 0 | 0 | 0 | 0 | 0 | 0 | 0.075 | 0 | 0 | 0 | 0 | 0 | 0 | 0 | 0 | 0 | 0 | 1.668753745 | 0.005127775 | 2.062312755 | 0.207461124 | 15.02022299 | 0.006983551 | 0.15974274 | 0.015355972 | 0.141477731 | 0.023185141 | 3.671216296 | 0.020977503 | 200.8754285 | 0.132369198 | 3.673293388 | 0.024848167 | 3.75519273 | 0.009494624 | 25.72990576 | 0.380243896 | 12.60235663 | 0.328183115 | 1438.896935 | 0.362166983 | -0.373163974 | 0.493779215 | 7.627576195 | 0.016584679 | 1.316023566 | 0.031427102 | 9.067645253 | 0.278386868 | 24.86341262 | 0.001542984 | 2.062312755 | 0.95971335 | 0 | 0.04028665 | 0.207461124 | 187.1751551 | 0.103624084 | 961.095352 | 0.271085577 | 0.017083098 | 47.59636478 | 0.009434699 | 1848583.153 | 2.603454364 | -804.6368554 | 0.003225129 | 0.839916984 | 等离子体-金属反应(气相沉积) | [17 empty] | 100 | 4 | 5 | 2
MHS0408 | Mg-7.5 wt% Nb | 0.925 | 0 | 0 | 0 | 0 | 0 | 0 | 0 | 0 | 0 | 0 | 0 | 0 | 0 | 0 | 0 | 0 | 0.075 | 0 | 0 | 0 | 0 | 0 | 0 | 0 | 0 | 0 | 0 | 1.668753745 | 0.005127775 | 2.062312755 | 0.207461124 | 15.02022299 | 0.006983551 | 0.15974274 | 0.015355972 | 0.141477731 | 0.023185141 | 3.671216296 | 0.020977503 | 200.8754285 | 0.132369198 | 3.673293388 | 0.024848167 | 3.75519273 | 0.009494624 | 25.72990576 | 0.380243896 | 12.60235663 | 0.328183115 | 1438.896935 | 0.362166983 | -0.373163974 | 0.493779215 | 7.627576195 | 0.016584679 | 1.316023566 | 0.031427102 | 9.067645253 | 0.278386868 | 24.86341262 | 0.001542984 | 2.062312755 | 0.95971335 | 0 | 0.04028665 | 0.207461124 | 187.1751551 | 0.103624084 | 961.095352 | 0.271085577 | 0.017083098 | 47.59636478 | 0.009434699 | 1848583.153 | 2.603454364 | -804.6368554 | 0.003225129 | 0.839916984 | 等离子体-金属反应(气相沉积) | [17 empty] | 100 | 4 | 60 | 3.4
MHS0409 | Mg-7.5 wt% Nb | 0.925 | 0 | 0 | 0 | 0 | 0 | 0 | 0 | 0 | 0 | 0 | 0 | 0 | 0 | 0 | 0 | 0 | 0.075 | 0 | 0 | 0 | 0 | 0 | 0 | 0 | 0 | 0 | 0 | 1.668753745 | 0.005127775 | 2.062312755 | 0.207461124 | 15.02022299 | 0.006983551 | 0.15974274 | 0.015355972 | 0.141477731 | 0.023185141 | 3.671216296 | 0.020977503 | 200.8754285 | 0.132369198 | 3.673293388 | 0.024848167 | 3.75519273 | 0.009494624 | 25.72990576 | 0.380243896 | 12.60235663 | 0.328183115 | 1438.896935 | 0.362166983 | -0.373163974 | 0.493779215 | 7.627576195 | 0.016584679 | 1.316023566 | 0.031427102 | 9.067645253 | 0.278386868 | 24.86341262 | 0.001542984 | 2.062312755 | 0.95971335 | 0 | 0.04028665 | 0.207461124 | 187.1751551 | 0.103624084 | 961.095352 | 0.271085577 | 0.017083098 | 47.59636478 | 0.009434699 | 1848583.153 | 2.603454364 | -804.6368554 | 0.003225129 | 0.839916984 | 等离子体-金属反应(气相沉积) | [17 empty] | 300 | 4 | 5 | 5.8
MHS0410 | Mg?90?In?5?Ni?5 | 0.716019398 | 0.096060085 | 0 | 0 | 0 | 0 | 0 | 0 | 0 | 0 | 0 | 0 | 0 | 0 | 0.187920518 | 0 | 0 | 0 | 0 | 0 | 0 | 0 | 0 | 0 | 0 | 0 | 0 | 0 | 1.659999945 | 0.050938336 | 2.949997598 | 0.979391172 | 15.38388055 | 0.068318936 | 0.158615012 | 0.049837605 | 0.140200006 | 0.026554141 | 3.755499525 | 0.088596016 | 186.1868098 | 0.29940963 | 3.757499526 | 0.089096675 | 3.749999779 | 0.054812732 | 30.55016041 | 0.678588696 | 14.64999545 | 0.588091393 | 1503.249427 | 0.293538429 | -0.287000493 | 1.272659107 | 7.55269997 | 0.053664378 | 1.363499814 | 0.11867296 | 8.854047156 | 0.253983617 | 25.02259964 | 0.018895722 | 2.449997427 | 0.816327388 | 0.020408192 | 0.163264421 | 0.712532895 | 179.6500302 | 0.173017248 | 938.729731 | 0.224290415 | 0.01682881 | #VALUE! | 0.009431945 | 2229874.843 | -1.419996197 | -3079.5289 | 0.000461321 | 3.279015037 | 烧结+机械研磨 |  |  | 20 | 300 |  |  |  | 500 | 6 | [13 empty] | 3.3 | [11 empty] | 92.8 |  |  |  | 76.1 | 137.5
MHS0411 | Mg?90?In?10 | 0.655779233 | 0 | 0 | 0 | 0 | 0 | 0 | 0 | 0 | 0 | 0 | 0 | 0 | 0 | 0.344220767 | 0 | 0 | 0 | 0 | 0 | 0 | 0 | 0 | 0 | 0 | 0 | 0 | 0 | 1.635 | 0.064220183 | 3.1 | 1.064516129 | 15.41895 | 0.074606248 | 0.16068 | 0.010828977 | 0.1411 | 0.002126152 | 3.702 | 0.034035656 | 187.021 | 0.284358441 | 3.706 | 0.037236913 | 3.685 | 0.052917232 | 33.3565 | 0.814069222 | 15.7 | 0.707006369 | 1461.2 | 0.201615111 | -0.33 | 0.636363636 | 7.46 | 0.074798928 | 1.357 | 0.103905674 | 8.1581 | 0.199274341 | 25.0561 | 0.022401731 | 2.1 | 0.952380952 | 0.047619048 | 0 | 0.142857143 | 179.2 | 0.180803571 | 873.81 | 0.169396093 | 0.017379864 | #VALUE! | 0.00933624 | 2356300.728 | -1.44 | -2363.1211 | 0.000609735 | 2.702739841 | 烧结+机械研磨 | [7 empty] | 500 | 6 | [13 empty] | 4.2 | [11 empty] | 146
MHS0412 | Mg?14?In?3?Ni?3 | 0.395290941 | 0.204550603 | 0 | 0 | 0 | 0 | 0 | 0 | 0 | 0 | 0 | 0 | 0 | 0 | 0.400158456 | 0 | 0 | 0 | 0 | 0 | 0 | 0 | 0 | 0 | 0 | 0 | 0 | 0 | 1.639999816 | 0.088045894 | 4.849994735 | 0.913463393 | 16.08064237 | 0.099995836 | 0.155645032 | 0.084807306 | 0.138600015 | 0.044323765 | 3.94649877 | 0.133454937 | 149.0643913 | 0.571436996 | 3.952498776 | 0.133685429 | 3.749999336 | 0.09493848 | 43.040494 | 0.754766993 | 19.94999177 | 0.673524132 | 1783.748567 | 0.382748326 | -0.061001248 | 9.325615036 | 7.36609972 | 0.0901126 | 1.470499551 | 0.168472684 | 9.162141783 | 0.423120154 | 25.32979924 | 0.028717405 | 3.349993202 | 0.597016137 | 0.044776256 | 0.358207607 | 0.840471872 | 158.9500695 | 0.298795919 | 969.8892249 | 0.373937367 | 0.016113965 | #VALUE! | 0.009446586 | 3277234.063 | -3.179996279 | -6605.763298 | 0.000481629 | 6.80756434 | 烧结+机械研磨 |  |  | 20 | 300 | 20 | [12 empty] | 280 |  | 10 | 1.5 |  | 1.8（230 °C） | [11 empty] | 78.5 |  |  |  | 70.1 | 132.2 | 0.33（300℃）
MHS0413 | Mg?14?In?3?Ni?3 | 0.395290941 | 0.204550603 | 0 | 0 | 0 | 0 | 0 | 0 | 0 | 0 | 0 | 0 | 0 | 0 | 0.400158456 | 0 | 0 | 0 | 0 | 0 | 0 | 0 | 0 | 0 | 0 | 0 | 0 | 0 | 1.639999816 | 0.088045894 | 4.849994735 | 0.913463393 | 16.08064237 | 0.099995836 | 0.155645032 | 0.084807306 | 0.138600015 | 0.044323765 | 3.94649877 | 0.133454937 | 149.0643913 | 0.571436996 | 3.952498776 | 0.133685429 | 3.749999336 | 0.09493848 | 43.040494 | 0.754766993 | 19.94999177 | 0.673524132 | 1783.748567 | 0.382748326 | -0.061001248 | 9.325615036 | 7.36609972 | 0.0901126 | 1.470499551 | 0.168472684 | 9.162141783 | 0.423120154 | 25.32979924 | 0.028717405 | 3.349993202 | 0.597016137 | 0.044776256 | 0.358207607 | 0.840471872 | 158.9500695 | 0.298795919 | 969.8892249 | 0.373937367 | 0.016113965 | #VALUE! | 0.009446586 | 3277234.063 | -3.179996279 | -6605.763298 | 0.000481629 | 6.80756434 | 烧结+机械研磨 |  |  | 20 | 300 | 20 | [12 empty] | 220 |  | 120 | 0.5
MHS0414 | Mg?95?Ni?5?Ti?2(at. %) | 0.85575467 | 0.108764298 | 0 | 0 | 0 | 0 | 0 | 0 | 0 | 0 | 0 | 0 | 0 | 0 | 0 | 0 | 0 | 0 | 0.035481033 | 0 | 0 | 0 | 0 | 0 | 0 | 0 | 0 | 0 | 1.673235245 | 0.026439768 | 2.431370021 | 0.715880571 | 15.16044988 | 0.046985449 | 0.158087266 | 0.049612342 | 0.140539221 | 0.032632465 | 3.741666196 | 0.086995049 | 192.231992 | 0.241151784 | 3.746176002 | 0.088615419 | 3.775980184 | 0.039102308 | 26.45269511 | 0.302996486 | 12.98038714 | 0.283569158 | 1495.440612 | 0.32760125 | -0.314137747 | 1.086159028 | 7.629666663 | 0.014860439 | 1.34392138 | 0.098528288 | 9.312742463 | 0.243138102 | 24.93161727 | 0.010420799 | 2.431370021 | 0.822581501 | 0 | 0.177418499 | 0.715880571 | 181.8529715 | 0.171040786 | 982.5713196 | 0.224260366 | 0.016660529 | 52.8921144 | 0.00947793 | 1951428.934 | 0.303735433 | -2377.972598 | 0.000127712 | 2.420461789 | 氢化燃烧合成 (HCS) |  |  | 30 | 400 | 10 | [12 empty] | 200 | 3 | 1.33 |  | 6.29（饱和） |  |  | 280 | 0.005 | 15 | 5.49 |  | 207 |  |  |  |  | 80.8
MHS0415 | Mg?95?Ni?5(at. %) | 0.887234672 | 0.112765328 | 0 | 0 | 0 | 0 | 0 | 0 | 0 | 0 | 0 | 0 | 0 | 0 | 0 | 0 | 0 | 0 | 0 | 0 | 0 | 0 | 0 | 0 | 0 | 0 | 0 | 0 | 1.677499951 | 0.019488312 | 2.39999741 | 0.726481713 | 15.19215549 | 0.044947391 | 0.158325011 | 0.04886797 | 0.140150006 | 0.026436337 | 3.734499518 | 0.086955956 | 195.0503128 | 0.216720404 | 3.734499518 | 0.086955956 | 3.78249979 | 0.037452423 | 26.02440887 | 0.287989444 | 12.79999482 | 0.272430459 | 1454.14941 | 0.273226683 | -0.322000505 | 1.055877459 | 7.645700002 | 0.000171033 | 1.339999806 | 0.097587005 | 9.124997248 | 0.20301665 | 24.92904961 | 0.010499842 | 2.39999741 | 0.833334233 | 0 | 0.166665767 | 0.726481713 | 185.050032 | 0.116598108 | 963.3997394 | 0.182110434 | 0.016731994 | 51.7499563 | 0.009471663 | 1911557.626 | -0.759995338 | -1590.800984 | 0.000477972 | 1.650447809 | 氢化燃烧合成 (HCS) |  |  | 30 | 400 | 10 | [24 empty] | 220 |  |  |  |  | 116
MHS0416 | Mg?24?Ni?10?Cu?2 | 0.449627007 | 0.452409619 | 0.097963374 | 0 | 0 | 0 | 0 | 0 | 0 | 0 | 0 | 0 | 0 | 0 | 0 | 0 | 0 | 0 | 0 | 0 | 0 | 0 | 0 | 0 | 0 | 0 | 0 | 0 | 1.721666481 | 0.042605357 | 4.722212231 | 0.816525885 | 16.19785294 | 0.105331601 | 0.14844449 | 0.111137852 | 0.1357778 | 0.055850605 | 4.131664739 | 0.163136975 | 140.1565227 | 0.651747746 | 4.128886956 | 0.162702114 | 3.971110299 | 0.07886245 | 36.037346 | 0.461324474 | 17.3888688 | 0.438445414 | 1951.164329 | 0.428059224 | 0.12372026 | 5.98765861 | 7.64883335 | 0.002502797 | 1.509443686 | 0.186866841 | 11.3055444 | 0.335139699 | 25.17877609 | 0.022288005 | 4.722212231 | 0.411765555 | 0 | 0.588234445 | 0.816525885 | 174.1668241 | 0.402806645 | 1170.905612 | 0.306881324 | 0.014193546 | 87.77760319 | 0.009655385 | 3120951.659 | -3.160487283 | -7661.616542 | 0.000412679 | 6.540626313 | 铸态 | [17 empty] | 200 | 2 | [5 empty] | 250 | 0.0001 | 60 | 0.28
MHS0417 | Mg?24?Ni?10?Cu?2 | 0.449627007 | 0.452409619 | 0.097963374 | 0 | 0 | 0 | 0 | 0 | 0 | 0 | 0 | 0 | 0 | 0 | 0 | 0 | 0 | 0 | 0 | 0 | 0 | 0 | 0 | 0 | 0 | 0 | 0 | 0 | 1.721666481 | 0.042605357 | 4.722212231 | 0.816525885 | 16.19785294 | 0.105331601 | 0.14844449 | 0.111137852 | 0.1357778 | 0.055850605 | 4.131664739 | 0.163136975 | 140.1565227 | 0.651747746 | 4.128886956 | 0.162702114 | 3.971110299 | 0.07886245 | 36.037346 | 0.461324474 | 17.3888688 | 0.438445414 | 1951.164329 | 0.428059224 | 0.12372026 | 5.98765861 | 7.64883335 | 0.002502797 | 1.509443686 | 0.186866841 | 11.3055444 | 0.335139699 | 25.17877609 | 0.022288005 | 4.722212231 | 0.411765555 | 0 | 0.588234445 | 0.816525885 | 174.1668241 | 0.402806645 | 1170.905612 | 0.306881324 | 0.014193546 | 87.77760319 | 0.009655385 | 3120951.659 | -3.160487283 | -7661.616542 | 0.000412679 | 6.540626313 | 熔融纺丝 | [9 empty] | 10 | [14 empty] | 250 | 0.0001 | 60 | 1.55
MHS0418 | Mg?24?Ni?10?Cu?2 | 0.449627007 | 0.452409619 | 0.097963374 | 0 | 0 | 0 | 0 | 0 | 0 | 0 | 0 | 0 | 0 | 0 | 0 | 0 | 0 | 0 | 0 | 0 | 0 | 0 | 0 | 0 | 0 | 0 | 0 | 0 | 1.721666481 | 0.042605357 | 4.722212231 | 0.816525885 | 16.19785294 | 0.105331601 | 0.14844449 | 0.111137852 | 0.1357778 | 0.055850605 | 4.131664739 | 0.163136975 | 140.1565227 | 0.651747746 | 4.128886956 | 0.162702114 | 3.971110299 | 0.07886245 | 36.037346 | 0.461324474 | 17.3888688 | 0.438445414 | 1951.164329 | 0.428059224 | 0.12372026 | 5.98765861 | 7.64883335 | 0.002502797 | 1.509443686 | 0.186866841 | 11.3055444 | 0.335139699 | 25.17877609 | 0.022288005 | 4.722212231 | 0.411765555 | 0 | 0.588234445 | 0.816525885 | 174.1668241 | 0.402806645 | 1170.905612 | 0.306881324 | 0.014193546 | 87.77760319 | 0.009655385 | 3120951.659 | -3.160487283 | -7661.616542 | 0.000412679 | 6.540626313 | 熔融纺丝 | [9 empty] | 20 | [14 empty] | 250 | 0.0001 | 60 | 1.75
MHS0419 | Mg?24?Ni?10?Cu?2 | 0.449627007 | 0.452409619 | 0.097963374 | 0 | 0 | 0 | 0 | 0 | 0 | 0 | 0 | 0 | 0 | 0 | 0 | 0 | 0 | 0 | 0 | 0 | 0 | 0 | 0 | 0 | 0 | 0 | 0 | 0 | 1.721666481 | 0.042605357 | 4.722212231 | 0.816525885 | 16.19785294 | 0.105331601 | 0.14844449 | 0.111137852 | 0.1357778 | 0.055850605 | 4.131664739 | 0.163136975 | 140.1565227 | 0.651747746 | 4.128886956 | 0.162702114 | 3.971110299 | 0.07886245 | 36.037346 | 0.461324474 | 17.3888688 | 0.438445414 | 1951.164329 | 0.428059224 | 0.12372026 | 5.98765861 | 7.64883335 | 0.002502797 | 1.509443686 | 0.186866841 | 11.3055444 | 0.335139699 | 25.17877609 | 0.022288005 | 4.722212231 | 0.411765555 | 0 | 0.588234445 | 0.816525885 | 174.1668241 | 0.402806645 | 1170.905612 | 0.306881324 | 0.014193546 | 87.77760319 | 0.009655385 | 3120951.659 | -3.160487283 | -7661.616542 | 0.000412679 | 6.540626313 | 熔融纺丝 | [9 empty] | 30 | [14 empty] | 250 | 0.0001 | 60 | 1.84
MHS0420 | Mg?24?Ni?10?Cu?2 | 0.449627007 | 0.452409619 | 0.097963374 | 0 | 0 | 0 | 0 | 0 | 0 | 0 | 0 | 0 | 0 | 0 | 0 | 0 | 0 | 0 | 0 | 0 | 0 | 0 | 0 | 0 | 0 | 0 | 0 | 0 | 1.721666481 | 0.042605357 | 4.722212231 | 0.816525885 | 16.19785294 | 0.105331601 | 0.14844449 | 0.111137852 | 0.1357778 | 0.055850605 | 4.131664739 | 0.163136975 | 140.1565227 | 0.651747746 | 4.128886956 | 0.162702114 | 3.971110299 | 0.07886245 | 36.037346 | 0.461324474 | 17.3888688 | 0.438445414 | 1951.164329 | 0.428059224 | 0.12372026 | 5.98765861 | 7.64883335 | 0.002502797 | 1.509443686 | 0.186866841 | 11.3055444 | 0.335139699 | 25.17877609 | 0.022288005 | 4.722212231 | 0.411765555 | 0 | 0.588234445 | 0.816525885 | 174.1668241 | 0.402806645 | 1170.905612 | 0.306881324 | 0.014193546 | 87.77760319 | 0.009655385 | 3120951.659 | -3.160487283 | -7661.616542 | 0.000412679 | 6.540626313 | 熔融纺丝 | [9 empty] | 40 | [14 empty] | 250 | 0.0001 | 60 | 1.94
MHS0421 | Mg?24?Ni?10?Cu?2 | 0.449627007 | 0.452409619 | 0.097963374 | 0 | 0 | 0 | 0 | 0 | 0 | 0 | 0 | 0 | 0 | 0 | 0 | 0 | 0 | 0 | 0 | 0 | 0 | 0 | 0 | 0 | 0 | 0 | 0 | 0 | 1.721666481 | 0.042605357 | 4.722212231 | 0.816525885 | 16.19785294 | 0.105331601 | 0.14844449 | 0.111137852 | 0.1357778 | 0.055850605 | 4.131664739 | 0.163136975 | 140.1565227 | 0.651747746 | 4.128886956 | 0.162702114 | 3.971110299 | 0.07886245 | 36.037346 | 0.461324474 | 17.3888688 | 0.438445414 | 1951.164329 | 0.428059224 | 0.12372026 | 5.98765861 | 7.64883335 | 0.002502797 | 1.509443686 | 0.186866841 | 11.3055444 | 0.335139699 | 25.17877609 | 0.022288005 | 4.722212231 | 0.411765555 | 0 | 0.588234445 | 0.816525885 | 174.1668241 | 0.402806645 | 1170.905612 | 0.306881324 | 0.014193546 | 87.77760319 | 0.009655385 | 3120951.659 | -3.160487283 | -7661.616542 | 0.000412679 | 6.540626313 | 铸态 | [24 empty] | 250 | 0.0001 | 120 | 0.32
MHS0422 | Mg?24?Ni?10?Cu?2 | 0.449627007 | 0.452409619 | 0.097963374 | 0 | 0 | 0 | 0 | 0 | 0 | 0 | 0 | 0 | 0 | 0 | 0 | 0 | 0 | 0 | 0 | 0 | 0 | 0 | 0 | 0 | 0 | 0 | 0 | 0 | 1.721666481 | 0.042605357 | 4.722212231 | 0.816525885 | 16.19785294 | 0.105331601 | 0.14844449 | 0.111137852 | 0.1357778 | 0.055850605 | 4.131664739 | 0.163136975 | 140.1565227 | 0.651747746 | 4.128886956 | 0.162702114 | 3.971110299 | 0.07886245 | 36.037346 | 0.461324474 | 17.3888688 | 0.438445414 | 1951.164329 | 0.428059224 | 0.12372026 | 5.98765861 | 7.64883335 | 0.002502797 | 1.509443686 | 0.186866841 | 11.3055444 | 0.335139699 | 25.17877609 | 0.022288005 | 4.722212231 | 0.411765555 | 0 | 0.588234445 | 0.816525885 | 174.1668241 | 0.402806645 | 1170.905612 | 0.306881324 | 0.014193546 | 87.77760319 | 0.009655385 | 3120951.659 | -3.160487283 | -7661.616542 | 0.000412679 | 6.540626313 | 熔融纺丝 | [9 empty] | 10 | [14 empty] | 250 | 0.0001 | 120 | 1.74
MHS0423 | Mg?24?Ni?10?Cu?2 | 0.449627007 | 0.452409619 | 0.097963374 | 0 | 0 | 0 | 0 | 0 | 0 | 0 | 0 | 0 | 0 | 0 | 0 | 0 | 0 | 0 | 0 | 0 | 0 | 0 | 0 | 0 | 0 | 0 | 0 | 0 | 1.721666481 | 0.042605357 | 4.722212231 | 0.816525885 | 16.19785294 | 0.105331601 | 0.14844449 | 0.111137852 | 0.1357778 | 0.055850605 | 4.131664739 | 0.163136975 | 140.1565227 | 0.651747746 | 4.128886956 | 0.162702114 | 3.971110299 | 0.07886245 | 36.037346 | 0.461324474 | 17.3888688 | 0.438445414 | 1951.164329 | 0.428059224 | 0.12372026 | 5.98765861 | 7.64883335 | 0.002502797 | 1.509443686 | 0.186866841 | 11.3055444 | 0.335139699 | 25.17877609 | 0.022288005 | 4.722212231 | 0.411765555 | 0 | 0.588234445 | 0.816525885 | 174.1668241 | 0.402806645 | 1170.905612 | 0.306881324 | 0.014193546 | 87.77760319 | 0.009655385 | 3120951.659 | -3.160487283 | -7661.616542 | 0.000412679 | 6.540626313 | 熔融纺丝 | [9 empty] | 20 | [14 empty] | 250 | 0.0001 | 120 | 1.83
MHS0424 | Mg?24?Ni?10?Cu?2 | 0.449627007 | 0.452409619 | 0.097963374 | 0 | 0 | 0 | 0 | 0 | 0 | 0 | 0 | 0 | 0 | 0 | 0 | 0 | 0 | 0 | 0 | 0 | 0 | 0 | 0 | 0 | 0 | 0 | 0 | 0 | 1.721666481 | 0.042605357 | 4.722212231 | 0.816525885 | 16.19785294 | 0.105331601 | 0.14844449 | 0.111137852 | 0.1357778 | 0.055850605 | 4.131664739 | 0.163136975 | 140.1565227 | 0.651747746 | 4.128886956 | 0.162702114 | 3.971110299 | 0.07886245 | 36.037346 | 0.461324474 | 17.3888688 | 0.438445414 | 1951.164329 | 0.428059224 | 0.12372026 | 5.98765861 | 7.64883335 | 0.002502797 | 1.509443686 | 0.186866841 | 11.3055444 | 0.335139699 | 25.17877609 | 0.022288005 | 4.722212231 | 0.411765555 | 0 | 0.588234445 | 0.816525885 | 174.1668241 | 0.402806645 | 1170.905612 | 0.306881324 | 0.014193546 | 87.77760319 | 0.009655385 | 3120951.659 | -3.160487283 | -7661.616542 | 0.000412679 | 6.540626313 | 熔融纺丝 | [9 empty] | 30 | [14 empty] | 250 | 0.0001 | 120 | 1.88
MHS0425 | Mg?24?Ni?10?Cu?2 | 0.449627007 | 0.452409619 | 0.097963374 | 0 | 0 | 0 | 0 | 0 | 0 | 0 | 0 | 0 | 0 | 0 | 0 | 0 | 0 | 0 | 0 | 0 | 0 | 0 | 0 | 0 | 0 | 0 | 0 | 0 | 1.721666481 | 0.042605357 | 4.722212231 | 0.816525885 | 16.19785294 | 0.105331601 | 0.14844449 | 0.111137852 | 0.1357778 | 0.055850605 | 4.131664739 | 0.163136975 | 140.1565227 | 0.651747746 | 4.128886956 | 0.162702114 | 3.971110299 | 0.07886245 | 36.037346 | 0.461324474 | 17.3888688 | 0.438445414 | 1951.164329 | 0.428059224 | 0.12372026 | 5.98765861 | 7.64883335 | 0.002502797 | 1.509443686 | 0.186866841 | 11.3055444 | 0.335139699 | 25.17877609 | 0.022288005 | 4.722212231 | 0.411765555 | 0 | 0.588234445 | 0.816525885 | 174.1668241 | 0.402806645 | 1170.905612 | 0.306881324 | 0.014193546 | 87.77760319 | 0.009655385 | 3120951.659 | -3.160487283 | -7661.616542 | 0.000412679 | 6.540626313 | 熔融纺丝 | [9 empty] | 40 | [14 empty] | 250 | 0.0001 | 120 | 2
MHS0426 | Mg20Ni10 | 0.453016225 | 0.546983775 | 0 | 0 | 0 | 0 | 0 | 0 | 0 | 0 | 0 | 0 | 0 | 0 | 0 | 0 | 0 | 0 | 0 | 0 | 0 | 0 | 0 | 0 | 0 | 0 | 0 | 0 | 1.719999773 | 0.041110818 | 4.666654551 | 0.808123216 | 16.07987192 | 0.091852098 | 0.14826672 | 0.112869843 | 0.135333359 | 0.05921576 | 4.15666441 | 0.168979708 | 140.0966271 | 0.652629274 | 4.15666441 | 0.168979708 | 3.966665682 | 0.077246891 | 35.76774792 | 0.453224756 | 17.3333091 | 0.435142749 | 1970.663906 | 0.436081192 | 0.119997637 | 6.128372465 | 7.644000009 | 0.000370019 | 1.509999091 | 0.187312955 | 11.53332046 | 0.3474224 | 25.26933151 | 0.022404874 | 4.666654551 | 0.428572541 | 0 | 0.571427459 | 0.808123216 | 157.0001499 | 0.297254458 | 1191.482114 | 0.318494255 | 0.014157973 | 89.99979555 | 0.00967981 | 3105123.722 | -3.555547478 | -6308.843232 | 0.000563899 | 5.291970068 | [10 empty] | 30 |  | Ra(5)93.0811 | 27.7949R d ( 20 ) |  |  |  |  | 200 | 1.5 | 40 | 3.1 |  |  |  | 200 | 0.0001
MHS0427 | Mg20Ni9Cu | 0.45097659 | 0.490068959 | 0.058954451 | 0 | 0 | 0 | 0 | 0 | 0 | 0 | 0 | 0 | 0 | 0 | 0 | 0 | 0 | 0 | 0 | 0 | 0 | 0 | 0 | 0 | 0 | 0 | 0 | 0 | 1.720999798 | 0.042017297 | 4.699989164 | 0.813257059 | 16.15066054 | 0.100268738 | 0.148373382 | 0.11183443 | 0.135600024 | 0.057237699 | 4.141664605 | 0.165542954 | 140.1325644 | 0.652100367 | 4.139997935 | 0.165295653 | 3.969332453 | 0.078223032 | 35.92950679 | 0.458148713 | 17.36664493 | 0.437135755 | 1958.964158 | 0.431357043 | 0.122231212 | 6.042972855 | 7.646900014 | 0.0019776 | 1.509665848 | 0.187045583 | 11.3966548 | 0.340381617 | 25.21499825 | 0.022404251 | 4.699989164 | 0.418440667 | 0 | 0.581559333 | 0.813257059 | 167.300156 | 0.373041993 | 1179.136211 | 0.311804813 | 0.014179317 | 88.66647993 | 0.009665257 | 3114629.694 | -3.30665947 | -7305.560754 | 0.000452827 | 6.192884272 | [12 empty] | 93.54Ra(5) | 30.46Rd ( 20 ) |  |  |  |  | 200 | 1.5 | 40 | 3.16
MHS0428 | Mg20Ni6Cu4 | 0.444966415 | 0.322358533 | 0.232675053 | 0 | 0 | 0 | 0 | 0 | 0 | 0 | 0 | 0 | 0 | 0 | 0 | 0 | 0 | 0 | 0 | 0 | 0 | 0 | 0 | 0 | 0 | 0 | 0 | 0 | 1.723999869 | 0.044569297 | 4.799992912 | 0.827060536 | 16.36302621 | 0.120463984 | 0.148693366 | 0.108658651 | 0.136400017 | 0.050496032 | 4.096665231 | 0.153910379 | 140.2403764 | 0.650513464 | 4.089998555 | 0.15265014 | 3.977332757 | 0.081032449 | 36.41478297 | 0.471807438 | 17.46665231 | 0.442912684 | 1923.864946 | 0.415503835 | 0.128931928 | 5.803560484 | 7.655600021 | 0.003671052 | 1.50866612 | 0.186238113 | 10.9866582 | 0.312694696 | 25.05199861 | 0.021104304 | 4.799992912 | 0.388889425 | 0 | 0.611110575 | 0.827060536 | 198.2001461 | 0.444824915 | 1142.098535 | 0.286211684 | 0.014243348 | 84.66653673 | 0.009619711 | 3142982.387 | -2.773329262 | -8176.898147 | 0.000339281 | 7.157109979 | [12 empty] | 91.33Ra(5) | 58.77Rd ( 20 ) |  |  |  |  | 200 | 1.5 | 40 | 2.82
MHS0429 | Mg20Ni9Co | 0.452914924 | 0.492175315 | 0 | 0 | 0 | 0 | 0 | 0 | 0 | 0 | 0 | 0 | 0.054909762 | 0 | 0 | 0 | 0 | 0 | 0 | 0 | 0 | 0 | 0 | 0 | 0 | 0 | 0 | 0 | 1.71833312 | 0.040097003 | 4.633321867 | 0.804631602 | 16.0435972 | 0.08963549 | 0.148283384 | 0.112699724 | 0.135400024 | 0.05854622 | 4.141664542 | 0.16554296 | 140.4650119 | 0.647352094 | 4.15166453 | 0.167596902 | 3.963332402 | 0.076247788 | 35.77574386 | 0.453440948 | 17.29997703 | 0.433371941 | 1971.13071 | 0.436314495 | 0.10333111 | 6.939524909 | 7.652033332 | 0.005567868 | 1.508999138 | 0.186531688 | 11.49998781 | 0.34465948 | 25.22733166 | 0.021871288 | 4.633321867 | 0.431655744 | 0 | 0.568344256 | 0.804631602 | 157.300142 | 0.294157383 | 1192.815507 | 0.319771814 | 0.014161236 | 89.99980581 | 0.009641045 | 3105537.642 | -2.933325088 | -7389.898738 | 0.000397095 | 6.192881773 | [12 empty] | 93.15Ra(5) | 38.26Rd ( 20 ) |  |  |  |  | 200 | 1.5 | 40 | 2.92
MHS0430 | Mg20Ni6Co4 | 0.452611291 | 0.327896908 | 0 | 0 | 0 | 0 | 0 | 0 | 0 | 0 | 0 | 0 | 0.219491802 | 0 | 0 | 0 | 0 | 0 | 0 | 0 | 0 | 0 | 0 | 0 | 0 | 0 | 0 | 0 | 1.713333162 | 0.036708056 | 4.533323861 | 0.792755671 | 15.9347731 | 0.082115137 | 0.148333376 | 0.112187598 | 0.13560002 | 0.056472471 | 4.096664958 | 0.153910392 | 141.5701658 | 0.631502125 | 4.136664895 | 0.163281674 | 3.953332568 | 0.07308875 | 35.79973166 | 0.454086956 | 17.19998085 | 0.427869123 | 1972.531124 | 0.437011419 | 0.05333155 | 12.31019949 | 7.67613329 | 0.010472684 | 1.50599928 | 0.184140487 | 11.39998992 | 0.335862935 | 25.10133214 | 0.019310989 | 4.533323861 | 0.441177392 | 0 | 0.558822608 | 0.792755671 | 158.2001179 | 0.284727563 | 1196.815684 | 0.323515233 | 0.014171026 | 89.9998366 | 0.009525268 | 3106778.956 | -1.066659621 | -8566.802938 | 0.000124526 | 7.157105637 | [12 empty] | 93.54Ra(5) | 70.26Rd ( 20 ) |  |  |  |  | 200 | 1.5 | 40 | 3.02
MHS0431 | Mg20Ni9Mn | 0.454607072 | 0.494014145 | 0 | 0 | 0 | 0 | 0 | 0 | 0 | 0 | 0 | 0 | 0 | 0 | 0 | 0 | 0.051378782 | 0 | 0 | 0 | 0 | 0 | 0 | 0 | 0 | 0 | 0 | 0 | 1.714333117 | 0.040404458 | 4.566655558 | 0.802953858 | 15.99557589 | 0.089190973 | 0.148613382 | 0.109977636 | 0.135833358 | 0.057091398 | 4.114997884 | 0.164985177 | 150.4063521 | 0.62284509 | 4.121664564 | 0.164436159 | 3.943999068 | 0.075702228 | 35.64257454 | 0.450219689 | 17.23331132 | 0.430518586 | 1942.264124 | 0.428567461 | 0.064664427 | 11.09240998 | 7.637133327 | 0.004952061 | 1.497999158 | 0.18230031 | 11.39998814 | 0.340414099 | 25.27766505 | 0.022927802 | 4.566655558 | 0.43795727 | 0 | 0.56204273 | 0.802953858 | 154.2267959 | 0.341078814 | 1184.515555 | 0.31354274 | 0.014231393 | 87.9998119 | 0.009624178 | 3087416.263 | -2.631097881 | -7338.198849 | 0.000358677 | 6.192884272 | [12 empty] | 94.96Ra(5) | 31.69Rd ( 20 ) |  |  |  |  | 200 | 1.5 | 40 | 3.27
MHS0432 | Mg20Ni6Mn4 | 0.459447366 | 0.332849343 | 0 | 0 | 0 | 0 | 0 | 0 | 0 | 0 | 0 | 0 | 0 | 0 | 0 | 0 | 0.207703291 | 0 | 0 | 0 | 0 | 0 | 0 | 0 | 0 | 0 | 0 | 0 | 1.697333166 | 0.036347881 | 4.266658852 | 0.777177252 | 15.74268803 | 0.078104548 | 0.149653367 | 0.100657914 | 0.137333352 | 0.048785699 | 3.989998419 | 0.146739426 | 181.3354991 | 0.515823985 | 4.016665122 | 0.145727436 | 3.875999286 | 0.067644552 | 35.26705474 | 0.440611307 | 16.93331825 | 0.415050966 | 1857.064855 | 0.397995675 | -0.101335053 | 6.232252829 | 7.616533301 | 0.009405089 | 1.461999389 | 0.16269274 | 10.99999155 | 0.313075678 | 25.30266562 | 0.024399007 | 4.266658852 | 0.468750859 | 0 | 0.531249141 | 0.777177252 | 145.9067415 | 0.456798773 | 1163.615897 | 0.296636078 | 0.014451653 | 81.99986642 | 0.009453284 | 3034760.605 | 0.568910794 | -8327.558038 | 6.83E-05 | 7.157109979 | [12 empty] | 86.72Ra(5) | 60Rd ( 20 ) |  |  |  |  | 200 | 1.5 | 40 | 2.95
MHS0433 | Mg?67Ni33 | 0.456745063 | 0.543254937 | 0 | 0 | 0 | 0 | 0 | 0 | 0 | 0 | 0 | 0 | 0 | 0 | 0 | 0 | 0 | 0 | 0 | 0 | 0 | 0 | 0 | 0 | 0 | 0 | 0 | 0 | 1.719499774 | 0.041018805 | 4.639987945 | 0.810712749 | 16.06942818 | 0.091679421 | 0.148385053 | 0.1124947 | 0.135390026 | 0.059041328 | 4.151697755 | 0.168754129 | 140.7431423 | 0.647988957 | 4.151697755 | 0.168754129 | 3.964499021 | 0.077093704 | 35.65312018 | 0.453532376 | 17.27997589 | 0.435382249 | 1964.587253 | 0.436324113 | 0.114797649 | 6.389773606 | 7.644020009 | 0.000369082 | 1.507999096 | 0.187087184 | 11.50498719 | 0.347397472 | 25.26532819 | 0.022351771 | 4.639987945 | 0.431035603 | 0 | 0.568964397 | 0.810712749 | 157.3301492 | 0.295881021 | 1188.798787 | 0.318406112 | 0.014188256 | 89.54979658 | 0.009677825 | 3088562.943 | -3.537591803 | -6271.541377 | 0.000564389 | 5.272552305 | 熔融纺丝 | [9 empty] | 40 | [7 empty] | 300 | 3 | 240 | 3.15 |  |  |  | 300 | 0.101325 |  |  | 2.5
MHS0434 | Mg?67?Ni?32?Y | 0.452907051 | 0.522366046 | 0 | 0 | 0 | 0 | 0 | 0 | 0.024726903 | 0 | 0 | 0 | 0 | 0 | 0 | 0 | 0 | 0 | 0 | 0 | 0 | 0 | 0 | 0 | 0 | 0 | 0 | 0 | 1.715199766 | 0.044937951 | 4.569988132 | 0.81537783 | 16.01004063 | 0.094111922 | 0.148941054 | 0.11290738 | 0.136050027 | 0.070496185 | 4.131197761 | 0.16970799 | 141.2921433 | 0.641077445 | 4.131197761 | 0.16970799 | 3.952399011 | 0.078949949 | 35.95524781 | 0.469050742 | 17.38997723 | 0.4460124 | 1968.907374 | 0.439025128 | 0.106267705 | 6.834160692 | 7.629819954 | 0.018574491 | 1.501099104 | 0.186959652 | 11.44698745 | 0.345559065 | 25.26992828 | 0.022678039 | 4.569988132 | 0.437637898 | 0 | 0.562362102 | 0.81537783 | 156.5901407 | 0.307553972 | 1189.508836 | 0.319120695 | 0.014352301 | 88.15979892 | 0.009623289 | 3079278.443 | -3.987992118 | -6718.908587 | 0.0005939 | 5.645120401 | 熔融纺丝 | [9 empty] | 40 | [7 empty] | 300 | 3 | 240 | 3.79 |  |  |  | 300 | 0.101325 |  |  | 3.65
MHS0435 | Mg?67?Ni?30?Y?3 | 0.445421332 | 0.48162403 | 0 | 0 | 0 | 0 | 0 | 0 | 0.072954639 | 0 | 0 | 0 | 0 | 0 | 0 | 0 | 0 | 0 | 0 | 0 | 0 | 0 | 0 | 0 | 0 | 0 | 0 | 0 | 1.706599752 | 0.051625859 | 4.42998854 | 0.824009155 | 15.89126556 | 0.098472185 | 0.150053054 | 0.113342722 | 0.13737003 | 0.087825137 | 4.090197783 | 0.171204544 | 142.3901452 | 0.627252323 | 4.090197783 | 0.171204544 | 3.928198998 | 0.082254952 | 36.5595029 | 0.496729765 | 17.60997984 | 0.465499036 | 1977.547612 | 0.444269954 | 0.089207822 | 7.97194013 | 7.601419851 | 0.031962004 | 1.487299122 | 0.186338887 | 11.330988 | 0.341479671 | 25.27912845 | 0.023311933 | 4.42998854 | 0.451468437 | 0 | 0.548531563 | 0.824009155 | 155.1101241 | 0.33005127 | 1190.928932 | 0.320536336 | 0.014680391 | 85.3798043 | 0.009514412 | 3061329.484 | -4.814392373 | -7279.437113 | 0.000661806 | 6.108360056 | 熔融纺丝 | [9 empty] | 40 | [7 empty] | 300 | 3 | 240 | 3.78 |  |  |  | 300 | 0.101325 |  |  | 3.55
MHS0436 | Mg?67?Ni?27?Y6 | 0.434645498 | 0.422975128 | 0 | 0 | 0 | 0 | 0 | 0 | 0.142379374 | 0 | 0 | 0 | 0 | 0 | 0 | 0 | 0 | 0 | 0 | 0 | 0 | 0 | 0 | 0 | 0 | 0 | 0 | 0 | 1.693699737 | 0.059680413 | 4.219989241 | 0.834837303 | 15.71310303 | 0.103865569 | 0.151721053 | 0.113070435 | 0.139350033 | 0.106286785 | 4.028697843 | 0.172383145 | 144.0371472 | 0.606492024 | 4.028697843 | 0.172383145 | 3.891898994 | 0.086279308 | 37.46588515 | 0.53146382 | 17.93998362 | 0.490956202 | 1990.507965 | 0.451763521 | 0.063618007 | 10.80053433 | 7.558819715 | 0.044750073 | 1.466599159 | 0.184430176 | 11.15698891 | 0.334260813 | 25.2929287 | 0.024219815 | 4.219989241 | 0.473934858 | 0 | 0.526065142 | 0.834837303 | 152.8901001 | 0.362097743 | 1193.059077 | 0.322626562 | 0.015172526 | 81.20981415 | 0.009351581 | 3035855.971 | -5.867992008 | -7848.338093 | 0.000748233 | 6.573413047 | 熔融纺丝 | [9 empty] | 40 | [7 empty] | 300 | 3 | 240 | 3.45 |  |  |  | 300 | 0.101325 |  |  | 2.95
MHS0437 | Mg 60?Ni?30?La?10 | 0.316458306 | 0.38210013 | 0 | 0 | 0.301441564 | 0 | 0 | 0 | 0 | 0 | 0 | 0 | 0 | 0 | 0 | 0 | 0 | 0 | 0 | 0 | 0 | 0 | 0 | 0 | 0 | 0 | 0 | 0 | 1.679999714 | 0.08183172 | 4.499988755 | 0.802773896 | 15.5777547 | 0.132065011 | 0.152230056 | 0.13029524 | 0.142500038 | 0.160032328 | 4.080997814 | 0.17249494 | 140.9467661 | 0.615669973 | 4.090997835 | 0.169850503 | 3.879998937 | 0.100515412 | 46.08199422 | 0.74983226 | 21.2999863 | 0.651907224 | 2147.297876 | 0.452823731 | 0.157997951 | 4.474141588 | 7.437299586 | 0.083377893 | 1.468999098 | 0.200936711 | 10.99998732 | 0.374937961 | 25.45339874 | 0.030264255 | 4.499988755 | 0.444445555 | 0 | 0.555554445 | 0.802773896 | 142.6001055 | 0.433788208 | 1191.648903 | 0.302108147 | 0.015520529 | 83.79980332 | 0.009230896 | 3649436.782 | -7.799990186 | -8904.073412 | 0.000876771 | 7.465515555 | 熔融纺丝 | [9 empty] | 20 | [7 empty] | 250 | 2 |  |  | 2.22 |  |  | 250 | 0.101325 | 66.67内 |  | 0.7 | [5 empty] | 98.31
MHS0438 | Mg 60?Ni?30?La?8?Co2 | 0.327837822 | 0.395840059 | 0 | 0 | 0.249824874 | 0 | 0 | 0 | 0 | 0 | 0 | 0 | 0.026497245 | 0 | 0 | 0 | 0 | 0 | 0 | 0 | 0 | 0 | 0 | 0 | 0 | 0 | 0 | 0 | 1.688999727 | 0.075796061 | 4.619988703 | 0.792208778 | 15.69818826 | 0.125066305 | 0.150974056 | 0.129308542 | 0.140880036 | 0.148837359 | 4.106997827 | 0.171006802 | 138.4117088 | 0.638336729 | 4.120997837 | 0.170115998 | 3.903998959 | 0.096823725 | 44.48245396 | 0.718810656 | 20.69998465 | 0.625432224 | 2136.557782 | 0.448189487 | 0.161197924 | 4.397114513 | 7.483379653 | 0.075252673 | 1.484599103 | 0.199294666 | 11.19998739 | 0.368675398 | 25.40739869 | 0.029047672 | 4.619988703 | 0.432901491 | 0 | 0.567098509 | 0.792208778 | 144.3401121 | 0.411261181 | 1203.148888 | 0.306648695 | 0.015128845 | 86.83980321 | 0.009308896 | 3614246.437 | -6.780791475 | -9489.458079 | 0.000715071 | 7.881549307 | 熔融纺丝 | [9 empty] | 20 | [7 empty] | 250 | 2 |  |  | 2.49 |  |  | 250 | 0.101325 | 66.67内 |  | 0.88 | [5 empty] | 96.33
MHS0439 | Mg 60?Ni?30?La?6?Co4 | 0.340066255 | 0.410604993 | 0 | 0 | 0.194357554 | 0 | 0 | 0 | 0 | 0 | 0 | 0 | 0.054971198 | 0 | 0 | 0 | 0 | 0 | 0 | 0 | 0 | 0 | 0 | 0 | 0 | 0 | 0 | 0 | 1.697999741 | 0.068972521 | 4.739988668 | 0.781230107 | 15.81862182 | 0.11738245 | 0.149718055 | 0.127721467 | 0.139260033 | 0.13511239 | 4.132997844 | 0.169302884 | 135.8766512 | 0.66111953 | 4.150997842 | 0.170057739 | 3.927998984 | 0.092674977 | 42.8829135 | 0.678128057 | 20.09998291 | 0.592207877 | 2125.817687 | 0.443342065 | 0.164397897 | 4.322967504 | 7.529459726 | 0.065803367 | 1.500199111 | 0.197137935 | 11.39998749 | 0.361782318 | 25.36139863 | 0.027649588 | 4.739988668 | 0.421941937 | 0 | 0.578058063 | 0.781230107 | 146.0801189 | 0.388154282 | 1214.648875 | 0.310640774 | 0.014737161 | 89.87980351 | 0.009385418 | 3577179.606 | -5.707192434 | -9753.332501 | 0.000585496 | 8.025056055 | 熔融纺丝 | [9 empty] | 20 | [7 empty] | 250 | 2 |  |  | 2.77 |  |  | 250 | 0.101325 | 66.67内 |  | 1.69 | [5 empty] | 78. 99
MHS0440 | Mg 60?Ni?30?La?10 | 0.316458306 | 0.38210013 | 0 | 0 | 0.301441564 | 0 | 0 | 0 | 0 | 0 | 0 | 0 | 0 | 0 | 0 | 0 | 0 | 0 | 0 | 0 | 0 | 0 | 0 | 0 | 0 | 0 | 0 | 0 | 1.679999714 | 0.08183172 | 4.499988755 | 0.802773896 | 15.5777547 | 0.132065011 | 0.152230056 | 0.13029524 | 0.142500038 | 0.160032328 | 4.080997814 | 0.17249494 | 140.9467661 | 0.615669973 | 4.090997835 | 0.169850503 | 3.879998937 | 0.100515412 | 46.08199422 | 0.74983226 | 21.2999863 | 0.651907224 | 2147.297876 | 0.452823731 | 0.157997951 | 4.474141588 | 7.437299586 | 0.083377893 | 1.468999098 | 0.200936711 | 10.99998732 | 0.374937961 | 25.45339874 | 0.030264255 | 4.499988755 | 0.444445555 | 0 | 0.555554445 | 0.802773896 | 142.6001055 | 0.433788208 | 1191.648903 | 0.302108147 | 0.015520529 | 83.79980332 | 0.009230896 | 3649436.782 | -7.799990186 | -8904.073412 | 0.000876771 | 7.465515555 | 熔融纺丝 | [9 empty] | 20 | [7 empty] | 300 | 2 |  |  | 2.47 |  |  | 300 | 0.101325 | 66.67内 |  | 2.25
MHS0441 | Mg 60?Ni?30?La?8?Co2 | 0.327837822 | 0.395840059 | 0 | 0 | 0.249824874 | 0 | 0 | 0 | 0 | 0 | 0 | 0 | 0.026497245 | 0 | 0 | 0 | 0 | 0 | 0 | 0 | 0 | 0 | 0 | 0 | 0 | 0 | 0 | 0 | 1.688999727 | 0.075796061 | 4.619988703 | 0.792208778 | 15.69818826 | 0.125066305 | 0.150974056 | 0.129308542 | 0.140880036 | 0.148837359 | 4.106997827 | 0.171006802 | 138.4117088 | 0.638336729 | 4.120997837 | 0.170115998 | 3.903998959 | 0.096823725 | 44.48245396 | 0.718810656 | 20.69998465 | 0.625432224 | 2136.557782 | 0.448189487 | 0.161197924 | 4.397114513 | 7.483379653 | 0.075252673 | 1.484599103 | 0.199294666 | 11.19998739 | 0.368675398 | 25.40739869 | 0.029047672 | 4.619988703 | 0.432901491 | 0 | 0.567098509 | 0.792208778 | 144.3401121 | 0.411261181 | 1203.148888 | 0.306648695 | 0.015128845 | 86.83980321 | 0.009308896 | 3614246.437 | -6.780791475 | -9489.458079 | 0.000715071 | 7.881549307 | 熔融纺丝 | [9 empty] | 20 | [7 empty] | 300 | 2 |  |  | 2.55 |  |  | 300 | 0.101325 | 66.67内 |  | 2.35
MHS0442 | Mg 60?Ni?30?La?6?Co4 | 0.340066255 | 0.410604993 | 0 | 0 | 0.194357554 | 0 | 0 | 0 | 0 | 0 | 0 | 0 | 0.054971198 | 0 | 0 | 0 | 0 | 0 | 0 | 0 | 0 | 0 | 0 | 0 | 0 | 0 | 0 | 0 | 1.697999741 | 0.068972521 | 4.739988668 | 0.781230107 | 15.81862182 | 0.11738245 | 0.149718055 | 0.127721467 | 0.139260033 | 0.13511239 | 4.132997844 | 0.169302884 | 135.8766512 | 0.66111953 | 4.150997842 | 0.170057739 | 3.927998984 | 0.092674977 | 42.8829135 | 0.678128057 | 20.09998291 | 0.592207877 | 2125.817687 | 0.443342065 | 0.164397897 | 4.322967504 | 7.529459726 | 0.065803367 | 1.500199111 | 0.197137935 | 11.39998749 | 0.361782318 | 25.36139863 | 0.027649588 | 4.739988668 | 0.421941937 | 0 | 0.578058063 | 0.781230107 | 146.0801189 | 0.388154282 | 1214.648875 | 0.310640774 | 0.014737161 | 89.87980351 | 0.009385418 | 3577179.606 | -5.707192434 | -9753.332501 | 0.000585496 | 8.025056055 | 熔融纺丝 | [9 empty] | 20 | [7 empty] | 300 | 2 |  |  | 2.96 |  |  | 300 | 0.101325 | 66.67内 |  | 2.85
MHS0443 | Mg 60?Ni?30?La?10 | 0.316458306 | 0.38210013 | 0 | 0 | 0.301441564 | 0 | 0 | 0 | 0 | 0 | 0 | 0 | 0 | 0 | 0 | 0 | 0 | 0 | 0 | 0 | 0 | 0 | 0 | 0 | 0 | 0 | 0 | 0 | 1.679999714 | 0.08183172 | 4.499988755 | 0.802773896 | 15.5777547 | 0.132065011 | 0.152230056 | 0.13029524 | 0.142500038 | 0.160032328 | 4.080997814 | 0.17249494 | 140.9467661 | 0.615669973 | 4.090997835 | 0.169850503 | 3.879998937 | 0.100515412 | 46.08199422 | 0.74983226 | 21.2999863 | 0.651907224 | 2147.297876 | 0.452823731 | 0.157997951 | 4.474141588 | 7.437299586 | 0.083377893 | 1.468999098 | 0.200936711 | 10.99998732 | 0.374937961 | 25.45339874 | 0.030264255 | 4.499988755 | 0.444445555 | 0 | 0.555554445 | 0.802773896 | 142.6001055 | 0.433788208 | 1191.648903 | 0.302108147 | 0.015520529 | 83.79980332 | 0.009230896 | 3649436.782 | -7.799990186 | -8904.073412 | 0.000876771 | 7.465515555 | 熔融纺丝 | [9 empty] | 20 | [7 empty] | 350 | 2 |  |  | 2.3 |  |  | 350 | 0.101325 | 66.67内 |  | 2.26
MHS0444 | Mg 60?Ni?30?La?8?Co2 | 0.327837822 | 0.395840059 | 0 | 0 | 0.249824874 | 0 | 0 | 0 | 0 | 0 | 0 | 0 | 0.026497245 | 0 | 0 | 0 | 0 | 0 | 0 | 0 | 0 | 0 | 0 | 0 | 0 | 0 | 0 | 0 | 1.688999727 | 0.075796061 | 4.619988703 | 0.792208778 | 15.69818826 | 0.125066305 | 0.150974056 | 0.129308542 | 0.140880036 | 0.148837359 | 4.106997827 | 0.171006802 | 138.4117088 | 0.638336729 | 4.120997837 | 0.170115998 | 3.903998959 | 0.096823725 | 44.48245396 | 0.718810656 | 20.69998465 | 0.625432224 | 2136.557782 | 0.448189487 | 0.161197924 | 4.397114513 | 7.483379653 | 0.075252673 | 1.484599103 | 0.199294666 | 11.19998739 | 0.368675398 | 25.40739869 | 0.029047672 | 4.619988703 | 0.432901491 | 0 | 0.567098509 | 0.792208778 | 144.3401121 | 0.411261181 | 1203.148888 | 0.306648695 | 0.015128845 | 86.83980321 | 0.009308896 | 3614246.437 | -6.780791475 | -9489.458079 | 0.000715071 | 7.881549307 | 熔融纺丝 | [9 empty] | 20 | [7 empty] | 350 | 2 |  |  | 2.36 |  |  | 350 | 0.101325 | 66.67内 |  | 2.29
MHS0445 | Mg 60?Ni?30?La?6?Co4 | 0.340066255 | 0.410604993 | 0 | 0 | 0.194357554 | 0 | 0 | 0 | 0 | 0 | 0 | 0 | 0.054971198 | 0 | 0 | 0 | 0 | 0 | 0 | 0 | 0 | 0 | 0 | 0 | 0 | 0 | 0 | 0 | 1.697999741 | 0.068972521 | 4.739988668 | 0.781230107 | 15.81862182 | 0.11738245 | 0.149718055 | 0.127721467 | 0.139260033 | 0.13511239 | 4.132997844 | 0.169302884 | 135.8766512 | 0.66111953 | 4.150997842 | 0.170057739 | 3.927998984 | 0.092674977 | 42.8829135 | 0.678128057 | 20.09998291 | 0.592207877 | 2125.817687 | 0.443342065 | 0.164397897 | 4.322967504 | 7.529459726 | 0.065803367 | 1.500199111 | 0.197137935 | 11.39998749 | 0.361782318 | 25.36139863 | 0.027649588 | 4.739988668 | 0.421941937 | 0 | 0.578058063 | 0.781230107 | 146.0801189 | 0.388154282 | 1214.648875 | 0.310640774 | 0.014737161 | 89.87980351 | 0.009385418 | 3577179.606 | -5.707192434 | -9753.332501 | 0.000585496 | 8.025056055 | 熔融纺丝 | [9 empty] | 20 | [7 empty] | 350 | 2 |  |  | 3.05 |  |  | 350 | 0.101325 | 66.67内 |  | 2.66
MHS0446 | Mg 60?Ni?30?La?10 | 0.316458306 | 0.38210013 | 0 | 0 | 0.301441564 | 0 | 0 | 0 | 0 | 0 | 0 | 0 | 0 | 0 | 0 | 0 | 0 | 0 | 0 | 0 | 0 | 0 | 0 | 0 | 0 | 0 | 0 | 0 | 1.679999714 | 0.08183172 | 4.499988755 | 0.802773896 | 15.5777547 | 0.132065011 | 0.152230056 | 0.13029524 | 0.142500038 | 0.160032328 | 4.080997814 | 0.17249494 | 140.9467661 | 0.615669973 | 4.090997835 | 0.169850503 | 3.879998937 | 0.100515412 | 46.08199422 | 0.74983226 | 21.2999863 | 0.651907224 | 2147.297876 | 0.452823731 | 0.157997951 | 4.474141588 | 7.437299586 | 0.083377893 | 1.468999098 | 0.200936711 | 10.99998732 | 0.374937961 | 25.45339874 | 0.030264255 | 4.499988755 | 0.444445555 | 0 | 0.555554445 | 0.802773896 | 142.6001055 | 0.433788208 | 1191.648903 | 0.302108147 | 0.015520529 | 83.79980332 | 0.009230896 | 3649436.782 | -7.799990186 | -8904.073412 | 0.000876771 | 7.465515555 | 熔融纺丝 | [9 empty] | 20 | [14 empty] | 300 | 2 | 3.33 | 1.19
MHS0447 | Mg 60?Ni?30?La?8?Co2 | 0.327837822 | 0.395840059 | 0 | 0 | 0.249824874 | 0 | 0 | 0 | 0 | 0 | 0 | 0 | 0.026497245 | 0 | 0 | 0 | 0 | 0 | 0 | 0 | 0 | 0 | 0 | 0 | 0 | 0 | 0 | 0 | 1.688999727 | 0.075796061 | 4.619988703 | 0.792208778 | 15.69818826 | 0.125066305 | 0.150974056 | 0.129308542 | 0.140880036 | 0.148837359 | 4.106997827 | 0.171006802 | 138.4117088 | 0.638336729 | 4.120997837 | 0.170115998 | 3.903998959 | 0.096823725 | 44.48245396 | 0.718810656 | 20.69998465 | 0.625432224 | 2136.557782 | 0.448189487 | 0.161197924 | 4.397114513 | 7.483379653 | 0.075252673 | 1.484599103 | 0.199294666 | 11.19998739 | 0.368675398 | 25.40739869 | 0.029047672 | 4.619988703 | 0.432901491 | 0 | 0.567098509 | 0.792208778 | 144.3401121 | 0.411261181 | 1203.148888 | 0.306648695 | 0.015128845 | 86.83980321 | 0.009308896 | 3614246.437 | -6.780791475 | -9489.458079 | 0.000715071 | 7.881549307 | 熔融纺丝 | [9 empty] | 20 | [14 empty] | 300 | 2 | 3.33 | 1.41
MHS0448 | Mg 60?Ni?30?La?6?Co4 | 0.340066255 | 0.410604993 | 0 | 0 | 0.194357554 | 0 | 0 | 0 | 0 | 0 | 0 | 0 | 0.054971198 | 0 | 0 | 0 | 0 | 0 | 0 | 0 | 0 | 0 | 0 | 0 | 0 | 0 | 0 | 0 | 1.697999741 | 0.068972521 | 4.739988668 | 0.781230107 | 15.81862182 | 0.11738245 | 0.149718055 | 0.127721467 | 0.139260033 | 0.13511239 | 4.132997844 | 0.169302884 | 135.8766512 | 0.66111953 | 4.150997842 | 0.170057739 | 3.927998984 | 0.092674977 | 42.8829135 | 0.678128057 | 20.09998291 | 0.592207877 | 2125.817687 | 0.443342065 | 0.164397897 | 4.322967504 | 7.529459726 | 0.065803367 | 1.500199111 | 0.197137935 | 11.39998749 | 0.361782318 | 25.36139863 | 0.027649588 | 4.739988668 | 0.421941937 | 0 | 0.578058063 | 0.781230107 | 146.0801189 | 0.388154282 | 1214.648875 | 0.310640774 | 0.014737161 | 89.87980351 | 0.009385418 | 3577179.606 | -5.707192434 | -9753.332501 | 0.000585496 | 8.025056055 | 熔融纺丝 | [9 empty] | 20 | [14 empty] | 300 | 2 | 3.33 | 2.18
MHS0449 | Mg-10.6 wt% La-3.5 wt% Ni | 0.859 | 0.035 | 0 | 0 | 0.106 | 0 | 0 | 0 | 0 | 0 | 0 | 0 | 0 | 0 | 0 | 0 | 0 | 0 | 0 | 0 | 0 | 0 | 0 | 0 | 0 | 0 | 0 | 0 | 1.665160158 | 0.032279346 | 2.150772402 | 0.473679731 | 15.00372294 | 0.046526274 | 0.16010121 | 0.037758638 | 0.142096022 | 0.068253392 | 3.678803202 | 0.052374114 | 200.4292551 | 0.127993761 | 3.680882341 | 0.051666325 | 3.747046554 | 0.033375894 | 27.24652703 | 0.618121567 | 13.19557454 | 0.507421016 | 1441.978181 | 0.281643347 | -0.355941452 | 0.655512328 | 7.60288513 | 0.038827727 | 1.315382384 | 0.062399871 | 8.786126353 | 0.129591144 | 24.9351069 | 0.014092555 | 2.150772402 | 0.929898486 | 0 | 0.070101514 | 0.473679731 | 184.7114091 | 0.151456984 | 941.8430145 | 0.114821717 | 0.017258957 | 46.83997597 | 0.009328653 | 1940220.567 | -0.84741315 | -1440.177072 | 0.000588755 | 1.528205483 | HPMR（氢等离子体-金属反应法） | [17 empty] | 250 | 4 | 不到15 | 3.2 |  |  |  | 350 | 0.0001 | 3 | 4.2 | [5 empty] | 39.1
MHS0450 | Mg-10.6 wt% La-3.5 wt% Ni | 0.859 | 0.035 | 0 | 0 | 0.106 | 0 | 0 | 0 | 0 | 0 | 0 | 0 | 0 | 0 | 0 | 0 | 0 | 0 | 0 | 0 | 0 | 0 | 0 | 0 | 0 | 0 | 0 | 0 | 1.665160158 | 0.032279346 | 2.150772402 | 0.473679731 | 15.00372294 | 0.046526274 | 0.16010121 | 0.037758638 | 0.142096022 | 0.068253392 | 3.678803202 | 0.052374114 | 200.4292551 | 0.127993761 | 3.680882341 | 0.051666325 | 3.747046554 | 0.033375894 | 27.24652703 | 0.618121567 | 13.19557454 | 0.507421016 | 1441.978181 | 0.281643347 | -0.355941452 | 0.655512328 | 7.60288513 | 0.038827727 | 1.315382384 | 0.062399871 | 8.786126353 | 0.129591144 | 24.9351069 | 0.014092555 | 2.150772402 | 0.929898486 | 0 | 0.070101514 | 0.473679731 | 184.7114091 | 0.151456984 | 941.8430145 | 0.114821717 | 0.017258957 | 46.83997597 | 0.009328653 | 1940220.567 | -0.84741315 | -1440.177072 | 0.000588755 | 1.528205483 | HPMR（氢等离子体-金属反应法） | [17 empty] | 400 | 4 | 不到 10 | 6.5 |  |  |  | 250 | 0.0001 |  |  | 2.9
MHS0451 | Mg?65?Ni?27?La?8 | 0.369479182 | 0.370621888 | 0 | 0 | 0.259898929 | 0 | 0 | 0 | 0 | 0 | 0 | 0 | 0 | 0 | 0 | 0 | 0 | 0 | 0 | 0 | 0 | 0 | 0 | 0 | 0 | 0 | 0 | 0 | 1.682499747 | 0.074516752 | 4.239989401 | 0.828579841 | 15.56329711 | 0.122538868 | 0.152739052 | 0.122118959 | 0.141690033 | 0.145674282 | 4.04149796 | 0.167687914 | 147.8884023 | 0.572812107 | 4.049497975 | 0.165611635 | 3.873499031 | 0.094016727 | 42.75823868 | 0.750406246 | 19.91998513 | 0.651439406 | 2045.127901 | 0.459438219 | 0.093198037 | 7.423192431 | 7.478859703 | 0.074989308 | 1.455199163 | 0.193934947 | 10.79498821 | 0.36609727 | 25.37254872 | 0.028899254 | 4.239989401 | 0.471699292 | 0 | 0.528300708 | 0.828579841 | 149.1101069 | 0.395657914 | 1162.098958 | 0.302652311 | 0.015581126 | 80.08981616 | 0.009289216 | 3372987.395 | -6.596789242 | -8079.773319 | 0.000817124 | 6.947064595 | 熔融纺丝 |  |  | 30 |  | 0.17 |  |  |  |  | 39 | [18 empty] | 4
MHS0452 | Mg-9.6 wt % Ti-2.9 wt % V | 0.875 | 0 | 0 | 0 | 0 | 0 | 0 | 0 | 0 | 0 | 0 | 0 | 0 | 0 | 0 | 0 | 0 | 0 | 0.096 | 0.029 | 0 | 0 | 0 | 0 | 0 | 0 | 0 | 0 | 1.657016022 | 0.029647673 | 2.148252538 | 0.262828644 | 14.95403572 | 0.021804323 | 0.158956751 | 0.028639468 | 0.142164903 | 0.031090762 | 3.694386442 | 0.036175431 | 193.9472292 | 0.209286869 | 3.704278163 | 0.044704343 | 3.732189328 | 0.018357145 | 25.92308556 | 0.233743922 | 12.68223324 | 0.201327047 | 1511.415335 | 0.367276716 | -0.36146088 | 0.419959421 | 7.590190369 | 0.027518407 | 1.326680108 | 0.047571892 | 9.399942077 | 0.279560108 | 24.87924004 | 0.00170449 | 2.148252538 | 0.930989241 | 0 | 0.069010759 | 0.262828644 | 178.9192214 | 0.231639589 | 994.6681127 | 0.270116782 | 0.016860361 | 50.07646129 | 0.00945033 | 1888635.473 | 4.366197945 | -2314.494049 | 0.001882907 | 2.331290425 | 氢等离子体-金属反应（HPMR） | [17 empty] | 200 | 4 | 5 | 4.7 | 5.4（573K）、6（623K）、6.7（673K） |  |  | 350 | 0.0001 | 5 | 5 | 4.1（573K）、5.1（623K）、5.2（673K） |  |  |  |  | 29.2 | 73.8 |  | -75.6 |  | 75.7 |  | 0.55（623K）、1.11（648K）、1.62（673K） | 0.44（623K）、0.84（648K）、1.3（673K）
MHS0453 | Mg-9.6 wt % Ti-2.9 wt % V | 0.875 | 0 | 0 | 0 | 0 | 0 | 0 | 0 | 0 | 0 | 0 | 0 | 0 | 0 | 0 | 0 | 0 | 0 | 0.096 | 0.029 | 0 | 0 | 0 | 0 | 0 | 0 | 0 | 0 | 1.657016022 | 0.029647673 | 2.148252538 | 0.262828644 | 14.95403572 | 0.021804323 | 0.158956751 | 0.028639468 | 0.142164903 | 0.031090762 | 3.694386442 | 0.036175431 | 193.9472292 | 0.209286869 | 3.704278163 | 0.044704343 | 3.732189328 | 0.018357145 | 25.92308556 | 0.233743922 | 12.68223324 | 0.201327047 | 1511.415335 | 0.367276716 | -0.36146088 | 0.419959421 | 7.590190369 | 0.027518407 | 1.326680108 | 0.047571892 | 9.399942077 | 0.279560108 | 24.87924004 | 0.00170449 | 2.148252538 | 0.930989241 | 0 | 0.069010759 | 0.262828644 | 178.9192214 | 0.231639589 | 994.6681127 | 0.270116782 | 0.016860361 | 50.07646129 | 0.00945033 | 1888635.473 | 4.366197945 | -2314.494049 | 0.001882907 | 2.331290425 | 氢等离子体-金属反应（HPMR） | [17 empty] | 100 | 4 | 10 | 2.5 |  |  |  | 300 | 0.0001 | 5 | 4
MHS0454 | Mg17Al12 | 0.560654519 | 0 | 0 | 0 | 0 | 0 | 0 | 0 | 0 | 0 | 0.439345481 | 0 | 0 | 0 | 0 | 0 | 0 | 0 | 0 | 0 | 0 | 0 | 0 | 0 | 0 | 0 | 0 | 0 | 1.545860828 | 0.095580343 | 6.551769628 | 0.826897713 | 16.60516948 | 0.112511014 | 0.153106827 | 0.054363808 | 0.132724055 | 0.074216091 | 3.879312537 | 0.067288187 | 126.8399111 | 0.731066289 | 3.916554288 | 0.077966002 | 3.534825436 | 0.072452453 | 25.41254486 | 0.051873232 | 12.41379724 | 0.039674647 | 1954.316254 | 0.360126524 | -0.052410319 | 7.893692499 | 6.958682786 | 0.1175602 | 1.434139172 | 0.1030262 | 9.527594478 | 0.103386648 | 24.59216965 | 0.013398217 | 2.413797239 | 0.828570009 | 0.171429991 | 0 | 0.204040763 | 208.6208758 | 0.106236187 | 927.4203875 | 0.005480508 | 0.01516351 | 57.82771441 | 0.010273221 | 2060817.398 | -1.940552672 | -5231.334769 | 0.000371086 | 5.638644876 |  |  |  | 20 | 600 | 2 | [13 empty] | 4 | 1400 | 4.1
MHS0455 | Mg17Al12+5%Cu | 0.533956684 | 0 | 0.047619048 | 0 | 0 | 0 | 0 | 0 | 0 | 0 | 0.418424268 | 0 | 0 | 0 | 0 | 0 | 0 | 0 | 0 | 0 | 0 | 0 | 0 | 0 | 0 | 0 | 0 | 0 | 1.551822995 | 0.098112468 | 6.638970134 | 0.813320116 | 16.67744924 | 0.115076578 | 0.152610726 | 0.058692831 | 0.132709861 | 0.073496798 | 3.895400814 | 0.072494285 | 124.5861474 | 0.747981279 | 3.930932329 | 0.081148619 | 3.553354085 | 0.08032894 | 26.16009081 | 0.208153157 | 12.73894345 | 0.184516031 | 1971.580663 | 0.358840493 | -0.027329508 | 16.3335069 | 6.973744427 | 0.117150724 | 1.443271635 | 0.110803596 | 9.597625826 | 0.113972026 | 24.5891866 | 0.013295559 | 2.582116135 | 0.766966504 | 0.157113537 | 0.075919959 | 0.498177641 | 212.3725601 | 0.16212535 | 935.8567096 | 0.063976211 | 0.015037621 | 59.43857182 | 0.010255444 | 2139256.566 | -2.032222395 | -5926.32306 | 0.000343032 | 6.330339653 |  |  |  | 20 | 600 | 2 | [19 empty] | 280 |  |  |  | 3
MHS0456 | Mg17Al12+10%Cu | 0.509685926 | 0 | 0.090909091 | 0 | 0 | 0 | 0 | 0 | 0 | 0 | 0.399404983 | 0 | 0 | 0 | 0 | 0 | 0 | 0 | 0 | 0 | 0 | 0 | 0 | 0 | 0 | 0 | 0 | 0 | 1.557555898 | 0.100312975 | 6.722817517 | 0.800390103 | 16.74694963 | 0.117298728 | 0.152133703 | 0.062460926 | 0.132696213 | 0.072798018 | 3.910870448 | 0.076888402 | 122.4190477 | 0.764397761 | 3.94475749 | 0.083903915 | 3.571170252 | 0.086806175 | 26.87889136 | 0.277007067 | 13.05158682 | 0.247148039 | 1988.181204 | 0.357417033 | -0.003213129 | 147.6583051 | 6.988226903 | 0.116720938 | 1.452052927 | 0.117310663 | 9.664964257 | 0.122634488 | 24.58631826 | 0.013194997 | 2.743962661 | 0.71485921 | 0.145003972 | 0.140136818 | 0.626904801 | 215.9799809 | 0.197879462 | 943.9686296 | 0.087821456 | 0.014916574 | 60.98748691 | 0.01023865 | 2215932.178 | -2.115475252 | -6399.364843 | 0.000330685 | 6.77697242 |  |  |  | 20 | 600 | 2 | [12 empty] | 350 | 4 | 240 | 3.9
MHS0457 | Mg17Al12 | 0.560654519 | 0 | 0 | 0 | 0 | 0 | 0 | 0 | 0 | 0 | 0.439345481 | 0 | 0 | 0 | 0 | 0 | 0 | 0 | 0 | 0 | 0 | 0 | 0 | 0 | 0 | 0 | 0 | 0 | 1.545860828 | 0.095580343 | 6.551769628 | 0.826897713 | 16.60516948 | 0.112511014 | 0.153106827 | 0.054363808 | 0.132724055 | 0.074216091 | 3.879312537 | 0.067288187 | 126.8399111 | 0.731066289 | 3.916554288 | 0.077966002 | 3.534825436 | 0.072452453 | 25.41254486 | 0.051873232 | 12.41379724 | 0.039674647 | 1954.316254 | 0.360126524 | -0.052410319 | 7.893692499 | 6.958682786 | 0.1175602 | 1.434139172 | 0.1030262 | 9.527594478 | 0.103386648 | 24.59216965 | 0.013398217 | 2.413797239 | 0.828570009 | 0.171429991 | 0 | 0.204040763 | 208.6208758 | 0.106236187 | 927.4203875 | 0.005480508 | 0.01516351 | 57.82771441 | 0.010273221 | 2060817.398 | -1.940552672 | -5231.334769 | 0.000371086 | 5.638644876 |  |  |  | 20 | 600 | 2 | [13 empty] | 4 | 300 | 2.63
MHS0458 | Mg17Al12+5%Ni | 0.533956684 | 0.047619048 | 0 | 0 | 0 | 0 | 0 | 0 | 0 | 0 | 0.418424268 | 0 | 0 | 0 | 0 | 0 | 0 | 0 | 0 | 0 | 0 | 0 | 0 | 0 | 0 | 0 | 0 | 0 | 1.551669789 | 0.097583751 | 6.624837026 | 0.812532096 | 16.63829894 | 0.111912187 | 0.152502772 | 0.060336366 | 0.132539194 | 0.074136532 | 3.906238182 | 0.08102856 | 124.3808973 | 0.749717631 | 3.942690787 | 0.088888665 | 3.553158333 | 0.079466689 | 26.11776036 | 0.190187382 | 12.74406615 | 0.180237001 | 1980.415417 | 0.362824606 | -0.026719557 | 16.65416062 | 6.973119779 | 0.116917043 | 1.444222579 | 0.111788401 | 9.690171408 | 0.152041647 | 24.62348461 | 0.01581048 | 2.574547548 | 0.776835527 | 0.157320438 | 0.065844035 | 0.464654295 | 206.12851 | 0.13442126 | 944.3877079 | 0.122225268 | 0.015013865 | 60.41652376 | 0.010260798 | 2139114.795 | -2.808976576 | -6020.885893 | 0.000466757 | 6.37246426 |  |  |  | 20 | 600 | 2 | [13 empty] | 4 | 300 | 3.16
MHS0459 | Mg17Al12+5%Cu | 0.533956684 | 0 | 0.047619048 | 0 | 0 | 0 | 0 | 0 | 0 | 0 | 0.418424268 | 0 | 0 | 0 | 0 | 0 | 0 | 0 | 0 | 0 | 0 | 0 | 0 | 0 | 0 | 0 | 0 | 0 | 1.551822995 | 0.098112468 | 6.638970134 | 0.813320116 | 16.67744924 | 0.115076578 | 0.152610726 | 0.058692831 | 0.132709861 | 0.073496798 | 3.895400814 | 0.072494285 | 124.5861474 | 0.747981279 | 3.930932329 | 0.081148619 | 3.553354085 | 0.08032894 | 26.16009081 | 0.208153157 | 12.73894345 | 0.184516031 | 1971.580663 | 0.358840493 | -0.027329508 | 16.3335069 | 6.973744427 | 0.117150724 | 1.443271635 | 0.110803596 | 9.597625826 | 0.113972026 | 24.5891866 | 0.013295559 | 2.582116135 | 0.766966504 | 0.157113537 | 0.075919959 | 0.498177641 | 212.3725601 | 0.16212535 | 935.8567096 | 0.063976211 | 0.015037621 | 59.43857182 | 0.010255444 | 2139256.566 | -2.032222395 | -5926.32306 | 0.000343032 | 6.330339653 |  |  |  | 20 | 600 | 2 | [13 empty] | 4 | 300 | 3.6
MHS0460 | Mg17Al12+10%Ni | 0.509685926 | 0.090909091 | 0 | 0 | 0 | 0 | 0 | 0 | 0 | 0 | 0.399404983 | 0 | 0 | 0 | 0 | 0 | 0 | 0 | 0 | 0 | 0 | 0 | 0 | 0 | 0 | 0 | 0 | 0 | 1.557237677 | 0.099306316 | 6.694872108 | 0.798885393 | 16.67005351 | 0.111305966 | 0.151923786 | 0.065403225 | 0.132362005 | 0.074034914 | 3.932046405 | 0.09153324 | 122.0239333 | 0.767781845 | 3.967742614 | 0.097576514 | 3.570730411 | 0.085241393 | 26.79370922 | 0.252371812 | 13.06062881 | 0.240857667 | 2005.431458 | 0.364770384 | -0.002094968 | 225.1707404 | 6.986957632 | 0.116267324 | 1.453887523 | 0.118998649 | 9.846001352 | 0.183703926 | 24.6535 | 0.017724028 | 2.728626676 | 0.732969452 | 0.145356837 | 0.121673711 | 0.581977834 | 203.739578 | 0.156843207 | 960.6508799 | 0.166323062 | 0.014870431 | 62.89789683 | 0.010249302 | 2215641.792 | -3.604397585 | -6574.770562 | 0.000548517 | 6.840327013 |  |  |  | 20 | 600 | 2 | [13 empty] | 4 | 300 | 2.46
MHS0461 | Mg17Al12+10%Cu | 0.509685926 | 0 | 0.090909091 | 0 | 0 | 0 | 0 | 0 | 0 | 0 | 0.399404983 | 0 | 0 | 0 | 0 | 0 | 0 | 0 | 0 | 0 | 0 | 0 | 0 | 0 | 0 | 0 | 0 | 0 | 1.557555898 | 0.100312975 | 6.722817517 | 0.800390103 | 16.74694963 | 0.117298728 | 0.152133703 | 0.062460926 | 0.132696213 | 0.072798018 | 3.910870448 | 0.076888402 | 122.4190477 | 0.764397761 | 3.94475749 | 0.083903915 | 3.571170252 | 0.086806175 | 26.87889136 | 0.277007067 | 13.05158682 | 0.247148039 | 1988.181204 | 0.357417033 | -0.003213129 | 147.6583051 | 6.988226903 | 0.116720938 | 1.452052927 | 0.117310663 | 9.664964257 | 0.122634488 | 24.58631826 | 0.013194997 | 2.743962661 | 0.71485921 | 0.145003972 | 0.140136818 | 0.626904801 | 215.9799809 | 0.197879462 | 943.9686296 | 0.087821456 | 0.014916574 | 60.98748691 | 0.01023865 | 2215932.178 | -2.115475252 | -6399.364843 | 0.000330685 | 6.77697242 |  |  |  | 20 | 600 | 2 | [13 empty] | 4 | 300 | 2.98
MHS0462 | Mg17Al12 | 0.560654519 | 0 | 0 | 0 | 0 | 0 | 0 | 0 | 0 | 0 | 0.439345481 | 0 | 0 | 0 | 0 | 0 | 0 | 0 | 0 | 0 | 0 | 0 | 0 | 0 | 0 | 0 | 0 | 0 | 1.545860828 | 0.095580343 | 6.551769628 | 0.826897713 | 16.60516948 | 0.112511014 | 0.153106827 | 0.054363808 | 0.132724055 | 0.074216091 | 3.879312537 | 0.067288187 | 126.8399111 | 0.731066289 | 3.916554288 | 0.077966002 | 3.534825436 | 0.072452453 | 25.41254486 | 0.051873232 | 12.41379724 | 0.039674647 | 1954.316254 | 0.360126524 | -0.052410319 | 7.893692499 | 6.958682786 | 0.1175602 | 1.434139172 | 0.1030262 | 9.527594478 | 0.103386648 | 24.59216965 | 0.013398217 | 2.413797239 | 0.828570009 | 0.171429991 | 0 | 0.204040763 | 208.6208758 | 0.106236187 | 927.4203875 | 0.005480508 | 0.01516351 | 57.82771441 | 0.010273221 | 2060817.398 | -1.940552672 | -5231.334769 | 0.000371086 | 5.638644876 |  |  |  | 20 | 600 | 2 | [12 empty] | 150 | 4 | 360 | 1.8 |  |  |  | 180 |  | 360 | 0.41 | [10 empty] | 0.0096396 | 20.3595
MHS0463 | Mg17Al12+5%Ni | 0.533956684 | 0.047619048 | 0 | 0 | 0 | 0 | 0 | 0 | 0 | 0 | 0.418424268 | 0 | 0 | 0 | 0 | 0 | 0 | 0 | 0 | 0 | 0 | 0 | 0 | 0 | 0 | 0 | 0 | 0 | 1.551669789 | 0.097583751 | 6.624837026 | 0.812532096 | 16.63829894 | 0.111912187 | 0.152502772 | 0.060336366 | 0.132539194 | 0.074136532 | 3.906238182 | 0.08102856 | 124.3808973 | 0.749717631 | 3.942690787 | 0.088888665 | 3.553158333 | 0.079466689 | 26.11776036 | 0.190187382 | 12.74406615 | 0.180237001 | 1980.415417 | 0.362824606 | -0.026719557 | 16.65416062 | 6.973119779 | 0.116917043 | 1.444222579 | 0.111788401 | 9.690171408 | 0.152041647 | 24.62348461 | 0.01581048 | 2.574547548 | 0.776835527 | 0.157320438 | 0.065844035 | 0.464654295 | 206.12851 | 0.13442126 | 944.3877079 | 0.122225268 | 0.015013865 | 60.41652376 | 0.010260798 | 2139114.795 | -2.808976576 | -6020.885893 | 0.000466757 | 6.37246426 |  |  |  | 20 | 600 | 2 | [12 empty] | 150 | 4 | 900 | 2.64 |  |  |  | 180 |  | 900 | 0.32 | [10 empty] | 0.0072297 | 15.4566
MHS0464 | Mg17Al12+5%Cu | 0.533956684 | 0 | 0.047619048 | 0 | 0 | 0 | 0 | 0 | 0 | 0 | 0.418424268 | 0 | 0 | 0 | 0 | 0 | 0 | 0 | 0 | 0 | 0 | 0 | 0 | 0 | 0 | 0 | 0 | 0 | 1.551822995 | 0.098112468 | 6.638970134 | 0.813320116 | 16.67744924 | 0.115076578 | 0.152610726 | 0.058692831 | 0.132709861 | 0.073496798 | 3.895400814 | 0.072494285 | 124.5861474 | 0.747981279 | 3.930932329 | 0.081148619 | 3.553354085 | 0.08032894 | 26.16009081 | 0.208153157 | 12.73894345 | 0.184516031 | 1971.580663 | 0.358840493 | -0.027329508 | 16.3335069 | 6.973744427 | 0.117150724 | 1.443271635 | 0.110803596 | 9.597625826 | 0.113972026 | 24.5891866 | 0.013295559 | 2.582116135 | 0.766966504 | 0.157113537 | 0.075919959 | 0.498177641 | 212.3725601 | 0.16212535 | 935.8567096 | 0.063976211 | 0.015037621 | 59.43857182 | 0.010255444 | 2139256.566 | -2.032222395 | -5926.32306 | 0.000343032 | 6.330339653 |  |  |  | 20 | 600 | 2 | [12 empty] | 150 | 4 | 180 | 1.8 |  |  |  | 180 |  | 180 | 0.21 | [10 empty] | 0.0089748 | 19.1961
MHS0465 | Mg17Al12+10%Ni | 0.509685926 | 0.090909091 | 0 | 0 | 0 | 0 | 0 | 0 | 0 | 0 | 0.399404983 | 0 | 0 | 0 | 0 | 0 | 0 | 0 | 0 | 0 | 0 | 0 | 0 | 0 | 0 | 0 | 0 | 0 | 1.557237677 | 0.099306316 | 6.694872108 | 0.798885393 | 16.67005351 | 0.111305966 | 0.151923786 | 0.065403225 | 0.132362005 | 0.074034914 | 3.932046405 | 0.09153324 | 122.0239333 | 0.767781845 | 3.967742614 | 0.097576514 | 3.570730411 | 0.085241393 | 26.79370922 | 0.252371812 | 13.06062881 | 0.240857667 | 2005.431458 | 0.364770384 | -0.002094968 | 225.1707404 | 6.986957632 | 0.116267324 | 1.453887523 | 0.118998649 | 9.846001352 | 0.183703926 | 24.6535 | 0.017724028 | 2.728626676 | 0.732969452 | 0.145356837 | 0.121673711 | 0.581977834 | 203.739578 | 0.156843207 | 960.6508799 | 0.166323062 | 0.014870431 | 62.89789683 | 0.010249302 | 2215641.792 | -3.604397585 | -6574.770562 | 0.000548517 | 6.840327013 |  |  |  | 20 | 600 | 2 | [12 empty] | 150 | 4 | 600 | 2.23 |  |  |  | 180 |  | 600 | 0.4 | [10 empty] | 0.0078114 | 16.5369
MHS0466 | Mg17Al12+10%Cu | 0.509685926 | 0 | 0.090909091 | 0 | 0 | 0 | 0 | 0 | 0 | 0 | 0.399404983 | 0 | 0 | 0 | 0 | 0 | 0 | 0 | 0 | 0 | 0 | 0 | 0 | 0 | 0 | 0 | 0 | 0 | 1.557555898 | 0.100312975 | 6.722817517 | 0.800390103 | 16.74694963 | 0.117298728 | 0.152133703 | 0.062460926 | 0.132696213 | 0.072798018 | 3.910870448 | 0.076888402 | 122.4190477 | 0.764397761 | 3.94475749 | 0.083903915 | 3.571170252 | 0.086806175 | 26.87889136 | 0.277007067 | 13.05158682 | 0.247148039 | 1988.181204 | 0.357417033 | -0.003213129 | 147.6583051 | 6.988226903 | 0.116720938 | 1.452052927 | 0.117310663 | 9.664964257 | 0.122634488 | 24.58631826 | 0.013194997 | 2.743962661 | 0.71485921 | 0.145003972 | 0.140136818 | 0.626904801 | 215.9799809 | 0.197879462 | 943.9686296 | 0.087821456 | 0.014916574 | 60.98748691 | 0.01023865 | 2215932.178 | -2.115475252 | -6399.364843 | 0.000330685 | 6.77697242 |  |  |  | 20 | 600 | 2 | [12 empty] | 150 | 4 | 300 | 1.95 |  |  |  | 180 |  | 300 | 0.44 | [10 empty] | 0.0067311 | 14.2932
MHS0467 | Mg17Al12 | 0.560654519 | 0 | 0 | 0 | 0 | 0 | 0 | 0 | 0 | 0 | 0.439345481 | 0 | 0 | 0 | 0 | 0 | 0 | 0 | 0 | 0 | 0 | 0 | 0 | 0 | 0 | 0 | 0 | 0 | 1.545860828 | 0.095580343 | 6.551769628 | 0.826897713 | 16.60516948 | 0.112511014 | 0.153106827 | 0.054363808 | 0.132724055 | 0.074216091 | 3.879312537 | 0.067288187 | 126.8399111 | 0.731066289 | 3.916554288 | 0.077966002 | 3.534825436 | 0.072452453 | 25.41254486 | 0.051873232 | 12.41379724 | 0.039674647 | 1954.316254 | 0.360126524 | -0.052410319 | 7.893692499 | 6.958682786 | 0.1175602 | 1.434139172 | 0.1030262 | 9.527594478 | 0.103386648 | 24.59216965 | 0.013398217 | 2.413797239 | 0.828570009 | 0.171429991 | 0 | 0.204040763 | 208.6208758 | 0.106236187 | 927.4203875 | 0.005480508 | 0.01516351 | 57.82771441 | 0.010273221 | 2060817.398 | -1.940552672 | -5231.334769 | 0.000371086 | 5.638644876 |  |  |  | 20 | 600 | 2 | [12 empty] | 250 | 4 | 600 | 3.01 |  |  |  | 280 |  | 600 | 0.58
MHS0468 | Mg17Al12+5%Ni | 0.533956684 | 0.047619048 | 0 | 0 | 0 | 0 | 0 | 0 | 0 | 0 | 0.418424268 | 0 | 0 | 0 | 0 | 0 | 0 | 0 | 0 | 0 | 0 | 0 | 0 | 0 | 0 | 0 | 0 | 0 | 1.551669789 | 0.097583751 | 6.624837026 | 0.812532096 | 16.63829894 | 0.111912187 | 0.152502772 | 0.060336366 | 0.132539194 | 0.074136532 | 3.906238182 | 0.08102856 | 124.3808973 | 0.749717631 | 3.942690787 | 0.088888665 | 3.553158333 | 0.079466689 | 26.11776036 | 0.190187382 | 12.74406615 | 0.180237001 | 1980.415417 | 0.362824606 | -0.026719557 | 16.65416062 | 6.973119779 | 0.116917043 | 1.444222579 | 0.111788401 | 9.690171408 | 0.152041647 | 24.62348461 | 0.01581048 | 2.574547548 | 0.776835527 | 0.157320438 | 0.065844035 | 0.464654295 | 206.12851 | 0.13442126 | 944.3877079 | 0.122225268 | 0.015013865 | 60.41652376 | 0.010260798 | 2139114.795 | -2.808976576 | -6020.885893 | 0.000466757 | 6.37246426 |  |  |  | 20 | 600 | 2 | [12 empty] | 250 | 4 | 360 | 3.3 |  |  |  | 280 |  | 360 | 1.49
MHS0469 | Mg17Al12+5%Cu | 0.533956684 | 0 | 0.047619048 | 0 | 0 | 0 | 0 | 0 | 0 | 0 | 0.418424268 | 0 | 0 | 0 | 0 | 0 | 0 | 0 | 0 | 0 | 0 | 0 | 0 | 0 | 0 | 0 | 0 | 0 | 1.551822995 | 0.098112468 | 6.638970134 | 0.813320116 | 16.67744924 | 0.115076578 | 0.152610726 | 0.058692831 | 0.132709861 | 0.073496798 | 3.895400814 | 0.072494285 | 124.5861474 | 0.747981279 | 3.930932329 | 0.081148619 | 3.553354085 | 0.08032894 | 26.16009081 | 0.208153157 | 12.73894345 | 0.184516031 | 1971.580663 | 0.358840493 | -0.027329508 | 16.3335069 | 6.973744427 | 0.117150724 | 1.443271635 | 0.110803596 | 9.597625826 | 0.113972026 | 24.5891866 | 0.013295559 | 2.582116135 | 0.766966504 | 0.157113537 | 0.075919959 | 0.498177641 | 212.3725601 | 0.16212535 | 935.8567096 | 0.063976211 | 0.015037621 | 59.43857182 | 0.010255444 | 2139256.566 | -2.032222395 | -5926.32306 | 0.000343032 | 6.330339653 |  |  |  | 20 | 600 | 2 | [12 empty] | 250 | 4 | 360 | 3.6 |  |  |  | 280 |  | 360 | 2.94
MHS0470 | Mg17Al12+10%Ni | 0.509685926 | 0.090909091 | 0 | 0 | 0 | 0 | 0 | 0 | 0 | 0 | 0.399404983 | 0 | 0 | 0 | 0 | 0 | 0 | 0 | 0 | 0 | 0 | 0 | 0 | 0 | 0 | 0 | 0 | 0 | 1.557237677 | 0.099306316 | 6.694872108 | 0.798885393 | 16.67005351 | 0.111305966 | 0.151923786 | 0.065403225 | 0.132362005 | 0.074034914 | 3.932046405 | 0.09153324 | 122.0239333 | 0.767781845 | 3.967742614 | 0.097576514 | 3.570730411 | 0.085241393 | 26.79370922 | 0.252371812 | 13.06062881 | 0.240857667 | 2005.431458 | 0.364770384 | -0.002094968 | 225.1707404 | 6.986957632 | 0.116267324 | 1.453887523 | 0.118998649 | 9.846001352 | 0.183703926 | 24.6535 | 0.017724028 | 2.728626676 | 0.732969452 | 0.145356837 | 0.121673711 | 0.581977834 | 203.739578 | 0.156843207 | 960.6508799 | 0.166323062 | 0.014870431 | 62.89789683 | 0.010249302 | 2215641.792 | -3.604397585 | -6574.770562 | 0.000548517 | 6.840327013 |  |  |  | 20 | 600 | 2 | [12 empty] | 250 | 4 | 1200 | 2.89 |  |  |  | 280 |  | 1200 | 1.68
MHS0471 | Mg17Al12+10%Cu | 0.509685926 | 0 | 0.090909091 | 0 | 0 | 0 | 0 | 0 | 0 | 0 | 0.399404983 | 0 | 0 | 0 | 0 | 0 | 0 | 0 | 0 | 0 | 0 | 0 | 0 | 0 | 0 | 0 | 0 | 0 | 1.557555898 | 0.100312975 | 6.722817517 | 0.800390103 | 16.74694963 | 0.117298728 | 0.152133703 | 0.062460926 | 0.132696213 | 0.072798018 | 3.910870448 | 0.076888402 | 122.4190477 | 0.764397761 | 3.94475749 | 0.083903915 | 3.571170252 | 0.086806175 | 26.87889136 | 0.277007067 | 13.05158682 | 0.247148039 | 1988.181204 | 0.357417033 | -0.003213129 | 147.6583051 | 6.988226903 | 0.116720938 | 1.452052927 | 0.117310663 | 9.664964257 | 0.122634488 | 24.58631826 | 0.013194997 | 2.743962661 | 0.71485921 | 0.145003972 | 0.140136818 | 0.626904801 | 215.9799809 | 0.197879462 | 943.9686296 | 0.087821456 | 0.014916574 | 60.98748691 | 0.01023865 | 2215932.178 | -2.115475252 | -6399.364843 | 0.000330685 | 6.77697242 |  |  |  | 20 | 600 | 2 | [12 empty] | 250 | 4 | 360 | 2.98 |  |  |  | 280 |  | 360 | 0.58
MHS0472 | Mg17Al12 | 0.560654519 | 0 | 0 | 0 | 0 | 0 | 0 | 0 | 0 | 0 | 0.439345481 | 0 | 0 | 0 | 0 | 0 | 0 | 0 | 0 | 0 | 0 | 0 | 0 | 0 | 0 | 0 | 0 | 0 | 1.545860828 | 0.095580343 | 6.551769628 | 0.826897713 | 16.60516948 | 0.112511014 | 0.153106827 | 0.054363808 | 0.132724055 | 0.074216091 | 3.879312537 | 0.067288187 | 126.8399111 | 0.731066289 | 3.916554288 | 0.077966002 | 3.534825436 | 0.072452453 | 25.41254486 | 0.051873232 | 12.41379724 | 0.039674647 | 1954.316254 | 0.360126524 | -0.052410319 | 7.893692499 | 6.958682786 | 0.1175602 | 1.434139172 | 0.1030262 | 9.527594478 | 0.103386648 | 24.59216965 | 0.013398217 | 2.413797239 | 0.828570009 | 0.171429991 | 0 | 0.204040763 | 208.6208758 | 0.106236187 | 927.4203875 | 0.005480508 | 0.01516351 | 57.82771441 | 0.010273221 | 2060817.398 | -1.940552672 | -5231.334769 | 0.000371086 | 5.638644876 |  |  |  | 20 | 600 | 2 | [12 empty] | 350 | 4 | 1200 | 4.17 |  |  |  | 380 |  | 1200 | 2.58
MHS0473 | Mg17Al12+5%Ni | 0.533956684 | 0.047619048 | 0 | 0 | 0 | 0 | 0 | 0 | 0 | 0 | 0.418424268 | 0 | 0 | 0 | 0 | 0 | 0 | 0 | 0 | 0 | 0 | 0 | 0 | 0 | 0 | 0 | 0 | 0 | 1.551669789 | 0.097583751 | 6.624837026 | 0.812532096 | 16.63829894 | 0.111912187 | 0.152502772 | 0.060336366 | 0.132539194 | 0.074136532 | 3.906238182 | 0.08102856 | 124.3808973 | 0.749717631 | 3.942690787 | 0.088888665 | 3.553158333 | 0.079466689 | 26.11776036 | 0.190187382 | 12.74406615 | 0.180237001 | 1980.415417 | 0.362824606 | -0.026719557 | 16.65416062 | 6.973119779 | 0.116917043 | 1.444222579 | 0.111788401 | 9.690171408 | 0.152041647 | 24.62348461 | 0.01581048 | 2.574547548 | 0.776835527 | 0.157320438 | 0.065844035 | 0.464654295 | 206.12851 | 0.13442126 | 944.3877079 | 0.122225268 | 0.015013865 | 60.41652376 | 0.010260798 | 2139114.795 | -2.808976576 | -6020.885893 | 0.000466757 | 6.37246426 |  |  |  | 20 | 600 | 2 | [12 empty] | 350 | 4 | 1380 | 3.01 |  |  |  | 380 |  | 1380 | 1.89
MHS0474 | Mg17Al12+5%Cu | 0.533956684 | 0 | 0.047619048 | 0 | 0 | 0 | 0 | 0 | 0 | 0 | 0.418424268 | 0 | 0 | 0 | 0 | 0 | 0 | 0 | 0 | 0 | 0 | 0 | 0 | 0 | 0 | 0 | 0 | 0 | 1.551822995 | 0.098112468 | 6.638970134 | 0.813320116 | 16.67744924 | 0.115076578 | 0.152610726 | 0.058692831 | 0.132709861 | 0.073496798 | 3.895400814 | 0.072494285 | 124.5861474 | 0.747981279 | 3.930932329 | 0.081148619 | 3.553354085 | 0.08032894 | 26.16009081 | 0.208153157 | 12.73894345 | 0.184516031 | 1971.580663 | 0.358840493 | -0.027329508 | 16.3335069 | 6.973744427 | 0.117150724 | 1.443271635 | 0.110803596 | 9.597625826 | 0.113972026 | 24.5891866 | 0.013295559 | 2.582116135 | 0.766966504 | 0.157113537 | 0.075919959 | 0.498177641 | 212.3725601 | 0.16212535 | 935.8567096 | 0.063976211 | 0.015037621 | 59.43857182 | 0.010255444 | 2139256.566 | -2.032222395 | -5926.32306 | 0.000343032 | 6.330339653 |  |  |  | 20 | 600 | 2 | [12 empty] | 350 | 4 | 240 | 4.07 |  |  |  | 380 |  | 240 | 3.19
MHS0475 | Mg17Al12+10%Ni | 0.509685926 | 0.090909091 | 0 | 0 | 0 | 0 | 0 | 0 | 0 | 0 | 0.399404983 | 0 | 0 | 0 | 0 | 0 | 0 | 0 | 0 | 0 | 0 | 0 | 0 | 0 | 0 | 0 | 0 | 0 | 1.557237677 | 0.099306316 | 6.694872108 | 0.798885393 | 16.67005351 | 0.111305966 | 0.151923786 | 0.065403225 | 0.132362005 | 0.074034914 | 3.932046405 | 0.09153324 | 122.0239333 | 0.767781845 | 3.967742614 | 0.097576514 | 3.570730411 | 0.085241393 | 26.79370922 | 0.252371812 | 13.06062881 | 0.240857667 | 2005.431458 | 0.364770384 | -0.002094968 | 225.1707404 | 6.986957632 | 0.116267324 | 1.453887523 | 0.118998649 | 9.846001352 | 0.183703926 | 24.6535 | 0.017724028 | 2.728626676 | 0.732969452 | 0.145356837 | 0.121673711 | 0.581977834 | 203.739578 | 0.156843207 | 960.6508799 | 0.166323062 | 0.014870431 | 62.89789683 | 0.010249302 | 2215641.792 | -3.604397585 | -6574.770562 | 0.000548517 | 6.840327013 |  |  |  | 20 | 600 | 2 | [12 empty] | 350 | 4 | 720 | 3.47 |  |  |  | 380 |  | 720 | 2.57
MHS0476 | Mg17Al12+10%Cu | 0.509685926 | 0 | 0.090909091 | 0 | 0 | 0 | 0 | 0 | 0 | 0 | 0.399404983 | 0 | 0 | 0 | 0 | 0 | 0 | 0 | 0 | 0 | 0 | 0 | 0 | 0 | 0 | 0 | 0 | 0 | 1.557555898 | 0.100312975 | 6.722817517 | 0.800390103 | 16.74694963 | 0.117298728 | 0.152133703 | 0.062460926 | 0.132696213 | 0.072798018 | 3.910870448 | 0.076888402 | 122.4190477 | 0.764397761 | 3.94475749 | 0.083903915 | 3.571170252 | 0.086806175 | 26.87889136 | 0.277007067 | 13.05158682 | 0.247148039 | 1988.181204 | 0.357417033 | -0.003213129 | 147.6583051 | 6.988226903 | 0.116720938 | 1.452052927 | 0.117310663 | 9.664964257 | 0.122634488 | 24.58631826 | 0.013194997 | 2.743962661 | 0.71485921 | 0.145003972 | 0.140136818 | 0.626904801 | 215.9799809 | 0.197879462 | 943.9686296 | 0.087821456 | 0.014916574 | 60.98748691 | 0.01023865 | 2215932.178 | -2.115475252 | -6399.364843 | 0.000330685 | 6.77697242 |  |  |  | 20 | 600 | 2 | [12 empty] | 350 | 4 | 300 | 3.94 |  |  |  | 380 |  | 300 | 2.73
MHS0477 | LaMg?4?Ni-A | 0.3552 | 0.2039 | 0 | 0.4409 | 0 | 0 | 0 | 0 | 0 | 0 | 0 | 0 | 0 | 0 | 0 | 0 | 0 | 0 | 0 | 0 | 0 | 0 | 0 | 0 | 0 | 0 | 0 | 0 | 1.641193398 | 0.090490163 | 3.456964744 | 0.843148781 | 14.93266733 | 0.136441561 | 0.157611607 | 0.105087745 | 0.147554433 | 0.164959668 | 3.776322172 | 0.179458715 | 146.5736974 | 0.590412561 | 3.791140572 | 0.17328818 | 3.745200434 | 0.104253174 | 47.09219691 | 0.865614843 | 21.43402557 | 0.761542114 | 1997.616096 | 0.476100974 | -0.008458474 | 71.93746213 | 7.332794722 | 0.10203116 | 1.380003595 | 0.176525909 | 9.616390732 | 0.367621146 | 25.37236978 | 0.030987692 | 3.456964744 | 0.578542203 | 0 | 0.421457797 | 0.843148781 | 147.278902 | 0.456804862 | 1076.332742 | 0.271930271 | 0.016925469 | 63.67744297 | 0.008934403 | 3411002.83 | -7.372141952 | -7490.647481 | 0.000985149 | 6.952566845 | 铸态-坩埚中熔化 | [17 empty] | 100 | 3 |  |  | 1.8 |  |  | 300 | 0.001 |  |  | 1.75 | 227 |  | 432
MHS0478 | LaMg?4?Ni-B | 0.3519 | 0.2146 | 0 | 0.4335 | 0 | 0 | 0 | 0 | 0 | 0 | 0 | 0 | 0 | 0 | 0 | 0 | 0 | 0 | 0 | 0 | 0 | 0 | 0 | 0 | 0 | 0 | 0 | 0 | 1.643368631 | 0.090366624 | 3.523609068 | 0.844146544 | 14.96987489 | 0.136901593 | 0.157250283 | 0.106802563 | 0.147253651 | 0.164828373 | 3.791291676 | 0.181388681 | 145.3348255 | 0.599461817 | 3.805865679 | 0.175332498 | 3.752646831 | 0.104824854 | 47.10613829 | 0.859295969 | 21.45977974 | 0.755691609 | 2007.811788 | 0.474484463 | 0.002765295 | 223.0034635 | 7.337892341 | 0.101258198 | 1.38564957 | 0.179033388 | 9.697617729 | 0.370953212 | 25.3776802 | 0.030895887 | 3.523609068 | 0.567599856 | 0 | 0.432400144 | 0.844146544 | 146.8614042 | 0.456607601 | 1082.930377 | 0.275708826 | 0.016826801 | 64.89951907 | 0.008954978 | 3432119.782 | -7.473994691 | -7612.087437 | 0.000982824 | 7.022255176 | 超高压(UHP, 5 GPa，823 K | [17 empty] | 100 | 3 |  |  | 2.39 |  |  | 300 | 0.001 |  |  | 2.36 | 237 | 272
MHS0479 | LaMg?4?Ni-C | 0.3555 | 0.206 | 0 | 0.4385 | 0 | 0 | 0 | 0 | 0 | 0 | 0 | 0 | 0 | 0 | 0 | 0 | 0 | 0 | 0 | 0 | 0 | 0 | 0 | 0 | 0 | 0 | 0 | 0 | 1.641777714 | 0.090321357 | 3.467495573 | 0.843580751 | 14.9414336 | 0.136333335 | 0.157537464 | 0.105315805 | 0.147465535 | 0.164713394 | 3.779352198 | 0.179653484 | 146.4758946 | 0.591217119 | 3.794068456 | 0.173523045 | 3.746905118 | 0.104222493 | 47.02356329 | 0.864561847 | 21.41014481 | 0.760469613 | 1997.929944 | 0.475799118 | -0.00714549 | 85.34202986 | 7.334938188 | 0.1017097 | 1.381064083 | 0.176885119 | 9.631933536 | 0.367983252 | 25.3719887 | 0.030940132 | 3.467495573 | 0.576785163 | 0 | 0.423214837 | 0.843580751 | 147.3187769 | 0.45591534 | 1077.347082 | 0.27262794 | 0.016903903 | 63.89587979 | 0.008940418 | 3410426.37 | -7.370588097 | -7502.141595 | 0.000983431 | 6.956691242 | 超高压(UHP, 5 GPa，973 K | [17 empty] | 100 | 3 |  |  | 2.63 |  |  | 300 | 0.001 |  |  | 2.69 | 217 | 258
MHS0480 | 85Mg-10Ti-5La | 0.85 | 0 | 0 | 0 | 0.05 | 0 | 0 | 0 | 0 | 0 | 0 | 0 | 0 | 0 | 0 | 0 | 0 | 0 | 0.1 | 0 | 0 | 0 | 0 | 0 | 0 | 0 | 0 | 0 | 1.654909756 | 0.035299245 | 2.121272905 | 0.220216925 | 14.91572236 | 0.033976296 | 0.159591404 | 0.026555889 | 0.142695551 | 0.053909987 | 3.682063049 | 0.028447441 | 195.6422466 | 0.181554988 | 3.695865152 | 0.041935015 | 3.7269997 | 0.024823368 | 26.72275226 | 0.460575739 | 12.99111368 | 0.377717218 | 1508.486975 | 0.364609888 | -0.364601969 | 0.381495785 | 7.580432292 | 0.035941851 | 1.320820297 | 0.04323038 | 9.234224059 | 0.250655862 | 24.90121854 | 0.008917092 | 2.121272905 | 0.942830126 | 0 | 0.057169874 | 0.220216925 | 178.9185342 | 0.234091401 | 982.5790325 | 0.238731625 | 0.017059331 | 48.46524234 | 0.009397945 | 1925389.897 | 3.130360677 | -2194.493214 | 0.00142443 | 2.236587086 | 电弧等离子体法 | [17 empty] | 150 | 4 | 120 | 1.8 | (673 K)5.7/(573 K)5/(623 K)5.1 |  |  |  | 0.1 |  |  |  | 348 |  |  |  | 38.8 |  |  | ?68.7 |  |  |  | (673 K)1.545/(573 K) 0.181/(623 K)0.544 | (673 K)0.89/(573 K)0.099/(623 K) 0.375
MHS0481 | 85Mg-10Ti-5La | 0.85 | 0 | 0 | 0 | 0.05 | 0 | 0 | 0 | 0 | 0 | 0 | 0 | 0 | 0 | 0 | 0 | 0 | 0 | 0.1 | 0 | 0 | 0 | 0 | 0 | 0 | 0 | 0 | 0 | 1.654909756 | 0.035299245 | 2.121272905 | 0.220216925 | 14.91572236 | 0.033976296 | 0.159591404 | 0.026555889 | 0.142695551 | 0.053909987 | 3.682063049 | 0.028447441 | 195.6422466 | 0.181554988 | 3.695865152 | 0.041935015 | 3.7269997 | 0.024823368 | 26.72275226 | 0.460575739 | 12.99111368 | 0.377717218 | 1508.486975 | 0.364609888 | -0.364601969 | 0.381495785 | 7.580432292 | 0.035941851 | 1.320820297 | 0.04323038 | 9.234224059 | 0.250655862 | 24.90121854 | 0.008917092 | 2.121272905 | 0.942830126 | 0 | 0.057169874 | 0.220216925 | 178.9185342 | 0.234091401 | 982.5790325 | 0.238731625 | 0.017059331 | 48.46524234 | 0.009397945 | 1925389.897 | 3.130360677 | -2194.493214 | 0.00142443 | 2.236587086 | 电弧等离子体法 | [17 empty] | 250 | 4 | 120 | 4.5
MHS0482 | 85Mg-10Ti-5La | 0.85 | 0 | 0 | 0 | 0.05 | 0 | 0 | 0 | 0 | 0 | 0 | 0 | 0 | 0 | 0 | 0 | 0 | 0 | 0.1 | 0 | 0 | 0 | 0 | 0 | 0 | 0 | 0 | 0 | 1.654909756 | 0.035299245 | 2.121272905 | 0.220216925 | 14.91572236 | 0.033976296 | 0.159591404 | 0.026555889 | 0.142695551 | 0.053909987 | 3.682063049 | 0.028447441 | 195.6422466 | 0.181554988 | 3.695865152 | 0.041935015 | 3.7269997 | 0.024823368 | 26.72275226 | 0.460575739 | 12.99111368 | 0.377717218 | 1508.486975 | 0.364609888 | -0.364601969 | 0.381495785 | 7.580432292 | 0.035941851 | 1.320820297 | 0.04323038 | 9.234224059 | 0.250655862 | 24.90121854 | 0.008917092 | 2.121272905 | 0.942830126 | 0 | 0.057169874 | 0.220216925 | 178.9185342 | 0.234091401 | 982.5790325 | 0.238731625 | 0.017059331 | 48.46524234 | 0.009397945 | 1925389.897 | 3.130360677 | -2194.493214 | 0.00142443 | 2.236587086 | 电弧等离子体法 | [17 empty] | 300 | 4 | 20 | 3.8
MHS0483 | 70Mg-25Fe-5La | 0.7 | 0 | 0 | 0 | 0.05 | 0 | 0 | 0 | 0 | 0 | 0 | 0 | 0 | 0.25 | 0 | 0 | 0 | 0 | 0 | 0 | 0 | 0 | 0 | 0 | 0 | 0 | 0 | 0 | 1.667585593 | 0.021773246 | 2.809221325 | 0.724903621 | 15.14632904 | 0.038140536 | 0.155606359 | 0.081430691 | 0.140508471 | 0.053803382 | 3.788973685 | 0.089316827 | 178.4353219 | 0.367872649 | 3.77008075 | 0.075983778 | 3.784301385 | 0.033565035 | 29.72891973 | 0.524913394 | 14.3447499 | 0.45316092 | 1624.100309 | 0.39404205 | -0.31544145 | 0.662721739 | 7.658063373 | 0.030471151 | 1.376957949 | 0.129863151 | 9.351990498 | 0.188370574 | 24.9237235 | 0.00965002 | 2.809221325 | 0.711941057 | 0 | 0.288058943 | 0.724903621 | 173.4664179 | 0.235740002 | 1044.220252 | 0.288993472 | 0.016077634 | 61.45393126 | 0.008955956 | 2259205.609 | 7.976381416 | -3897.662551 | 0.002042273 | 3.740244383 | 电弧等离子体法 | [21 empty] | (673 K)4.7/(573 K)5.2/(623 K)4.7/(523 K)5.1 |  |  |  | 0.1 | [7 empty] | 34.7 |  |  | ?72.9 |  |  |  | (673 K)2.264/(573 K) 0.1563/(623 K) 0.436/(523 K)0.048 | (673 K) 1.564/(573 K)0.1473/(623 K) 0.428/(523 K) 0.033
MHS0484 | 85Mg-10Ni-5La | 0.85 | 0.1 | 0 | 0 | 0.05 | 0 | 0 | 0 | 0 | 0 | 0 | 0 | 0 | 0 | 0 | 0 | 0 | 0 | 0 | 0 | 0 | 0 | 0 | 0 | 0 | 0 | 0 | 0 | 1.673498885 | 0.028112715 | 2.377743809 | 0.705152431 | 15.1409841 | 0.050909551 | 0.158737072 | 0.050251498 | 0.140859388 | 0.052940946 | 3.726017765 | 0.084201383 | 195.2797527 | 0.209365129 | 3.726989646 | 0.08394929 | 3.773584805 | 0.040177247 | 27.00079808 | 0.489637076 | 13.17339645 | 0.41633698 | 1469.936152 | 0.301353045 | -0.319488196 | 1.053763352 | 7.625615763 | 0.026614677 | 1.335560925 | 0.095700452 | 9.066729536 | 0.19883349 | 24.94602961 | 0.013248589 | 2.377743809 | 0.841133512 | 0 | 0.158866488 | 0.705152431 | 183.7254613 | 0.145640895 | 962.8065942 | 0.176710744 | 0.016871295 | 51.04520208 | 0.009416979 | 1966906.59 | -1.000285452 | -1928.706042 | 0.000518899 | 2.002173405 | 电弧等离子体法 | [17 empty] | 30 | 4 | 210 | 1.5 | (673 K)4.6/(573 K)4.7/(623 K)4.8/(548 K)4.1 |  |  |  | 0.1 | [7 empty] | 74.5 |  |  | ?82.1 |  |  |  | (673 K)1.961/(573 K)0.247/(623 K) 0.674/(548 K)0.136 | (673 K) 1.3/(573 K)0.163/(623 K) 0.317/(548 K)0.085
MHS0485 | 85Mg-10Ni-5La | 0.85 | 0.1 | 0 | 0 | 0.05 | 0 | 0 | 0 | 0 | 0 | 0 | 0 | 0 | 0 | 0 | 0 | 0 | 0 | 0 | 0 | 0 | 0 | 0 | 0 | 0 | 0 | 0 | 0 | 1.673498885 | 0.028112715 | 2.377743809 | 0.705152431 | 15.1409841 | 0.050909551 | 0.158737072 | 0.050251498 | 0.140859388 | 0.052940946 | 3.726017765 | 0.084201383 | 195.2797527 | 0.209365129 | 3.726989646 | 0.08394929 | 3.773584805 | 0.040177247 | 27.00079808 | 0.489637076 | 13.17339645 | 0.41633698 | 1469.936152 | 0.301353045 | -0.319488196 | 1.053763352 | 7.625615763 | 0.026614677 | 1.335560925 | 0.095700452 | 9.066729536 | 0.19883349 | 24.94602961 | 0.013248589 | 2.377743809 | 0.841133512 | 0 | 0.158866488 | 0.705152431 | 183.7254613 | 0.145640895 | 962.8065942 | 0.176710744 | 0.016871295 | 51.04520208 | 0.009416979 | 1966906.59 | -1.000285452 | -1928.706042 | 0.000518899 | 2.002173405 | 电弧等离子体法 | [17 empty] | 200 | 4 | 0.83 | 3.8
MHS0486 | 85Mg-10Ni-5La | 0.85 | 0.1 | 0 | 0 | 0.05 | 0 | 0 | 0 | 0 | 0 | 0 | 0 | 0 | 0 | 0 | 0 | 0 | 0 | 0 | 0 | 0 | 0 | 0 | 0 | 0 | 0 | 0 | 0 | 1.673498885 | 0.028112715 | 2.377743809 | 0.705152431 | 15.1409841 | 0.050909551 | 0.158737072 | 0.050251498 | 0.140859388 | 0.052940946 | 3.726017765 | 0.084201383 | 195.2797527 | 0.209365129 | 3.726989646 | 0.08394929 | 3.773584805 | 0.040177247 | 27.00079808 | 0.489637076 | 13.17339645 | 0.41633698 | 1469.936152 | 0.301353045 | -0.319488196 | 1.053763352 | 7.625615763 | 0.026614677 | 1.335560925 | 0.095700452 | 9.066729536 | 0.19883349 | 24.94602961 | 0.013248589 | 2.377743809 | 0.841133512 | 0 | 0.158866488 | 0.705152431 | 183.7254613 | 0.145640895 | 962.8065942 | 0.176710744 | 0.016871295 | 51.04520208 | 0.009416979 | 1966906.59 | -1.000285452 | -1928.706042 | 0.000518899 | 2.002173405 | 电弧等离子体法 | [17 empty] | 30 | 4 | 120内 | 1.1
MHS0487 | Mg?11?Y?2?Ni?2 | 0.475252998 | 0.208666561 | 0 | 0 | 0 | 0 | 0 | 0 | 0.31608044 | 0 | 0 | 0 | 0 | 0 | 0 | 0 | 0 | 0 | 0 | 0 | 0 | 0 | 0 | 0 | 0 | 0 | 0 | 0 | 1.652666456 | 0.069394547 | 3.199993776 | 0.840076361 | 15.07916455 | 0.101801789 | 0.158046702 | 0.093352986 | 0.145266696 | 0.127018968 | 3.783998605 | 0.150065116 | 160.3469146 | 0.467630227 | 3.783998605 | 0.150065116 | 3.761999292 | 0.083214638 | 37.50355898 | 0.619566497 | 17.73332879 | 0.559557488 | 1906.732556 | 0.476497088 | -0.097734385 | 5.601954791 | 7.455066221 | 0.064981003 | 1.377999481 | 0.153008324 | 10.19332724 | 0.283911466 | 25.25059954 | 0.025498863 | 3.199993776 | 0.625001216 | 0 | 0.374998784 | 0.840076361 | 153.7333596 | 0.410474408 | 1147.282952 | 0.324361781 | 0.016950891 | 62.46655504 | 0.008884754 | 2720754.823 | -6.115545911 | -7300.725426 | 0.000838365 | 6.358161138 | 熔纺技术 | [9 empty] | 40 | [7 empty] | 250 | 3 | 10 | 3.91 |  |  |  | 250 | 0.101325 | 12 | 3.66
MHS0488 | Mg?11?Y?2?Ni?2 | 0.475252998 | 0.208666561 | 0 | 0 | 0 | 0 | 0 | 0 | 0.31608044 | 0 | 0 | 0 | 0 | 0 | 0 | 0 | 0 | 0 | 0 | 0 | 0 | 0 | 0 | 0 | 0 | 0 | 0 | 0 | 1.652666456 | 0.069394547 | 3.199993776 | 0.840076361 | 15.07916455 | 0.101801789 | 0.158046702 | 0.093352986 | 0.145266696 | 0.127018968 | 3.783998605 | 0.150065116 | 160.3469146 | 0.467630227 | 3.783998605 | 0.150065116 | 3.761999292 | 0.083214638 | 37.50355898 | 0.619566497 | 17.73332879 | 0.559557488 | 1906.732556 | 0.476497088 | -0.097734385 | 5.601954791 | 7.455066221 | 0.064981003 | 1.377999481 | 0.153008324 | 10.19332724 | 0.283911466 | 25.25059954 | 0.025498863 | 3.199993776 | 0.625001216 | 0 | 0.374998784 | 0.840076361 | 153.7333596 | 0.410474408 | 1147.282952 | 0.324361781 | 0.016950891 | 62.46655504 | 0.008884754 | 2720754.823 | -6.115545911 | -7300.725426 | 0.000838365 | 6.358161138 | 熔纺技术+氩气氛（0.6 MPa）下在 300 ℃下退火结晶 24小时 | [9 empty] | 40 | [7 empty] | 250 | 3 | 10 | 3.78 |  |  |  | 250 | 0.101325 | 12 | 3.66
MHS0489 | Mg?11?Y?2?Ni?2 | 0.475252998 | 0.208666561 | 0 | 0 | 0 | 0 | 0 | 0 | 0.31608044 | 0 | 0 | 0 | 0 | 0 | 0 | 0 | 0 | 0 | 0 | 0 | 0 | 0 | 0 | 0 | 0 | 0 | 0 | 0 | 1.652666456 | 0.069394547 | 3.199993776 | 0.840076361 | 15.07916455 | 0.101801789 | 0.158046702 | 0.093352986 | 0.145266696 | 0.127018968 | 3.783998605 | 0.150065116 | 160.3469146 | 0.467630227 | 3.783998605 | 0.150065116 | 3.761999292 | 0.083214638 | 37.50355898 | 0.619566497 | 17.73332879 | 0.559557488 | 1906.732556 | 0.476497088 | -0.097734385 | 5.601954791 | 7.455066221 | 0.064981003 | 1.377999481 | 0.153008324 | 10.19332724 | 0.283911466 | 25.25059954 | 0.025498863 | 3.199993776 | 0.625001216 | 0 | 0.374998784 | 0.840076361 | 153.7333596 | 0.410474408 | 1147.282952 | 0.324361781 | 0.016950891 | 62.46655504 | 0.008884754 | 2720754.823 | -6.115545911 | -7300.725426 | 0.000838365 | 6.358161138 | 熔纺技术+氩气氛（0.6 MPa）下在 400??℃下退火结晶 24小时 | [9 empty] | 40 | [7 empty] | 250 | 3 | 10 | 3.65 |  |  |  | 250 | 0.101325 | 12 | 3.46
MHS0490 | LaMg8.35Ni2.18Al0.21 | 0.426830644 | 0.269101608 | 0 | 0 | 0.292150748 | 0 | 0 | 0 | 0 | 0 | 0.011917 | 0 | 0 | 0 | 0 | 0 | 0 | 0 | 0 | 0 | 0 | 0 | 0 | 0 | 0 | 0 | 0 | 0 | 1.662674328 | 0.076476834 | 3.767456598 | 0.880727197 | 15.34640317 | 0.118920693 | 0.155573715 | 0.108412362 | 0.143107343 | 0.144465593 | 3.924010455 | 0.151481489 | 160.5820587 | 0.479843363 | 3.93413826 | 0.14954926 | 3.806029737 | 0.089540033 | 40.50035492 | 0.810002572 | 18.82196276 | 0.69982249 | 1929.287429 | 0.467359304 | -0.01863849 | 33.42302043 | 7.438938825 | 0.081892269 | 1.408892102 | 0.17735159 | 10.1011837 | 0.343748331 | 25.27093137 | 0.029134438 | 3.588577738 | 0.557323861 | 0.004984673 | 0.437691466 | 0.857245572 | 157.3450821 | 0.373752104 | 1095.812455 | 0.283821116 | 0.016314507 | 69.17447853 | 0.009217986 | 3051256.528 | -6.143338728 | -7629.517536 | 0.000805856 | 6.956823826 | 感应熔炼+在0.1 MPa氩气条件下，在733 K下退火6 h | [17 empty] | 285 |  |  |  | 3.66 | [16 empty] | –79.72（MgH2） | –120.15（MgH2）
MHS0491 | CeMg8.35Ni2.18Al0.21 | 0.42574719 | 0.268418529 | 0 | 0.293947532 | 0 | 0 | 0 | 0 | 0 | 0 | 0.01188675 | 0 | 0 | 0 | 0 | 0 | 0 | 0 | 0 | 0 | 0 | 0 | 0 | 0 | 0 | 0 | 0 | 0 | 1.661821683 | 0.077903856 | 3.767454732 | 0.88072662 | 15.33138467 | 0.121358303 | 0.155113815 | 0.103351582 | 0.142851955 | 0.139210658 | 3.872900471 | 0.170286727 | 150.1642007 | 0.571024628 | 3.883028495 | 0.166617122 | 3.797509902 | 0.09456 | 40.60332272 | 0.815552699 | 18.90723678 | 0.70976376 | 1920.432982 | 0.46042299 | -0.016933605 | 36.873193 | 7.435697413 | 0.08326088 | 1.410594974 | 0.175682834 | 10.04154739 | 0.352935183 | 25.25645504 | 0.027745853 | 3.588576306 | 0.557324083 | 0.004984663 | 0.437691254 | 0.857244909 | 157.1743687 | 0.376828127 | 1085.165044 | 0.285335762 | 0.016116301 | 68.66329131 | 0.009253475 | 3091826.897 | -6.206681287 | -7555.544393 | 0.000822149 | 6.956856703 | 感应熔炼+在0.1 MPa氩气条件下，在733 K下退火6 h | [17 empty] | 285 |  |  |  | 3.056 | [16 empty] | –76.53（MgH2） | –116.06（MgH2）
MHS0492 | PrMg8.35Ni2.18Al0.21 | 0.425042774 | 0.267974419 | 0 | 0 | 0 | 0 | 0.295115725 | 0 | 0 | 0 | 0.011867083 | 0 | 0 | 0 | 0 | 0 | 0 | 0 | 0 | 0 | 0 | 0 | 0 | 0 | 0 | 0 | 0 | 0 | 1.666933276 | 0.069559411 | 3.767456598 | 0.880727197 | 15.30477536 | 0.125787977 | 0.153623117 | 0.091877303 | 0.142766627 | 0.137459519 | 3.864385184 | 0.174360297 | 154.143722 | 0.524516249 | #VALUE! | #VALUE! | #VALUE! | #VALUE! | 40.67071283 | 0.819193654 | 18.99232067 | 0.719674277 | 1914.466291 | 0.455898556 | -0.016934911 | 36.87036184 | 7.428972887 | 0.0861169 | 1.411447471 | 0.174878734 | 10.15995718 | 0.335733088 | 25.27859748 | 0.029890044 | 3.588577738 | 0.557323861 | 0.004984673 | 0.437691466 | 0.857245572 | 157.3450821 | 0.373752104 | 1096.736647 | 0.283858988 | 0.015550411 | 69.25965749 | 0.009263808 | 3091468.774 | -6.090807941 | -7635.894444 | 0.000798292 | 6.956823826 | 感应熔炼+在0.1 MPa氩气条件下，在733 K下退火6 h | [17 empty] | 285 |  |  |  | 3.14 | [16 empty] | –78.51（MgH2） | –119.87（MgH2）
MHS0493 | NdMg8.35Ni2.18Al0.21 | 0.422098968 | 0.266118454 | 0 | 0 | 0 | 0.299997685 | 0 | 0 | 0 | 0 | 0.011784892 | 0 | 0 | 0 | 0 | 0 | 0 | 0 | 0 | 0 | 0 | 0 | 0 | 0 | 0 | 0 | 0 | 0 | 1.683117278 | 0.048437587 | 3.767456598 | 0.880727197 | 15.32256754 | 0.12281185 | 0.153537938 | 0.091498074 | 0.142596269 | 0.133963948 | 3.898456767 | 0.159599596 | 159.9991791 | 0.482305485 | 4.002281426 | 0.145015677 | 3.797511841 | 0.0945595 | 40.95435876 | 0.834406042 | 19.07749963 | 0.729559626 | 1898.282289 | 0.444269483 | -0.016934911 | 36.87036184 | 7.434509519 | 0.083764958 | 1.41229926 | 0.17409542 | 10.17784477 | 0.333503706 | 25.29989222 | 0.032052534 | 3.588577738 | 0.557323861 | 0.004984673 | 0.437691466 | 0.857245572 | 157.6857979 | 0.367670939 | 1104.671067 | 0.285256947 | 0.015521451 | 69.51519436 | 0.009213462 | 3126063.956 | -6.090807941 | -7691.092805 | 0.000792558 | 6.956823826 | 感应熔炼+在0.1 MPa氩气条件下，在733 K下退火6 h | [17 empty] | 285 |  |  |  | 3.16 | [16 empty] | –78.05（MgH2） | –117.82（MgH2）
MHS0494 | Mg 88Ti4Ni8 | 0.763911807 | 0.16770315 | 0 | 0 | 0 | 0 | 0 | 0 | 0 | 0 | 0 | 0 | 0 | 0 | 0 | 0 | 0 | 0 | 0.068385043 | 0 | 0 | 0 | 0 | 0 | 0 | 0 | 0 | 0 | 1.67359992 | 0.035606193 | 2.719996031 | 0.802244937 | 15.2277356 | 0.059959783 | 0.156704018 | 0.062854949 | 0.140400009 | 0.043441378 | 3.796799262 | 0.107514711 | 183.0944139 | 0.322295619 | 3.805999267 | 0.109676629 | 3.789999667 | 0.049923064 | 27.99853526 | 0.362776441 | 13.67999219 | 0.340187469 | 1596.719134 | 0.398226399 | -0.256040772 | 1.671408754 | 7.612799985 | 0.021044151 | 1.367199704 | 0.121609807 | 9.779995955 | 0.300091045 | 24.9727194 | 0.013042994 | 2.719996031 | 0.735295191 | 0 | 0.264704809 | 0.802244937 | 175.360046 | 0.235032892 | 1028.269618 | 0.2788987 | 0.016295492 | 58.3999337 | 0.00951112 | 2111843.023 | 0.678411469 | -3789.155686 | 0.000179008 | 3.685642394 | 高能球磨 | [7 empty] | 450 | 8 | [8 empty] | 350°С | 2 |  |  | 5.9
MHS0495 | Mg 88Al4Ni8 | 0.787405865 | 0.17286085 | 0 | 0 | 0 | 0 | 0 | 0 | 0 | 0 | 0.039733285 | 0 | 0 | 0 | 0 | 0 | 0 | 0 | 0 | 0 | 0 | 0 | 0 | 0 | 0 | 0 | 0 | 0 | 1.669999714 | 0.044003014 | 3.080002992 | 0.962793607 | 15.43788442 | 0.070928238 | 0.156584008 | 0.063825694 | 0.138839996 | 0.042277406 | 3.80039953 | 0.108213703 | 181.7005405 | 0.343530455 | 3.803999591 | 0.109102714 | 3.781199287 | 0.055249138 | 27.16311629 | 0.342834993 | 13.31999178 | 0.325322947 | 1565.999953 | 0.353434593 | -0.241600299 | 1.840934573 | 7.57907888 | 0.04293357 | 1.369999869 | 0.123872467 | 9.459996626 | 0.244786415 | 24.93831888 | 0.014373603 | 2.679996227 | 0.746269707 | 0.014925647 | 0.238804646 | 0.808727959 | 183.8800855 | 0.156452124 | 987.9623593 | 0.220937503 | 0.01626392 | 57.03994589 | 0.00957526 | 2052738.247 | -1.689599544 | -3642.981101 | 0.000464011 | 3.68565813 | 高能球磨 | [7 empty] | 450 | 8 | [8 empty] | 350°С | 2 |  |  | 5.6
MHS0496 | Mg 88Mn4Ni8 | 0.756271922 | 0.16602595 | 0 | 0 | 0 | 0 | 0 | 0 | 0 | 0 | 0 | 0 | 0 | 0 | 0 | 0 | 0.077702128 | 0 | 0 | 0 | 0 | 0 | 0 | 0 | 0 | 0 | 0 | 0 | 1.681199924 | 0.024456522 | 2.839996096 | 0.819325408 | 15.31031844 | 0.055590852 | 0.156256017 | 0.067499526 | 0.139560008 | 0.032996757 | 3.788799258 | 0.10666459 | 193.8451798 | 0.301806994 | 3.796799262 | 0.107514711 | 3.800799673 | 0.046514251 | 28.28137742 | 0.381365919 | 13.79999226 | 0.354997996 | 1547.679107 | 0.335409883 | -0.279200785 | 1.521651317 | 7.637039998 | 0.005431059 | 1.367599704 | 0.121886262 | 9.559995835 | 0.253007861 | 25.02311943 | 0.016758513 | 2.839996096 | 0.70422632 | 0 | 0.29577368 | 0.819325408 | 174.7920457 | 0.248104333 | 1011.389609 | 0.238661305 | 0.016184164 | 58.79993392 | 0.009452337 | 2154409.251 | 0.17920857 | -3727.441212 | 4.81E-05 | 3.685642394 | 高能球磨 | [7 empty] | 450 | 8 | [8 empty] | 350°С | 2 |  |  | 5.5
MHS0497 | Mg0.5Ti0.67Ni0.83 | 0.1307584 | 0.524165422 | 0 | 0 | 0 | 0 | 0 | 0 | 0 | 0 | 0 | 0 | 0 | 0 | 0 | 0 | 0 | 0 | 0.345076178 | 0 | 0 | 0 | 0 | 0 | 0 | 0 | 0 | 0 | 1.661899553 | 0.093306332 | 5.989988659 | 0.577830399 | 15.84653183 | 0.128252418 | 0.140711046 | 0.103426141 | 0.140310046 | 0.1105027 | 4.425747952 | 0.142872222 | 72.85713053 | 1.072242591 | 4.50279817 | 0.133511354 | 3.91924864 | 0.107297506 | 46.46942143 | 0.293077854 | 21.989983 | 0.287394632 | 2855.539065 | 0.306994542 | 0.407862873 | 1.615514956 | 7.369479235 | 0.052151376 | 1.636049225 | 0.150730569 | 15.57749541 | 0.258251218 | 25.43139819 | 0.021339769 | 5.989988659 | 0.333890449 | 0 | 0.666109551 | 0.577830399 | 92.63500462 | 0.686358684 | 1598.254633 | 0.250532972 | 0.012042888 | 122.7998382 | 0.009746567 | 4747398.981 | -15.76344521 | -14339.062 | 0.001100546 | 8.961837661 | 高能球磨+氩气氛中在 500°C 下退火 24 小时 |  |  | 10 |  | 10 | [12 empty] | 25 | 5 |  | 1.57（0.73 H/M）
MHS0498 | Mg3TiNi2 | 0.306149441 | 0.492870579 | 0 | 0 | 0 | 0 | 0 | 0 | 0 | 0 | 0 | 0 | 0 | 0 | 0 | 0 | 0 | 0 | 0.200979981 | 0 | 0 | 0 | 0 | 0 | 0 | 0 | 0 | 0 | 1.684999693 | 0.071770833 | 4.999988642 | 0.721111137 | 15.83648304 | 0.109115561 | 0.145950049 | 0.108780106 | 0.138500033 | 0.088502832 | 4.22999791 | 0.158127497 | 114.524569 | 0.796590385 | 4.26833133 | 0.156247977 | 3.916665569 | 0.091365517 | 39.69475684 | 0.39822008 | 18.99997955 | 0.383163861 | 2336.831404 | 0.42013338 | 0.199831152 | 3.501667283 | 7.507666366 | 0.04048772 | 1.548332512 | 0.173317931 | 13.19999091 | 0.343007334 | 25.30116492 | 0.02165215 | 4.999988642 | 0.400000909 | 0 | 0.599999091 | 0.721111137 | 129.0000863 | 0.505364568 | 1361.149166 | 0.325987351 | 0.01347481 | 100.8331535 | 0.009697681 | 3622298.889 | -5.111063153 | -11450.76043 | 0.000446551 | 8.40881341 | 高能球磨+氩气氛中在 500°C 下退火 24 小时 |  |  | 10 |  | 10 | [12 empty] | 25 | 2 |  | 0.43 H/M
MHS0499 | LaMg8.52Ni2.23Ni0.15 | 0.434241758 | 0.274465357 | 0 | 0 | 0.291292884 | 0 | 0 | 0 | 0 | 0 | 0 | 0 | 0 | 0 | 0 | 0 | 0 | 0 | 0 | 0 | 0 | 0 | 0 | 0 | 0 | 0 | 0 | 0 | 1.668680655 | 0.072643489 | 3.603395982 | 0.862558969 | 15.29167414 | 0.115942308 | 0.155728551 | 0.108566269 | 0.143390663 | 0.142899179 | 3.920653729 | 0.152856449 | 163.1592907 | 0.461841487 | 3.929164378 | 0.150799143 | 3.8180418 | 0.087462329 | 40.58507292 | 0.808692532 | 18.86637117 | 0.698731137 | 1911.023032 | 0.470964245 | -0.027337706 | 22.90014129 | 7.468775949 | 0.077253804 | 1.405999348 | 0.178321321 | 10.10041635 | 0.346983994 | 25.28765686 | 0.028677229 | 3.603395982 | 0.555031978 | 0 | 0.444968022 | 0.862558969 | 156.1473183 | 0.372347962 | 1098.906633 | 0.285309414 | 0.016363956 | 69.17432474 | 0.009191333 | 3048333.509 | -5.674183166 | -6932.48295 | 0.000819163 | 6.303364234 | 感应熔炼+738 K下退火6 h | [10 empty] | 10 K/min | [6 empty] | 300 | 3.0（不确定） | 3.33 | 3.3 | [8 empty] | 238.11 | [6 empty] | 47.8 | 76.19
MHS0500 | LaMg8.52Ni2.23Cu0.15 | 0.425732098 | 0.26908677 | 0.019596597 | 0 | 0.285584535 | 0 | 0 | 0 | 0 | 0 | 0 | 0 | 0 | 0 | 0 | 0 | 0 | 0 | 0 | 0 | 0 | 0 | 0 | 0 | 0 | 0 | 0 | 0 | 1.670966196 | 0.073094907 | 3.696630605 | 0.864794653 | 15.35470694 | 0.120351524 | 0.15537651 | 0.109968115 | 0.143247083 | 0.142414588 | 3.930477434 | 0.153116723 | 161.2523056 | 0.47599912 | 3.938250553 | 0.150888089 | 3.826385822 | 0.088841559 | 40.87449674 | 0.80034694 | 18.99410615 | 0.69220785 | 1922.669815 | 0.468231246 | -0.011526706 | 55.31713778 | 7.472030878 | 0.076828725 | 1.412226255 | 0.180677441 | 10.13822628 | 0.345086548 | 25.2769721 | 0.028752402 | 3.696630605 | 0.537623353 | 0 | 0.462376647 | 0.864794653 | 159.2210955 | 0.401066823 | 1102.169621 | 0.283878062 | 0.016267877 | 70.06708649 | 0.009198427 | 3088263.25 | -5.691518834 | -7485.452816 | 0.000760923 | 6.786397626 | 感应熔炼+738 K下退火6 h | [17 empty] | 250 | 3.0（不确定） |  |  |  | 1.05（Mg2Ni相） | [6 empty] | 219.91 | [6 empty] | 41.68 | 66.74
MHS0501 | LaMg8.52Ni2.23Cr0.15 | 0.427253908 | 0.27004864 | 0 | 0 | 0.286605378 | 0 | 0 | 0 | 0 | 0 | 0 | 0 | 0 | 0 | 0 | 0 | 0 | 0 | 0 | 0 | 0 | 0.016092074 | 0 | 0 | 0 | 0 | 0 | 0 | 1.667310729 | 0.072608584 | 3.633605315 | 0.853158651 | 15.30671608 | 0.1154242 | 0.155339955 | 0.110392781 | 0.143335319 | 0.142091625 | 3.926695917 | 0.152266554 | 161.2484989 | 0.476056346 | 3.936359795 | 0.150444221 | 3.816805978 | 0.086984705 | 40.72890832 | 0.80135149 | 18.93108085 | 0.692601156 | 1924.043766 | 0.468662618 | -0.018598144 | 33.70603543 | 7.459930022 | 0.077569645 | 1.409201041 | 0.177931209 | 10.1861255 | 0.349905886 | 25.26323258 | 0.029779273 | 3.633605315 | 0.54694849 | 0 | 0.45305151 | 0.853158651 | 155.3639477 | 0.374527541 | 1112.533878 | 0.30028501 | 0.016260545 | 70.31918766 | 0.009155789 | 3076854.572 | -4.60307565 | -7554.700342 | 0.000609671 | 6.786397626 | 感应熔炼+738 K下退火6 h | [17 empty] | 250 | 3.0（不确定） |  |  |  | 0.97（Mg2Ni相） | [6 empty] | 232.61 | [6 empty] | 57.44 | 91.86
MHS0502 | LaMg8.52Ni2.23Cu0.15 | 0.425732098 | 0.26908677 | 0.019596597 | 0 | 0.285584535 | 0 | 0 | 0 | 0 | 0 | 0 | 0 | 0 | 0 | 0 | 0 | 0 | 0 | 0 | 0 | 0 | 0 | 0 | 0 | 0 | 0 | 0 | 0 | 1.670966196 | 0.073094907 | 3.696630605 | 0.864794653 | 15.35470694 | 0.120351524 | 0.15537651 | 0.109968115 | 0.143247083 | 0.142414588 | 3.930477434 | 0.153116723 | 161.2523056 | 0.47599912 | 3.938250553 | 0.150888089 | 3.826385822 | 0.088841559 | 40.87449674 | 0.80034694 | 18.99410615 | 0.69220785 | 1922.669815 | 0.468231246 | -0.011526706 | 55.31713778 | 7.472030878 | 0.076828725 | 1.412226255 | 0.180677441 | 10.13822628 | 0.345086548 | 25.2769721 | 0.028752402 | 3.696630605 | 0.537623353 | 0 | 0.462376647 | 0.864794653 | 159.2210955 | 0.401066823 | 1102.169621 | 0.283878062 | 0.016267877 | 70.06708649 | 0.009198427 | 3088263.25 | -5.691518834 | -7485.452816 | 0.000760923 | 6.786397626 | 感应熔炼+738 K下退火6 h | [17 empty] | 300 | 3.0（不确定） | 3.33 | 3.12791
MHS0503 | LaMg8.52Ni2.23Cr0.15 | 0.427253908 | 0.27004864 | 0 | 0 | 0.286605378 | 0 | 0 | 0 | 0 | 0 | 0 | 0 | 0 | 0 | 0 | 0 | 0 | 0 | 0 | 0 | 0 | 0.016092074 | 0 | 0 | 0 | 0 | 0 | 0 | 1.667310729 | 0.072608584 | 3.633605315 | 0.853158651 | 15.30671608 | 0.1154242 | 0.155339955 | 0.110392781 | 0.143335319 | 0.142091625 | 3.926695917 | 0.152266554 | 161.2484989 | 0.476056346 | 3.936359795 | 0.150444221 | 3.816805978 | 0.086984705 | 40.72890832 | 0.80135149 | 18.93108085 | 0.692601156 | 1924.043766 | 0.468662618 | -0.018598144 | 33.70603543 | 7.459930022 | 0.077569645 | 1.409201041 | 0.177931209 | 10.1861255 | 0.349905886 | 25.26323258 | 0.029779273 | 3.633605315 | 0.54694849 | 0 | 0.45305151 | 0.853158651 | 155.3639477 | 0.374527541 | 1112.533878 | 0.30028501 | 0.016260545 | 70.31918766 | 0.009155789 | 3076854.572 | -4.60307565 | -7554.700342 | 0.000609671 | 6.786397626 | 感应熔炼+738 K下退火6 h | [17 empty] | 300 | 3.0（不确定） | 3.33 | 3.4186
MHS0504 | La2Mg17-50wt%Ni | 0.398631944 | 0.333333333 | 0 | 0 | 0.268034722 | 0 | 0 | 0 | 0 | 0 | 0 | 0 | 0 | 0 | 0 | 0 | 0 | 0 | 0 | 0 | 0 | 0 | 0 | 0 | 0 | 0 | 0 | 0 | 1.677352751 | 0.073290232 | 3.97265145 | 0.84719394 | 15.45700424 | 0.119559913 | 0.153937115 | 0.116609615 | 0.142282957 | 0.143483255 | 3.991543609 | 0.162486336 | 154.3582142 | 0.526804064 | 3.999580074 | 0.160460751 | 3.851511282 | 0.091275311 | 41.64927984 | 0.772222886 | 19.40098274 | 0.669111025 | 1984.990528 | 0.465047046 | 0.041324109 | 16.16015219 | 7.47830633 | 0.075158462 | 1.435044934 | 0.188354746 | 10.50964311 | 0.360031803 | 25.33317673 | 0.028718938 | 3.97265145 | 0.503442103 | 0 | 0.496557897 | 0.84719394 | 152.3584082 | 0.38378869 | 1135.259814 | 0.297605589 | 0.015888993 | 75.5661408 | 0.009257478 | 3221815.017 | -6.175342745 | -7594.35731 | 0.000813811 | 6.684092814 | 球磨 |  |  | 40 | 350 | 60 | [12 empty] | 200 | 3 | 2 | 4.862 | 5.214
MHS0505 | La2Mg17-50wt%Ni | 0.398631944 | 0.333333333 | 0 | 0 | 0.268034722 | 0 | 0 | 0 | 0 | 0 | 0 | 0 | 0 | 0 | 0 | 0 | 0 | 0 | 0 | 0 | 0 | 0 | 0 | 0 | 0 | 0 | 0 | 0 | 1.677352751 | 0.073290232 | 3.97265145 | 0.84719394 | 15.45700424 | 0.119559913 | 0.153937115 | 0.116609615 | 0.142282957 | 0.143483255 | 3.991543609 | 0.162486336 | 154.3582142 | 0.526804064 | 3.999580074 | 0.160460751 | 3.851511282 | 0.091275311 | 41.64927984 | 0.772222886 | 19.40098274 | 0.669111025 | 1984.990528 | 0.465047046 | 0.041324109 | 16.16015219 | 7.47830633 | 0.075158462 | 1.435044934 | 0.188354746 | 10.50964311 | 0.360031803 | 25.33317673 | 0.028718938 | 3.97265145 | 0.503442103 | 0 | 0.496557897 | 0.84719394 | 152.3584082 | 0.38378869 | 1135.259814 | 0.297605589 | 0.015888993 | 75.5661408 | 0.009257478 | 3221815.017 | -6.175342745 | -7594.35731 | 0.000813811 | 6.684092814 | 球磨 |  |  | 40 | 350 | 60 | [12 empty] | 250 | 3 | 2 | 4.855 | 5.07
MHS0506 | La2Mg17-50wt%Ni | 0.398631944 | 0.333333333 | 0 | 0 | 0.268034722 | 0 | 0 | 0 | 0 | 0 | 0 | 0 | 0 | 0 | 0 | 0 | 0 | 0 | 0 | 0 | 0 | 0 | 0 | 0 | 0 | 0 | 0 | 0 | 1.677352751 | 0.073290232 | 3.97265145 | 0.84719394 | 15.45700424 | 0.119559913 | 0.153937115 | 0.116609615 | 0.142282957 | 0.143483255 | 3.991543609 | 0.162486336 | 154.3582142 | 0.526804064 | 3.999580074 | 0.160460751 | 3.851511282 | 0.091275311 | 41.64927984 | 0.772222886 | 19.40098274 | 0.669111025 | 1984.990528 | 0.465047046 | 0.041324109 | 16.16015219 | 7.47830633 | 0.075158462 | 1.435044934 | 0.188354746 | 10.50964311 | 0.360031803 | 25.33317673 | 0.028718938 | 3.97265145 | 0.503442103 | 0 | 0.496557897 | 0.84719394 | 152.3584082 | 0.38378869 | 1135.259814 | 0.297605589 | 0.015888993 | 75.5661408 | 0.009257478 | 3221815.017 | -6.175342745 | -7594.35731 | 0.000813811 | 6.684092814 | 球磨 |  |  | 40 | 350 | 60 | [12 empty] | 300 | 3 | 2 | 4.986 | 5.082
MHS0507 | La2Mg17-50wt%Ni | 0.398631944 | 0.333333333 | 0 | 0 | 0.268034722 | 0 | 0 | 0 | 0 | 0 | 0 | 0 | 0 | 0 | 0 | 0 | 0 | 0 | 0 | 0 | 0 | 0 | 0 | 0 | 0 | 0 | 0 | 0 | 1.677352751 | 0.073290232 | 3.97265145 | 0.84719394 | 15.45700424 | 0.119559913 | 0.153937115 | 0.116609615 | 0.142282957 | 0.143483255 | 3.991543609 | 0.162486336 | 154.3582142 | 0.526804064 | 3.999580074 | 0.160460751 | 3.851511282 | 0.091275311 | 41.64927984 | 0.772222886 | 19.40098274 | 0.669111025 | 1984.990528 | 0.465047046 | 0.041324109 | 16.16015219 | 7.47830633 | 0.075158462 | 1.435044934 | 0.188354746 | 10.50964311 | 0.360031803 | 25.33317673 | 0.028718938 | 3.97265145 | 0.503442103 | 0 | 0.496557897 | 0.84719394 | 152.3584082 | 0.38378869 | 1135.259814 | 0.297605589 | 0.015888993 | 75.5661408 | 0.009257478 | 3221815.017 | -6.175342745 | -7594.35731 | 0.000813811 | 6.684092814 | 球磨 |  |  | 40 | 350 | 60 | [12 empty] | 320 | 3 | 2 | 5.229 | 5.796
MHS0508 | La2Mg17-100wt%Ni | 0.298973958 | 0.5 | 0 | 0 | 0.201026042 | 0 | 0 | 0 | 0 | 0 | 0 | 0 | 0 | 0 | 0 | 0 | 0 | 0 | 0 | 0 | 0 | 0 | 0 | 0 | 0 | 0 | 0 | 0 | 1.704639617 | 0.072727504 | 5.12561763 | 0.750064396 | 15.97570874 | 0.12360615 | 0.148325244 | 0.133777428 | 0.138785627 | 0.142069067 | 4.213143708 | 0.17567087 | 126.8957512 | 0.72808044 | 4.219642885 | 0.1737981 | 3.956431204 | 0.096736906 | 44.90963453 | 0.661104295 | 21.04588115 | 0.577501482 | 2214.730569 | 0.431262529 | 0.255314632 | 2.915926273 | 7.509236569 | 0.067841082 | 1.525898669 | 0.2009078 | 11.78943557 | 0.364860175 | 25.474123 | 0.028090372 | 5.12561763 | 0.390196879 | 0 | 0.609803121 | 0.750064396 | 140.6212125 | 0.411443502 | 1248.673254 | 0.306729499 | 0.014399314 | 95.54320146 | 0.00944157 | 3833583.771 | -7.072217265 | -9070.842566 | 0.000780273 | 7.258720661 | 球磨 |  |  | 40 | 350 | 60 | [12 empty] | 320 | 3 | 2 | 3.71 | 4.372
MHS0509 | La2Mg17-150wt%Ni | 0.239179167 | 0.6 | 0 | 0 | 0.160820833 | 0 | 0 | 0 | 0 | 0 | 0 | 0 | 0 | 0 | 0 | 0 | 0 | 0 | 0 | 0 | 0 | 0 | 0 | 0 | 0 | 0 | 0 | 0 | 1.723163404 | 0.070350102 | 5.90831285 | 0.668703863 | 16.32783314 | 0.121281876 | 0.144515605 | 0.139492118 | 0.136411451 | 0.138279133 | 4.36357773 | 0.174249213 | 108.2527598 | 0.875495502 | 4.369033313 | 0.172520253 | 4.027656469 | 0.095993951 | 47.12293799 | 0.587160311 | 22.16252633 | 0.515486542 | 2370.690418 | 0.398599688 | 0.400582865 | 1.89389883 | 7.530233673 | 0.06230986 | 1.587575053 | 0.197967455 | 12.65822726 | 0.348654628 | 25.56980488 | 0.027029953 | 5.90831285 | 0.33850611 | 0 | 0.66149389 | 0.668703863 | 132.6533752 | 0.422548312 | 1325.664374 | 0.296144649 | 0.01338804 | 109.1047006 | 0.009548591 | 4326501.962 | -7.120838236 | -9561.478694 | 0.000745297 | 7.207222313 | 球磨 |  |  | 40 | 350 | 60 | [12 empty] | 320 | 3 | 2 | 1.873 | 3.573
MHS0510 | La2Mg17-200wt%Ni | 0.199315972 | 0.666666667 | 0 | 0 | 0.134017361 | 0 | 0 | 0 | 0 | 0 | 0 | 0 | 0 | 0 | 0 | 0 | 0 | 0 | 0 | 0 | 0 | 0 | 0 | 0 | 0 | 0 | 0 | 0 | 1.736561407 | 0.067598416 | 6.474425639 | 0.607022647 | 16.58251993 | 0.117289773 | 0.141760146 | 0.140630447 | 0.134694242 | 0.133830386 | 4.472384608 | 0.169087139 | 94.76853818 | 0.993900564 | 4.477085374 | 0.16748079 | 4.079172733 | 0.093455343 | 48.72379022 | 0.533461426 | 22.97018058 | 0.469938968 | 2483.494053 | 0.370936399 | 0.505653399 | 1.48611223 | 7.545420592 | 0.057940674 | 1.63218474 | 0.191311707 | 13.28661246 | 0.330148812 | 25.63901029 | 0.025913551 | 6.474425639 | 0.30890771 | 0 | 0.69109229 | 0.607022647 | 126.890347 | 0.425419421 | 1381.351002 | 0.282344725 | 0.012656599 | 118.9135482 | 0.009618564 | 4732137.486 | -6.873651145 | -9627.450458 | 0.000714474 | 6.964614202 | 球磨 |  |  | 40 | 350 | 60 | [12 empty] | 320 | 3 | 2 | 2.088 | 3.165
MHS0511 | Mg-23.5wt%Ni-5wt%Cu | 0.715 | 0.235 | 0.05 | 0 | 0 | 0 | 0 | 0 | 0 | 0 | 0 | 0 | 0 | 0 | 0 | 0 | 0 | 0 | 0 | 0 | 0 | 0 | 0 | 0 | 0 | 0 | 0 | 0 | 1.691696602 | 0.031876545 | 3.143351452 | 0.902427697 | 15.52312139 | 0.080118906 | 0.155202048 | 0.078255204 | 0.138803264 | 0.040023762 | 3.858314789 | 0.128391388 | 177.6106229 | 0.378622335 | 3.857164736 | 0.127936824 | 3.842868554 | 0.0599547 | 29.23249712 | 0.418335733 | 14.26370185 | 0.393392262 | 1610.226478 | 0.381663096 | -0.179990601 | 3.029428189 | 7.647160829 | 0.001621601 | 1.39379627 | 0.14898457 | 9.796067987 | 0.283270465 | 24.99970089 | 0.015797555 | 3.143351452 | 0.628946199 | 0 | 0.371053801 | 0.902427697 | 183.2429889 | 0.251022426 | 1027.366129 | 0.256292917 | 0.015928688 | 62.98587092 | 0.009535128 | 2255606.65 | -1.804711255 | -3995.750186 | 0.000451862 | 3.887558058 | 熔体纺丝和晶化热 |  |  |  | 250 | 2 |  |  |  |  | 35 | [7 empty] | 300 | 1.2 | 10 | 4.5 |  |  |  | 300 | 0.1 | 10 | 3. 21
MHS0512 | Mg-23.5wt%Ni-5wt%Cu | 0.715 | 0.235 | 0.05 | 0 | 0 | 0 | 0 | 0 | 0 | 0 | 0 | 0 | 0 | 0 | 0 | 0 | 0 | 0 | 0 | 0 | 0 | 0 | 0 | 0 | 0 | 0 | 0 | 0 | 1.691696602 | 0.031876545 | 3.143351452 | 0.902427697 | 15.52312139 | 0.080118906 | 0.155202048 | 0.078255204 | 0.138803264 | 0.040023762 | 3.858314789 | 0.128391388 | 177.6106229 | 0.378622335 | 3.857164736 | 0.127936824 | 3.842868554 | 0.0599547 | 29.23249712 | 0.418335733 | 14.26370185 | 0.393392262 | 1610.226478 | 0.381663096 | -0.179990601 | 3.029428189 | 7.647160829 | 0.001621601 | 1.39379627 | 0.14898457 | 9.796067987 | 0.283270465 | 24.99970089 | 0.015797555 | 3.143351452 | 0.628946199 | 0 | 0.371053801 | 0.902427697 | 183.2429889 | 0.251022426 | 1027.366129 | 0.256292917 | 0.015928688 | 62.98587092 | 0.009535128 | 2255606.65 | -1.804711255 | -3995.750186 | 0.000451862 | 3.887558058 | 熔体纺丝和晶化热 |  |  |  | 250 | 2 |  |  |  |  | 35 | [7 empty] | 300 | 1.2 | 60 | 4.84 |  |  |  | 300 | 0.1 | 30 | 4.81
MHS0513 | Mg-23.5wt%Ni-5wt%Cu | 0.715 | 0.235 | 0.05 | 0 | 0 | 0 | 0 | 0 | 0 | 0 | 0 | 0 | 0 | 0 | 0 | 0 | 0 | 0 | 0 | 0 | 0 | 0 | 0 | 0 | 0 | 0 | 0 | 0 | 1.691696602 | 0.031876545 | 3.143351452 | 0.902427697 | 15.52312139 | 0.080118906 | 0.155202048 | 0.078255204 | 0.138803264 | 0.040023762 | 3.858314789 | 0.128391388 | 177.6106229 | 0.378622335 | 3.857164736 | 0.127936824 | 3.842868554 | 0.0599547 | 29.23249712 | 0.418335733 | 14.26370185 | 0.393392262 | 1610.226478 | 0.381663096 | -0.179990601 | 3.029428189 | 7.647160829 | 0.001621601 | 1.39379627 | 0.14898457 | 9.796067987 | 0.283270465 | 24.99970089 | 0.015797555 | 3.143351452 | 0.628946199 | 0 | 0.371053801 | 0.902427697 | 183.2429889 | 0.251022426 | 1027.366129 | 0.256292917 | 0.015928688 | 62.98587092 | 0.009535128 | 2255606.65 | -1.804711255 | -3995.750186 | 0.000451862 | 3.887558058 | 熔体纺丝和晶化热 |  |  |  | 250 | 2 |  |  |  |  | 35 | [7 empty] | 300 | 1.2 | 5 | 3.9 |  |  |  | 300 | 0.1 | 5 | 1.98
MHS0514 | Mg72V4Ti12Ni12 | 0.541372978 | 0.217889352 | 0 | 0 | 0 | 0 | 0 | 0 | 0 | 0 | 0 | 0 | 0 | 0 | 0 | 0 | 0 | 0 | 0.177699378 | 0.063038292 | 0 | 0 | 0 | 0 | 0 | 0 | 0 | 0 | 1.657199867 | 0.055999066 | 3.319994537 | 0.78415083 | 15.22121359 | 0.077874233 | 0.153032023 | 0.081864504 | 0.141720014 | 0.064378155 | 3.922798996 | 0.126157116 | 155.4077183 | 0.513538046 | 3.944799014 | 0.128148859 | 3.785999498 | 0.065291005 | 32.32450644 | 0.406427288 | 15.55998983 | 0.379592969 | 1938.078979 | 0.479062163 | -0.118361045 | 4.425662805 | 7.511119895 | 0.040928562 | 1.422399601 | 0.142371704 | 11.40799526 | 0.384999737 | 25.03687916 | 0.015432927 | 3.319994537 | 0.60241063 | 0 | 0.39758937 | 0.78415083 | 151.6000496 | 0.42235307 | 1192.303562 | 0.368620438 | 0.015298533 | 73.59991299 | 0.009568029 | 2592772.91 | 4.608031613 | -8660.579178 | 0.000531787 | 7.267601546 | 研磨 |  |  | 20 | 300 | 20 | [12 empty] | 250 |  |  |  | 3.63
MHS0515 | Mg68V8Ti12Ni12 | 0.494981126 | 0.210936461 | 0 | 0 | 0 | 0 | 0 | 0 | 0 | 0 | 0 | 0 | 0 | 0 | 0 | 0 | 0 | 0 | 0.172028957 | 0.122053456 | 0 | 0 | 0 | 0 | 0 | 0 | 0 | 0 | 1.651599862 | 0.058142562 | 3.439994635 | 0.758402967 | 15.20619358 | 0.078255512 | 0.151892022 | 0.086349313 | 0.142200015 | 0.065999177 | 3.953999022 | 0.126928589 | 147.753752 | 0.567060489 | 3.970399035 | 0.127607987 | 3.779999493 | 0.066084504 | 33.38998731 | 0.40486952 | 15.99999019 | 0.377077354 | 2030.759055 | 0.482877548 | -0.081401015 | 6.573949536 | 7.475119865 | 0.045543064 | 1.435199612 | 0.142904912 | 11.89599566 | 0.397522845 | 25.03771916 | 0.015418702 | 3.439994635 | 0.581396256 | 0 | 0.418603744 | 0.758402967 | 145.2400444 | 0.466060498 | 1242.697603 | 0.383386369 | 0.014992882 | 78.19991675 | 0.00957272 | 2727652.082 | 6.560035199 | -10048.03722 | 0.000652441 | 8.090944435 | 研磨 |  |  | 20 | 300 | 20 | [12 empty] | 250 |  |  |  | 3.04
MHS0516 | Mg64V12Ti12Ni12 | 0.451458463 | 0.204413585 | 0 | 0 | 0 | 0 | 0 | 0 | 0 | 0 | 0 | 0 | 0 | 0 | 0 | 0 | 0 | 0 | 0.166709234 | 0.177418718 | 0 | 0 | 0 | 0 | 0 | 0 | 0 | 0 | 1.645999858 | 0.060044421 | 3.559994733 | 0.732838832 | 15.19117357 | 0.078623933 | 0.150752021 | 0.09010205 | 0.142680015 | 0.067391895 | 3.985199047 | 0.127182894 | 140.0997857 | 0.620350229 | 3.995999056 | 0.12675002 | 3.773999488 | 0.066835582 | 34.45546818 | 0.400725583 | 16.43999055 | 0.372620233 | 2123.439131 | 0.48117538 | -0.044440985 | 12.23388136 | 7.439119836 | 0.049335797 | 1.447999622 | 0.14286049 | 12.38399606 | 0.403415249 | 25.03855916 | 0.015404393 | 3.559994733 | 0.561798584 | 0 | 0.438201416 | 0.732838832 | 138.8800392 | 0.508306892 | 1293.091644 | 0.391077475 | 0.014687231 | 82.79992051 | 0.009577044 | 2867602.13 | 8.217638302 | -11268.44939 | 0.000728729 | 8.720702112 | 研磨 |  |  | 20 | 300 | 20 | [12 empty] | 250 |  |  |  | 2.56
MHS0517 | Mg60V16Ti12Ni12 | 0.410546799 | 0.198282026 | 0 | 0 | 0 | 0 | 0 | 0 | 0 | 0 | 0 | 0 | 0 | 0 | 0 | 0 | 0 | 0 | 0.161708649 | 0.229462525 | 0 | 0 | 0 | 0 | 0 | 0 | 0 | 0 | 1.640399853 | 0.061723537 | 3.679994831 | 0.707440452 | 15.17615355 | 0.078979606 | 0.14961202 | 0.093187062 | 0.143160016 | 0.068573862 | 4.016399073 | 0.12694675 | 132.4458195 | 0.674042865 | 4.021599077 | 0.125580707 | 3.767999483 | 0.067545327 | 35.52094905 | 0.394389048 | 16.87999091 | 0.366464288 | 2216.119207 | 0.475230403 | -0.007480955 | 73.47094847 | 7.403119806 | 0.052473761 | 1.460799633 | 0.142267971 | 12.87199646 | 0.40426764 | 25.03939916 | 0.015389999 | 3.679994831 | 0.543479024 | 0 | 0.456520976 | 0.707440452 | 132.520034 | 0.549567108 | 1343.485685 | 0.393438082 | 0.01438158 | 87.39992427 | 0.009581045 | 3012914.497 | 9.580840925 | -12372.86709 | 0.000773744 | 9.216657879 | 研磨 |  |  | 20 | 300 | 20 | [12 empty] | 250 |  |  |  | 1.99
MHS0518 | Mg72V4Ti12Ni12 | 0.541372978 | 0.217889352 | 0 | 0 | 0 | 0 | 0 | 0 | 0 | 0 | 0 | 0 | 0 | 0 | 0 | 0 | 0 | 0 | 0.177699378 | 0.063038292 | 0 | 0 | 0 | 0 | 0 | 0 | 0 | 0 | 1.657199867 | 0.055999066 | 3.319994537 | 0.78415083 | 15.22121359 | 0.077874233 | 0.153032023 | 0.081864504 | 0.141720014 | 0.064378155 | 3.922798996 | 0.126157116 | 155.4077183 | 0.513538046 | 3.944799014 | 0.128148859 | 3.785999498 | 0.065291005 | 32.32450644 | 0.406427288 | 15.55998983 | 0.379592969 | 1938.078979 | 0.479062163 | -0.118361045 | 4.425662805 | 7.511119895 | 0.040928562 | 1.422399601 | 0.142371704 | 11.40799526 | 0.384999737 | 25.03687916 | 0.015432927 | 3.319994537 | 0.60241063 | 0 | 0.39758937 | 0.78415083 | 151.6000496 | 0.42235307 | 1192.303562 | 0.368620438 | 0.015298533 | 73.59991299 | 0.009568029 | 2592772.91 | 4.608031613 | -8660.579178 | 0.000531787 | 7.267601546 | 研磨 |  |  | 20 | 300 | 20 | [12 empty] | 300 |  |  |  | 3.71
MHS0519 | Mg68V8Ti12Ni12 | 0.494981126 | 0.210936461 | 0 | 0 | 0 | 0 | 0 | 0 | 0 | 0 | 0 | 0 | 0 | 0 | 0 | 0 | 0 | 0 | 0.172028957 | 0.122053456 | 0 | 0 | 0 | 0 | 0 | 0 | 0 | 0 | 1.651599862 | 0.058142562 | 3.439994635 | 0.758402967 | 15.20619358 | 0.078255512 | 0.151892022 | 0.086349313 | 0.142200015 | 0.065999177 | 3.953999022 | 0.126928589 | 147.753752 | 0.567060489 | 3.970399035 | 0.127607987 | 3.779999493 | 0.066084504 | 33.38998731 | 0.40486952 | 15.99999019 | 0.377077354 | 2030.759055 | 0.482877548 | -0.081401015 | 6.573949536 | 7.475119865 | 0.045543064 | 1.435199612 | 0.142904912 | 11.89599566 | 0.397522845 | 25.03771916 | 0.015418702 | 3.439994635 | 0.581396256 | 0 | 0.418603744 | 0.758402967 | 145.2400444 | 0.466060498 | 1242.697603 | 0.383386369 | 0.014992882 | 78.19991675 | 0.00957272 | 2727652.082 | 6.560035199 | -10048.03722 | 0.000652441 | 8.090944435 | 研磨 |  |  | 20 | 300 | 20 | [12 empty] | 300 |  |  |  | 3.12
MHS0520 | Mg64V12Ti12Ni12 | 0.451458463 | 0.204413585 | 0 | 0 | 0 | 0 | 0 | 0 | 0 | 0 | 0 | 0 | 0 | 0 | 0 | 0 | 0 | 0 | 0.166709234 | 0.177418718 | 0 | 0 | 0 | 0 | 0 | 0 | 0 | 0 | 1.645999858 | 0.060044421 | 3.559994733 | 0.732838832 | 15.19117357 | 0.078623933 | 0.150752021 | 0.09010205 | 0.142680015 | 0.067391895 | 3.985199047 | 0.127182894 | 140.0997857 | 0.620350229 | 3.995999056 | 0.12675002 | 3.773999488 | 0.066835582 | 34.45546818 | 0.400725583 | 16.43999055 | 0.372620233 | 2123.439131 | 0.48117538 | -0.044440985 | 12.23388136 | 7.439119836 | 0.049335797 | 1.447999622 | 0.14286049 | 12.38399606 | 0.403415249 | 25.03855916 | 0.015404393 | 3.559994733 | 0.561798584 | 0 | 0.438201416 | 0.732838832 | 138.8800392 | 0.508306892 | 1293.091644 | 0.391077475 | 0.014687231 | 82.79992051 | 0.009577044 | 2867602.13 | 8.217638302 | -11268.44939 | 0.000728729 | 8.720702112 | 研磨 |  |  | 20 | 300 | 20 | [12 empty] | 300 |  |  |  | 2.85
MHS0521 | Mg60V16Ti12Ni12 | 0.410546799 | 0.198282026 | 0 | 0 | 0 | 0 | 0 | 0 | 0 | 0 | 0 | 0 | 0 | 0 | 0 | 0 | 0 | 0 | 0.161708649 | 0.229462525 | 0 | 0 | 0 | 0 | 0 | 0 | 0 | 0 | 1.640399853 | 0.061723537 | 3.679994831 | 0.707440452 | 15.17615355 | 0.078979606 | 0.14961202 | 0.093187062 | 0.143160016 | 0.068573862 | 4.016399073 | 0.12694675 | 132.4458195 | 0.674042865 | 4.021599077 | 0.125580707 | 3.767999483 | 0.067545327 | 35.52094905 | 0.394389048 | 16.87999091 | 0.366464288 | 2216.119207 | 0.475230403 | -0.007480955 | 73.47094847 | 7.403119806 | 0.052473761 | 1.460799633 | 0.142267971 | 12.87199646 | 0.40426764 | 25.03939916 | 0.015389999 | 3.679994831 | 0.543479024 | 0 | 0.456520976 | 0.707440452 | 132.520034 | 0.549567108 | 1343.485685 | 0.393438082 | 0.01438158 | 87.39992427 | 0.009581045 | 3012914.497 | 9.580840925 | -12372.86709 | 0.000773744 | 9.216657879 | 研磨 |  |  | 20 | 300 | 20 | [12 empty] | 300 |  |  |  | 2.33
MHS0522 | Mg72V4Ti12Ni12 | 0.541372978 | 0.217889352 | 0 | 0 | 0 | 0 | 0 | 0 | 0 | 0 | 0 | 0 | 0 | 0 | 0 | 0 | 0 | 0 | 0.177699378 | 0.063038292 | 0 | 0 | 0 | 0 | 0 | 0 | 0 | 0 | 1.657199867 | 0.055999066 | 3.319994537 | 0.78415083 | 15.22121359 | 0.077874233 | 0.153032023 | 0.081864504 | 0.141720014 | 0.064378155 | 3.922798996 | 0.126157116 | 155.4077183 | 0.513538046 | 3.944799014 | 0.128148859 | 3.785999498 | 0.065291005 | 32.32450644 | 0.406427288 | 15.55998983 | 0.379592969 | 1938.078979 | 0.479062163 | -0.118361045 | 4.425662805 | 7.511119895 | 0.040928562 | 1.422399601 | 0.142371704 | 11.40799526 | 0.384999737 | 25.03687916 | 0.015432927 | 3.319994537 | 0.60241063 | 0 | 0.39758937 | 0.78415083 | 151.6000496 | 0.42235307 | 1192.303562 | 0.368620438 | 0.015298533 | 73.59991299 | 0.009568029 | 2592772.91 | 4.608031613 | -8660.579178 | 0.000531787 | 7.267601546 | 研磨 |  |  | 20 | 300 | 20 | [12 empty] | 350 |  |  |  | 4
MHS0523 | Mg68V8Ti12Ni12 | 0.494981126 | 0.210936461 | 0 | 0 | 0 | 0 | 0 | 0 | 0 | 0 | 0 | 0 | 0 | 0 | 0 | 0 | 0 | 0 | 0.172028957 | 0.122053456 | 0 | 0 | 0 | 0 | 0 | 0 | 0 | 0 | 1.651599862 | 0.058142562 | 3.439994635 | 0.758402967 | 15.20619358 | 0.078255512 | 0.151892022 | 0.086349313 | 0.142200015 | 0.065999177 | 3.953999022 | 0.126928589 | 147.753752 | 0.567060489 | 3.970399035 | 0.127607987 | 3.779999493 | 0.066084504 | 33.38998731 | 0.40486952 | 15.99999019 | 0.377077354 | 2030.759055 | 0.482877548 | -0.081401015 | 6.573949536 | 7.475119865 | 0.045543064 | 1.435199612 | 0.142904912 | 11.89599566 | 0.397522845 | 25.03771916 | 0.015418702 | 3.439994635 | 0.581396256 | 0 | 0.418603744 | 0.758402967 | 145.2400444 | 0.466060498 | 1242.697603 | 0.383386369 | 0.014992882 | 78.19991675 | 0.00957272 | 2727652.082 | 6.560035199 | -10048.03722 | 0.000652441 | 8.090944435 | 研磨 |  |  | 20 | 300 | 20 | [12 empty] | 350 |  |  |  | 3.32
MHS0524 | Mg64V12Ti12Ni12 | 0.451458463 | 0.204413585 | 0 | 0 | 0 | 0 | 0 | 0 | 0 | 0 | 0 | 0 | 0 | 0 | 0 | 0 | 0 | 0 | 0.166709234 | 0.177418718 | 0 | 0 | 0 | 0 | 0 | 0 | 0 | 0 | 1.645999858 | 0.060044421 | 3.559994733 | 0.732838832 | 15.19117357 | 0.078623933 | 0.150752021 | 0.09010205 | 0.142680015 | 0.067391895 | 3.985199047 | 0.127182894 | 140.0997857 | 0.620350229 | 3.995999056 | 0.12675002 | 3.773999488 | 0.066835582 | 34.45546818 | 0.400725583 | 16.43999055 | 0.372620233 | 2123.439131 | 0.48117538 | -0.044440985 | 12.23388136 | 7.439119836 | 0.049335797 | 1.447999622 | 0.14286049 | 12.38399606 | 0.403415249 | 25.03855916 | 0.015404393 | 3.559994733 | 0.561798584 | 0 | 0.438201416 | 0.732838832 | 138.8800392 | 0.508306892 | 1293.091644 | 0.391077475 | 0.014687231 | 82.79992051 | 0.009577044 | 2867602.13 | 8.217638302 | -11268.44939 | 0.000728729 | 8.720702112 | 研磨 |  |  | 20 | 300 | 20 | [12 empty] | 350 |  |  |  | 2.67
MHS0525 | Mg60V16Ti12Ni12 | 0.410546799 | 0.198282026 | 0 | 0 | 0 | 0 | 0 | 0 | 0 | 0 | 0 | 0 | 0 | 0 | 0 | 0 | 0 | 0 | 0.161708649 | 0.229462525 | 0 | 0 | 0 | 0 | 0 | 0 | 0 | 0 | 1.640399853 | 0.061723537 | 3.679994831 | 0.707440452 | 15.17615355 | 0.078979606 | 0.14961202 | 0.093187062 | 0.143160016 | 0.068573862 | 4.016399073 | 0.12694675 | 132.4458195 | 0.674042865 | 4.021599077 | 0.125580707 | 3.767999483 | 0.067545327 | 35.52094905 | 0.394389048 | 16.87999091 | 0.366464288 | 2216.119207 | 0.475230403 | -0.007480955 | 73.47094847 | 7.403119806 | 0.052473761 | 1.460799633 | 0.142267971 | 12.87199646 | 0.40426764 | 25.03939916 | 0.015389999 | 3.679994831 | 0.543479024 | 0 | 0.456520976 | 0.707440452 | 132.520034 | 0.549567108 | 1343.485685 | 0.393438082 | 0.01438158 | 87.39992427 | 0.009581045 | 3012914.497 | 9.580840925 | -12372.86709 | 0.000773744 | 9.216657879 | 研磨 |  |  | 20 | 300 | 20 | [12 empty] | 350 |  |  |  | 2.19
MHS0526 | Mg20Ni10 | 0.453016225 | 0.546983775 | 0 | 0 | 0 | 0 | 0 | 0 | 0 | 0 | 0 | 0 | 0 | 0 | 0 | 0 | 0 | 0 | 0 | 0 | 0 | 0 | 0 | 0 | 0 | 0 | 0 | 0 | 1.719999773 | 0.041110818 | 4.666654551 | 0.808123216 | 16.07987192 | 0.091852098 | 0.14826672 | 0.112869843 | 0.135333359 | 0.05921576 | 4.15666441 | 0.168979708 | 140.0966271 | 0.652629274 | 4.15666441 | 0.168979708 | 3.966665682 | 0.077246891 | 35.76774792 | 0.453224756 | 17.3333091 | 0.435142749 | 1970.663906 | 0.436081192 | 0.119997637 | 6.128372465 | 7.644000009 | 0.000370019 | 1.509999091 | 0.187312955 | 11.53332046 | 0.3474224 | 25.26933151 | 0.022404874 | 4.666654551 | 0.428572541 | 0 | 0.571427459 | 0.808123216 | 157.0001499 | 0.297254458 | 1191.482114 | 0.318494255 | 0.014157973 | 89.99979555 | 0.00967981 | 3105123.722 | -3.555547478 | -6308.843232 | 0.000563899 | 5.291970068 | 铸态 | [5 empty] | 10 | [11 empty] | 200 | 1.5 | 10 | 1.39 |  |  |  | 200 | 0.0001 | 20 | 0.19
MHS0527 | Mg20Ni10 | 0.453016225 | 0.546983775 | 0 | 0 | 0 | 0 | 0 | 0 | 0 | 0 | 0 | 0 | 0 | 0 | 0 | 0 | 0 | 0 | 0 | 0 | 0 | 0 | 0 | 0 | 0 | 0 | 0 | 0 | 1.719999773 | 0.041110818 | 4.666654551 | 0.808123216 | 16.07987192 | 0.091852098 | 0.14826672 | 0.112869843 | 0.135333359 | 0.05921576 | 4.15666441 | 0.168979708 | 140.0966271 | 0.652629274 | 4.15666441 | 0.168979708 | 3.966665682 | 0.077246891 | 35.76774792 | 0.453224756 | 17.3333091 | 0.435142749 | 1970.663906 | 0.436081192 | 0.119997637 | 6.128372465 | 7.644000009 | 0.000370019 | 1.509999091 | 0.187312955 | 11.53332046 | 0.3474224 | 25.26933151 | 0.022404874 | 4.666654551 | 0.428572541 | 0 | 0.571427459 | 0.808123216 | 157.0001499 | 0.297254458 | 1191.482114 | 0.318494255 | 0.014157973 | 89.99979555 | 0.00967981 | 3105123.722 | -3.555547478 | -6308.843232 | 0.000563899 | 5.291970068 | 熔融纺丝 | [5 empty] | 10 |  |  |  | 30 | [7 empty] | 200 | 1.5 | 10 | 3.12 |  |  |  | 200 | 0.0001 | 20 | 0.89
MHS0528 | Mg20Ni10-3Co3 | 0.388933206 | 0.469608242 | 0 | 0 | 0 | 0 | 0 | 0 | 0 | 0 | 0 | 0 | 0.141458552 | 0 | 0 | 0 | 0 | 0 | 0 | 0 | 0 | 0 | 0 | 0 | 0 | 0 | 0 | 0 | 1.724545243 | 0.039972957 | 5.060594645 | 0.751969184 | 16.17082711 | 0.088882819 | 0.146160657 | 0.118295751 | 0.134484873 | 0.060217433 | 4.206058504 | 0.163497157 | 129.3464901 | 0.723405783 | 4.233331204 | 0.16824514 | 3.996968771 | 0.076925116 | 37.87369596 | 0.444373483 | 18.21209829 | 0.423329549 | 2082.421619 | 0.428512197 | 0.169088711 | 4.247159248 | 7.665545441 | 0.00889513 | 1.543635503 | 0.187802508 | 11.95756362 | 0.338628087 | 25.22757415 | 0.022028477 | 5.060594645 | 0.395210472 | 0 | 0.604789528 | 0.751969184 | 151.8183234 | 0.312336795 | 1243.906414 | 0.319952652 | 0.013616279 | 98.18162397 | 0.009612913 | 3420183.364 | -2.27731167 | -9137.059686 | 0.000249301 | 7.343625109 | 铸态 | [5 empty] | 10 | [11 empty] | 200 | 1.5 | 10 | 2.71 |  |  |  | 200 | 0.0001 | 20 | 1.24
MHS0529 | Mg20Ni10-3Co3 | 0.388933206 | 0.469608242 | 0 | 0 | 0 | 0 | 0 | 0 | 0 | 0 | 0 | 0 | 0.141458552 | 0 | 0 | 0 | 0 | 0 | 0 | 0 | 0 | 0 | 0 | 0 | 0 | 0 | 0 | 0 | 1.724545243 | 0.039972957 | 5.060594645 | 0.751969184 | 16.17082711 | 0.088882819 | 0.146160657 | 0.118295751 | 0.134484873 | 0.060217433 | 4.206058504 | 0.163497157 | 129.3464901 | 0.723405783 | 4.233331204 | 0.16824514 | 3.996968771 | 0.076925116 | 37.87369596 | 0.444373483 | 18.21209829 | 0.423329549 | 2082.421619 | 0.428512197 | 0.169088711 | 4.247159248 | 7.665545441 | 0.00889513 | 1.543635503 | 0.187802508 | 11.95756362 | 0.338628087 | 25.22757415 | 0.022028477 | 5.060594645 | 0.395210472 | 0 | 0.604789528 | 0.751969184 | 151.8183234 | 0.312336795 | 1243.906414 | 0.319952652 | 0.013616279 | 98.18162397 | 0.009612913 | 3420183.364 | -2.27731167 | -9137.059686 | 0.000249301 | 7.343625109 | 熔融纺丝 | [5 empty] | 10 |  |  |  | 30 | [7 empty] | 200 | 1.5 | 10 | 3.23 |  |  |  | 200 | 0.0001 | 20 | 1.87
MHS0530 | LaMg8.40Ni2.34 | 0.424971299 | 0.285882028 | 0 | 0 | 0.289146673 | 0 | 0 | 0 | 0 | 0 | 0 | 0 | 0 | 0 | 0 | 0 | 0 | 0 | 0 | 0 | 0 | 0 | 0 | 0 | 0 | 0 | 0 | 0 | 1.670084975 | 0.073136167 | 3.679718842 | 0.860241011 | 15.32124862 | 0.117157866 | 0.155392205 | 0.110503477 | 0.143233416 | 0.14370155 | 3.934836509 | 0.15515621 | 161.3065775 | 0.475352234 | 3.943354409 | 0.15308081 | 3.824190019 | 0.088559247 | 40.92114758 | 0.802485652 | 19.02213431 | 0.693853489 | 1928.570694 | 0.47027835 | -0.012403637 | 51.2326143 | 7.468568762 | 0.077283466 | 1.411702901 | 0.180830318 | 10.18125111 | 0.350562695 | 25.29926641 | 0.028779836 | 3.679718842 | 0.543519787 | 0 | 0.456480213 | 0.860241011 | 155.1908879 | 0.376302421 | 1106.5989 | 0.288210829 | 0.016278134 | 70.45981713 | 0.009200489 | 3089788.875 | -5.821869599 | -7097.334921 | 0.000820963 | 6.408386138 | 熔炼后，在0.08 MPa的氩气气氛下，723K退火10 h | [17 empty] | 285 | 5 |  |  |  | 3.01 |  |  | 0.01 | [7 empty] | 52.4 | 59.2
MHS0531 | LaMg8.40Ni2.14Al0.20 | 0.43065663 | 0.264945354 | 0 | 0 | 0.293014922 | 0 | 0 | 0 | 0 | 0 | 0.011383095 | 0 | 0 | 0 | 0 | 0 | 0 | 0 | 0 | 0 | 0 | 0 | 0 | 0 | 0 | 0 | 0 | 0 | 1.662418799 | 0.076116012 | 3.730829657 | 0.881544132 | 15.332497 | 0.118361078 | 0.155709064 | 0.107682228 | 0.1431823 | 0.144111514 | 3.918482365 | 0.150636403 | 161.4032643 | 0.473911546 | 3.928533508 | 0.148709727 | 3.804258037 | 0.089011274 | 40.38090896 | 0.812330379 | 18.76659674 | 0.701642882 | 1921.858989 | 0.467806405 | -0.024669139 | 25.11113442 | 7.440374116 | 0.081682329 | 1.406592279 | 0.176422963 | 10.07051944 | 0.342433607 | 25.26740926 | 0.029071854 | 3.560468839 | 0.561723776 | 0.004784786 | 0.433491438 | 0.858040305 | 157.6440576 | 0.372196555 | 1093.060919 | 0.282668337 | 0.016349624 | 68.68810916 | 0.009213136 | 3035716.873 | -6.061479617 | -7539.614213 | 0.000804598 | 6.892161818 | 熔炼后，在0.08 MPa的氩气气氛下，723K退火10 h | [17 empty] | 285 | 5 |  |  |  | 3.22 | [10 empty] | 50.3 | 57.3
MHS0532 | Mg 3 LaNi 0.1 | 0.334942164 | 0.026961202 | 0 | 0 | 0.638096634 | 0 | 0 | 0 | 0 | 0 | 0 | 0 | 0 | 0 | 0 | 0 | 0 | 0 | 0 | 0 | 0 | 0 | 0 | 0 | 0 | 0 | 0 | 0 | 1.588292644 | 0.097030448 | 2.439023133 | 0.520575381 | 14.14196836 | 0.128420945 | 0.166014641 | 0.081763593 | 0.156682932 | 0.183155078 | 3.632926577 | 0.072776655 | 186.3222975 | 0.196978127 | 3.657316825 | 0.067189653 | 3.607316941 | 0.084536809 | 53.09617956 | 0.923314821 | 23.36585289 | 0.824297742 | 1986.487605 | 0.51997301 | -0.142439241 | 3.064841795 | 7.141219429 | 0.124406976 | 1.273414528 | 0.105935717 | 8.297559496 | 0.213033508 | 25.44487794 | 0.037868423 | 2.439023133 | 0.820000423 | 0 | 0.179999577 | 0.520575381 | 144.414643 | 0.527456603 | 1008.637685 | 0.160715856 | 0.019549353 | 44.14631888 | 0.008226502 | 3338261.602 | -5.925040262 | -5568.104698 | 0.001065237 | 5.514546738 | 25℃下在氩气氛下对熔纺带进行老化处理 14 天 | [5 empty] | 10 |  |  |  | 23.55 | [7 empty] | 25 |  | 3 | 2.7
MHS0533 | Mg 3 LaNi 0.1 | 0.334942164 | 0.026961202 | 0 | 0 | 0.638096634 | 0 | 0 | 0 | 0 | 0 | 0 | 0 | 0 | 0 | 0 | 0 | 0 | 0 | 0 | 0 | 0 | 0 | 0 | 0 | 0 | 0 | 0 | 0 | 1.588292644 | 0.097030448 | 2.439023133 | 0.520575381 | 14.14196836 | 0.128420945 | 0.166014641 | 0.081763593 | 0.156682932 | 0.183155078 | 3.632926577 | 0.072776655 | 186.3222975 | 0.196978127 | 3.657316825 | 0.067189653 | 3.607316941 | 0.084536809 | 53.09617956 | 0.923314821 | 23.36585289 | 0.824297742 | 1986.487605 | 0.51997301 | -0.142439241 | 3.064841795 | 7.141219429 | 0.124406976 | 1.273414528 | 0.105935717 | 8.297559496 | 0.213033508 | 25.44487794 | 0.037868423 | 2.439023133 | 0.820000423 | 0 | 0.179999577 | 0.520575381 | 144.414643 | 0.527456603 | 1008.637685 | 0.160715856 | 0.019549353 | 44.14631888 | 0.008226502 | 3338261.602 | -5.925040262 | -5568.104698 | 0.001065237 | 5.514546738 | 25℃下在氩气氛下对熔纺带进行老化处理 14 天 | [17 empty] | 300 |  | 1.67 | 2.9
MHS0534 | Mg 3 LaNi 0.1 | 0.334942164 | 0.026961202 | 0 | 0 | 0.638096634 | 0 | 0 | 0 | 0 | 0 | 0 | 0 | 0 | 0 | 0 | 0 | 0 | 0 | 0 | 0 | 0 | 0 | 0 | 0 | 0 | 0 | 0 | 0 | 1.588292644 | 0.097030448 | 2.439023133 | 0.520575381 | 14.14196836 | 0.128420945 | 0.166014641 | 0.081763593 | 0.156682932 | 0.183155078 | 3.632926577 | 0.072776655 | 186.3222975 | 0.196978127 | 3.657316825 | 0.067189653 | 3.607316941 | 0.084536809 | 53.09617956 | 0.923314821 | 23.36585289 | 0.824297742 | 1986.487605 | 0.51997301 | -0.142439241 | 3.064841795 | 7.141219429 | 0.124406976 | 1.273414528 | 0.105935717 | 8.297559496 | 0.213033508 | 25.44487794 | 0.037868423 | 2.439023133 | 0.820000423 | 0 | 0.179999577 | 0.520575381 | 144.414643 | 0.527456603 | 1008.637685 | 0.160715856 | 0.019549353 | 44.14631888 | 0.008226502 | 3338261.602 | -5.925040262 | -5568.104698 | 0.001065237 | 5.514546738 | 25℃下在氩气氛下对熔纺带进行老化处理 14 天 | [17 empty] | 300 |  |  |  | 3
MHS0535 | Mg 3 LaNi 0.1 | 0.334942164 | 0.026961202 | 0 | 0 | 0.638096634 | 0 | 0 | 0 | 0 | 0 | 0 | 0 | 0 | 0 | 0 | 0 | 0 | 0 | 0 | 0 | 0 | 0 | 0 | 0 | 0 | 0 | 0 | 0 | 1.588292644 | 0.097030448 | 2.439023133 | 0.520575381 | 14.14196836 | 0.128420945 | 0.166014641 | 0.081763593 | 0.156682932 | 0.183155078 | 3.632926577 | 0.072776655 | 186.3222975 | 0.196978127 | 3.657316825 | 0.067189653 | 3.607316941 | 0.084536809 | 53.09617956 | 0.923314821 | 23.36585289 | 0.824297742 | 1986.487605 | 0.51997301 | -0.142439241 | 3.064841795 | 7.141219429 | 0.124406976 | 1.273414528 | 0.105935717 | 8.297559496 | 0.213033508 | 25.44487794 | 0.037868423 | 2.439023133 | 0.820000423 | 0 | 0.179999577 | 0.520575381 | 144.414643 | 0.527456603 | 1008.637685 | 0.160715856 | 0.019549353 | 44.14631888 | 0.008226502 | 3338261.602 | -5.925040262 | -5568.104698 | 0.001065237 | 5.514546738 | 25℃下在氩气氛下对熔纺带进行老化处理 14 天 | [17 empty] | 270 |  |  |  | 3.1
MHS0536 | Mg 3 LaNi 0.1 | 0.334942164 | 0.026961202 | 0 | 0 | 0.638096634 | 0 | 0 | 0 | 0 | 0 | 0 | 0 | 0 | 0 | 0 | 0 | 0 | 0 | 0 | 0 | 0 | 0 | 0 | 0 | 0 | 0 | 0 | 0 | 1.588292644 | 0.097030448 | 2.439023133 | 0.520575381 | 14.14196836 | 0.128420945 | 0.166014641 | 0.081763593 | 0.156682932 | 0.183155078 | 3.632926577 | 0.072776655 | 186.3222975 | 0.196978127 | 3.657316825 | 0.067189653 | 3.607316941 | 0.084536809 | 53.09617956 | 0.923314821 | 23.36585289 | 0.824297742 | 1986.487605 | 0.51997301 | -0.142439241 | 3.064841795 | 7.141219429 | 0.124406976 | 1.273414528 | 0.105935717 | 8.297559496 | 0.213033508 | 25.44487794 | 0.037868423 | 2.439023133 | 0.820000423 | 0 | 0.179999577 | 0.520575381 | 144.414643 | 0.527456603 | 1008.637685 | 0.160715856 | 0.019549353 | 44.14631888 | 0.008226502 | 3338261.602 | -5.925040262 | -5568.104698 | 0.001065237 | 5.514546738 | 25℃下在氩气氛下对熔纺带进行老化处理 14 天 | [17 empty] | 250 |  |  |  | 3
MHS0537 | Mg 3 LaNi 0.1 | 0.334942164 | 0.026961202 | 0 | 0 | 0.638096634 | 0 | 0 | 0 | 0 | 0 | 0 | 0 | 0 | 0 | 0 | 0 | 0 | 0 | 0 | 0 | 0 | 0 | 0 | 0 | 0 | 0 | 0 | 0 | 1.588292644 | 0.097030448 | 2.439023133 | 0.520575381 | 14.14196836 | 0.128420945 | 0.166014641 | 0.081763593 | 0.156682932 | 0.183155078 | 3.632926577 | 0.072776655 | 186.3222975 | 0.196978127 | 3.657316825 | 0.067189653 | 3.607316941 | 0.084536809 | 53.09617956 | 0.923314821 | 23.36585289 | 0.824297742 | 1986.487605 | 0.51997301 | -0.142439241 | 3.064841795 | 7.141219429 | 0.124406976 | 1.273414528 | 0.105935717 | 8.297559496 | 0.213033508 | 25.44487794 | 0.037868423 | 2.439023133 | 0.820000423 | 0 | 0.179999577 | 0.520575381 | 144.414643 | 0.527456603 | 1008.637685 | 0.160715856 | 0.019549353 | 44.14631888 | 0.008226502 | 3338261.602 | -5.925040262 | -5568.104698 | 0.001065237 | 5.514546738 | 25℃下在氩气氛下对熔纺带进行老化处理 14 天 | [17 empty] | 241 |  |  |  | 3
MHS0538 | Mg 90 Ce 5 Ni 5 | 0.687549799 | 0.092240646 | 0 | 0.220209554 | 0 | 0 | 0 | 0 | 0 | 0 | 0 | 0 | 0 | 0 | 0 | 0 | 0 | 0 | 0 | 0 | 0 | 0 | 0 | 0 | 0 | 0 | 0 | 0 | 1.659499446 | 0.052168221 | 2.449998212 | 0.712532208 | 14.98450056 | 0.077557195 | 0.159445045 | 0.058724422 | 0.143300093 | 0.100550166 | 3.69149823 | 0.103859365 | 186.1274816 | 0.300412422 | 3.696498368 | 0.100697134 | 3.744998713 | 0.059243922 | 31.81511543 | 0.815620421 | 15.10005684 | 0.691384484 | 1567.652397 | 0.394225521 | -0.275999353 | 1.396807208 | 7.540347109 | 0.060892291 | 1.330499502 | 0.104644059 | 8.964992248 | 0.224598126 | 25.03260237 | 0.020362136 | 2.449998212 | 0.816327126 | 0 | 0.183672874 | 0.712532208 | 176.0997933 | 0.247454291 | 970.649881 | 0.181964676 | 0.017145509 | 50.59991508 | 0.009236072 | 2278627.584 | -2.260032237 | -3185.065552 | 0.000710076 | 3.279045908 | 熔融纺丝（熔纺） | [9 empty] | 30 | [7 empty] | 300 | 2.5 | 5 | 5（析氢速率1 -H/min） |  | 5.3 | [11 empty] | 109.2 |  |  |  | 77.9（MgH2） | 139.7（MgH2） |  | ～557 K（1 atm ）
MHS0539 | Mg 90 Ce 5 Ni 5 | 0.687549799 | 0.092240646 | 0 | 0.220209554 | 0 | 0 | 0 | 0 | 0 | 0 | 0 | 0 | 0 | 0 | 0 | 0 | 0 | 0 | 0 | 0 | 0 | 0 | 0 | 0 | 0 | 0 | 0 | 0 | 1.659499446 | 0.052168221 | 2.449998212 | 0.712532208 | 14.98450056 | 0.077557195 | 0.159445045 | 0.058724422 | 0.143300093 | 0.100550166 | 3.69149823 | 0.103859365 | 186.1274816 | 0.300412422 | 3.696498368 | 0.100697134 | 3.744998713 | 0.059243922 | 31.81511543 | 0.815620421 | 15.10005684 | 0.691384484 | 1567.652397 | 0.394225521 | -0.275999353 | 1.396807208 | 7.540347109 | 0.060892291 | 1.330499502 | 0.104644059 | 8.964992248 | 0.224598126 | 25.03260237 | 0.020362136 | 2.449998212 | 0.816327126 | 0 | 0.183672874 | 0.712532208 | 176.0997933 | 0.247454291 | 970.649881 | 0.181964676 | 0.017145509 | 50.59991508 | 0.009236072 | 2278627.584 | -2.260032237 | -3185.065552 | 0.000710076 | 3.279045908 | 熔融纺丝（熔纺） | [9 empty] | 30 | [7 empty] | 240 | 2.5 | 10 | 4.1
MHS0540 | Mg 90 Ce 5 Ni 5 | 0.687549799 | 0.092240646 | 0 | 0.220209554 | 0 | 0 | 0 | 0 | 0 | 0 | 0 | 0 | 0 | 0 | 0 | 0 | 0 | 0 | 0 | 0 | 0 | 0 | 0 | 0 | 0 | 0 | 0 | 0 | 1.659499446 | 0.052168221 | 2.449998212 | 0.712532208 | 14.98450056 | 0.077557195 | 0.159445045 | 0.058724422 | 0.143300093 | 0.100550166 | 3.69149823 | 0.103859365 | 186.1274816 | 0.300412422 | 3.696498368 | 0.100697134 | 3.744998713 | 0.059243922 | 31.81511543 | 0.815620421 | 15.10005684 | 0.691384484 | 1567.652397 | 0.394225521 | -0.275999353 | 1.396807208 | 7.540347109 | 0.060892291 | 1.330499502 | 0.104644059 | 8.964992248 | 0.224598126 | 25.03260237 | 0.020362136 | 2.449998212 | 0.816327126 | 0 | 0.183672874 | 0.712532208 | 176.0997933 | 0.247454291 | 970.649881 | 0.181964676 | 0.017145509 | 50.59991508 | 0.009236072 | 2278627.584 | -2.260032237 | -3185.065552 | 0.000710076 | 3.279045908 | 感应熔融 | [22 empty] | 5.3 | [11 empty] | 124.6 |  |  |  | 74.5（MgH2） | 133.8（MgH2） |  | ～557 K（1 atm ）
MHS0541 | Mg?85?Ni?10Y 1 Pd 4（ mol% | 0.652237879 | 0.185301005 | 0 | 0 | 0 | 0 | 0 | 0 | 0.028068715 | 0 | 0 | 0 | 0 | 0 | 0 | 0 | 0 | 0 | 0 | 0 | 0 | 0 | 0.134392401 | 0 | 0 | 0 | 0 | 0 | 1.688599905 | 0.036081045 | 3.129995316 | 0.886147951 | 15.49458492 | 0.081763723 | 0.155847022 | 0.073834075 | 0.139710012 | 0.051319045 | 3.856999106 | 0.131733119 | 176.390031 | 0.383855554 | 3.861799109 | 0.134474326 | 3.837399606 | 0.062404885 | 31.67443105 | 0.611695581 | 16.66999266 | 0.863246616 | 1642.768982 | 0.406180007 | -0.198650917 | 2.488880435 | 7.658779989 | 0.025875861 | 1.404699653 | 0.172620862 | 9.896995048 | 0.293280478 | 25.05014933 | 0.017326639 | 3.129995316 | 0.613419431 | 0 | 0.386580569 | 0.886147951 | 172.1700527 | 0.254667257 | 1048.60555 | 0.285283384 | 0.01609899 | 63.85992046 | 0.009438244 | 2418236.905 | -7.26240032 | -4742.983239 | 0.001533536 | 4.516208064 | 熔融纺丝 |  |  |  |  | 0.5（提供新鲜的未氧化表面） | 10 | [11 empty] | 200（最大容量和吸收和解吸时间（时间是最大容量的 95% 吸收/解吸时间）） | 2 | 66 |  | 4.4 | 4.5（473 K） |  |  | <0.001 | 123 | [9 empty] | ?67.7 | 121.4 | ?77.2 | 134
MHS0542 | Mg?85?Ni?10La 1 Pd 4（ mol% | 0.642101108 | 0.182421145 | 0 | 0 | 0.043174009 | 0 | 0 | 0 | 0 | 0 | 0 | 0 | 0 | 0 | 0 | 0 | 0 | 0 | 0 | 0 | 0 | 0 | 0.132303738 | 0 | 0 | 0 | 0 | 0 | 1.68789991 | 0.038297262 | 3.129995318 | 0.886147958 | 15.48287327 | 0.084089655 | 0.155924021 | 0.074996588 | 0.139880011 | 0.060393254 | 3.859999121 | 0.130696633 | 177.2190734 | 0.377216345 | 3.865799125 | 0.133207092 | 3.836499616 | 0.063093719 | 32.17447193 | 0.664706008 | 16.8499924 | 0.876909097 | 1643.958949 | 0.408086693 | -0.196720925 | 2.525199677 | 7.652350008 | 0.032504675 | 1.403499655 | 0.173627036 | 9.844994988 | 0.29677205 | 25.05594931 | 0.018240661 | 3.129995318 | 0.613419431 | 0 | 0.386580569 | 0.886147958 | 172.1300553 | 0.255557941 | 1042.545533 | 0.278048846 | 0.016131766 | 63.72992076 | 0.009443228 | 2451322.884 | -7.277199914 | -4715.629148 | 0.001545594 | 4.516207494 | 熔融纺丝 |  |  |  |  | 0.5（提供新鲜的未氧化表面） | 10 | [11 empty] | 200 | 2 | 62 |  | 4.2 | 4.5（473 K） |  |  | <0.001 | 149 | [9 empty] | ?72.4 | 130.6 | ?77.6 | 135.5
MHS0543 | Mg?85?Ni?10Y 2.5 Pd 2.5（ mol% | 0.657692834 | 0.186850759 | 0 | 0 | 0 | 0 | 0 | 0 | 0.070758666 | 0 | 0 | 0 | 0 | 0 | 0 | 0 | 0 | 0 | 0 | 0 | 0 | 0 | 0.08469774 | 0 | 0 | 0 | 0 | 0 | 1.681999894 | 0.040784928 | 3.024995245 | 0.873025758 | 15.38731422 | 0.080302296 | 0.156487523 | 0.074480011 | 0.140475013 | 0.067063082 | 3.828499069 | 0.129641744 | 177.1437337 | 0.373565788 | 3.831499071 | 0.131466289 | 3.818499577 | 0.062877862 | 31.41172008 | 0.587577266 | 16.02499281 | 0.764588555 | 1648.499035 | 0.413943693 | -0.202400907 | 2.418948521 | 7.627024932 | 0.032756565 | 1.389999638 | 0.160231308 | 9.817495036 | 0.283717236 | 25.05839937 | 0.018208966 | 3.024995245 | 0.644629102 | 0 | 0.355370898 | 0.873025758 | 171.9000486 | 0.260246084 | 1048.172068 | 0.284341505 | 0.016303272 | 61.77491855 | 0.009366301 | 2368265.956 | -5.78999776 | -4823.537492 | 0.001201806 | 4.596332644 | 熔融纺丝 |  |  |  |  | 0.5（提供新鲜的未氧化表面） | 10 | [11 empty] | 200 | 2 | 32 |  | 4.6 | 4.5（473 K） |  |  | <0.001 | 63 | [9 empty] | ?65.7 | 117.3 | ?77.4 | 135.3
MHS0544 | Mg?85?Ni?10La 2.5 Pd 2.5（ mol% | 0.632520253 | 0.17969922 | 0 | 0 | 0.106324514 | 0 | 0 | 0 | 0 | 0 | 0 | 0 | 0 | 0 | 0 | 0 | 0 | 0 | 0 | 0 | 0 | 0 | 0.081456013 | 0 | 0 | 0 | 0 | 0 | 1.680249905 | 0.045510182 | 3.024995246 | 0.873025776 | 15.35803508 | 0.086015704 | 0.156680022 | 0.077229569 | 0.140900012 | 0.083340327 | 3.835999104 | 0.127073967 | 179.2163398 | 0.356615543 | 3.841499108 | 0.12832152 | 3.816249602 | 0.064544887 | 32.66182226 | 0.714984749 | 16.47499215 | 0.811402495 | 1651.473954 | 0.418516148 | -0.197575925 | 2.50794264 | 7.61094998 | 0.045082394 | 1.386999644 | 0.162781813 | 9.68749488 | 0.2920774 | 25.07289932 | 0.020300546 | 3.024995246 | 0.644629101 | 0 | 0.355370899 | 0.873025776 | 171.8000551 | 0.262430366 | 1033.022026 | 0.26514907 | 0.016385211 | 61.44991921 | 0.00937782 | 2449956.157 | -5.829996838 | -4753.941722 | 0.001227856 | 4.596331544 | 熔融纺丝 |  |  |  |  | 0.5（提供新鲜的未氧化表面） | 10 | [11 empty] | 200 | 2 | 39 |  | 4.5 | 4.5（473 K） |  |  | <0.001 | 94 | [9 empty] | ?69.4 | 124.4 | ?81.3 | 140.8
MHS0545 | Mg?85?Ni?10Y 1 Pd 4（ mol% | 0.652237879 | 0.185301005 | 0 | 0 | 0 | 0 | 0 | 0 | 0.028068715 | 0 | 0 | 0 | 0 | 0 | 0 | 0 | 0 | 0 | 0 | 0 | 0 | 0 | 0.134392401 | 0 | 0 | 0 | 0 | 0 | 1.688599905 | 0.036081045 | 3.129995316 | 0.886147951 | 15.49458492 | 0.081763723 | 0.155847022 | 0.073834075 | 0.139710012 | 0.051319045 | 3.856999106 | 0.131733119 | 176.390031 | 0.383855554 | 3.861799109 | 0.134474326 | 3.837399606 | 0.062404885 | 31.67443105 | 0.611695581 | 16.66999266 | 0.863246616 | 1642.768982 | 0.406180007 | -0.198650917 | 2.488880435 | 7.658779989 | 0.025875861 | 1.404699653 | 0.172620862 | 9.896995048 | 0.293280478 | 25.05014933 | 0.017326639 | 3.129995316 | 0.613419431 | 0 | 0.386580569 | 0.886147951 | 172.1700527 | 0.254667257 | 1048.60555 | 0.285283384 | 0.01609899 | 63.85992046 | 0.009438244 | 2418236.905 | -7.26240032 | -4742.983239 | 0.001533536 | 4.516208064 | 熔融纺丝 |  |  |  |  | 0.5（提供新鲜的未氧化表面） | 10 | [11 empty] | 300 | 2 | 5 |  | 4.4 |  |  |  | <0.001 | 3
MHS0546 | Mg?85?Ni?10La 1 Pd 4（ mol% | 0.642101108 | 0.182421145 | 0 | 0 | 0.043174009 | 0 | 0 | 0 | 0 | 0 | 0 | 0 | 0 | 0 | 0 | 0 | 0 | 0 | 0 | 0 | 0 | 0 | 0.132303738 | 0 | 0 | 0 | 0 | 0 | 1.68789991 | 0.038297262 | 3.129995318 | 0.886147958 | 15.48287327 | 0.084089655 | 0.155924021 | 0.074996588 | 0.139880011 | 0.060393254 | 3.859999121 | 0.130696633 | 177.2190734 | 0.377216345 | 3.865799125 | 0.133207092 | 3.836499616 | 0.063093719 | 32.17447193 | 0.664706008 | 16.8499924 | 0.876909097 | 1643.958949 | 0.408086693 | -0.196720925 | 2.525199677 | 7.652350008 | 0.032504675 | 1.403499655 | 0.173627036 | 9.844994988 | 0.29677205 | 25.05594931 | 0.018240661 | 3.129995318 | 0.613419431 | 0 | 0.386580569 | 0.886147958 | 172.1300553 | 0.255557941 | 1042.545533 | 0.278048846 | 0.016131766 | 63.72992076 | 0.009443228 | 2451322.884 | -7.277199914 | -4715.629148 | 0.001545594 | 4.516207494 | 熔融纺丝 |  |  |  |  | 0.5（提供新鲜的未氧化表面） | 10 | [11 empty] | 300 | 2 | 4 |  | 3.9 |  |  |  | <0.001 | 2
MHS0547 | Mg?85?Ni?10Y 2.5 Pd 2.5（ mol% | 0.657692834 | 0.186850759 | 0 | 0 | 0 | 0 | 0 | 0 | 0.070758666 | 0 | 0 | 0 | 0 | 0 | 0 | 0 | 0 | 0 | 0 | 0 | 0 | 0 | 0.08469774 | 0 | 0 | 0 | 0 | 0 | 1.681999894 | 0.040784928 | 3.024995245 | 0.873025758 | 15.38731422 | 0.080302296 | 0.156487523 | 0.074480011 | 0.140475013 | 0.067063082 | 3.828499069 | 0.129641744 | 177.1437337 | 0.373565788 | 3.831499071 | 0.131466289 | 3.818499577 | 0.062877862 | 31.41172008 | 0.587577266 | 16.02499281 | 0.764588555 | 1648.499035 | 0.413943693 | -0.202400907 | 2.418948521 | 7.627024932 | 0.032756565 | 1.389999638 | 0.160231308 | 9.817495036 | 0.283717236 | 25.05839937 | 0.018208966 | 3.024995245 | 0.644629102 | 0 | 0.355370898 | 0.873025758 | 171.9000486 | 0.260246084 | 1048.172068 | 0.284341505 | 0.016303272 | 61.77491855 | 0.009366301 | 2368265.956 | -5.78999776 | -4823.537492 | 0.001201806 | 4.596332644 | 熔融纺丝 |  |  |  |  | 0.5（提供新鲜的未氧化表面） | 10 | [11 empty] | 300 | 2 | 10 |  | 4.3 |  |  |  | <0.001 | 2
MHS0548 | Mg?85?Ni?10La 2.5 Pd 2.5（ mol% | 0.632520253 | 0.17969922 | 0 | 0 | 0.106324514 | 0 | 0 | 0 | 0 | 0 | 0 | 0 | 0 | 0 | 0 | 0 | 0 | 0 | 0 | 0 | 0 | 0 | 0.081456013 | 0 | 0 | 0 | 0 | 0 | 1.680249905 | 0.045510182 | 3.024995246 | 0.873025776 | 15.35803508 | 0.086015704 | 0.156680022 | 0.077229569 | 0.140900012 | 0.083340327 | 3.835999104 | 0.127073967 | 179.2163398 | 0.356615543 | 3.841499108 | 0.12832152 | 3.816249602 | 0.064544887 | 32.66182226 | 0.714984749 | 16.47499215 | 0.811402495 | 1651.473954 | 0.418516148 | -0.197575925 | 2.50794264 | 7.61094998 | 0.045082394 | 1.386999644 | 0.162781813 | 9.68749488 | 0.2920774 | 25.07289932 | 0.020300546 | 3.024995246 | 0.644629101 | 0 | 0.355370899 | 0.873025776 | 171.8000551 | 0.262430366 | 1033.022026 | 0.26514907 | 0.016385211 | 61.44991921 | 0.00937782 | 2449956.157 | -5.829996838 | -4753.941722 | 0.001227856 | 4.596331544 | 熔融纺丝 |  |  |  |  | 0.5（提供新鲜的未氧化表面） | 10 | [11 empty] | 300 | 2 | 12 |  | 4.2 |  |  |  | <0.001 | 2
MHS0549 | Mg?10?NiLa | 0.551567787 | 0.133195508 | 0 | 0 | 0.315236706 | 0 | 0 | 0 | 0 | 0 | 0 | 0 | 0 | 0 | 0 | 0 | 0 | 0 | 0 | 0 | 0 | 0 | 0 | 0 | 0 | 0 | 0 | 0 | 1.653333239 | 0.065717745 | 2.749995883 | 0.801168907 | 14.96519318 | 0.097545972 | 0.159458353 | 0.081528844 | 0.145083345 | 0.132654994 | 3.762499212 | 0.112803336 | 183.906015 | 0.295995415 | 3.77083255 | 0.110892925 | 3.749999631 | 0.070762944 | 36.72110419 | 0.877755979 | 17.08332713 | 0.750189678 | 1712.749163 | 0.461311228 | -0.19500077 | 2.450146101 | 7.473083239 | 0.076500308 | 1.342499678 | 0.134529762 | 9.199995457 | 0.272642847 | 25.15583281 | 0.026856533 | 2.749995883 | 0.727273816 | 0 | 0.272726184 | 0.801168907 | 167.0000432 | 0.322381377 | 1012.732927 | 0.225279832 | 0.017312275 | 54.83326225 | 0.009084325 | 2606955.206 | -3.805547194 | -4770.159922 | 0.000798419 | 4.706427774 | 熔融纺丝 | [9 empty] | 40 | [7 empty] | 150 | 3 | 30 | 4.24 |  |  |  | 250 | 0.101325 | 30 | 4.09
MHS0550 | Mg?10?NiNd | 0.54497593 | 0.131603671 | 0 | 0 | 0 | 0.323420399 | 0 | 0 | 0 | 0 | 0 | 0 | 0 | 0 | 0 | 0 | 0 | 0 | 0 | 0 | 0 | 0 | 0 | 0 | 0 | 0 | 0 | 0 | 1.67333325 | 0.032027702 | 2.749995883 | 0.801168907 | 14.941874 | 0.101920491 | 0.157466685 | 0.063299828 | 0.144583345 | 0.122020141 | 3.737499198 | 0.121182007 | 183.3357647 | 0.299104715 | 3.837499255 | 0.112877685 | 3.741666293 | 0.076538179 | 37.16527111 | 0.905230507 | 17.33332728 | 0.7844649 | 1682.415813 | 0.425136254 | -0.193334102 | 2.483940879 | 7.468749903 | 0.078468976 | 1.345833013 | 0.131086365 | 9.274995499 | 0.261963884 | 25.18416616 | 0.030135866 | 2.749995883 | 0.727273816 | 0 | 0.272726184 | 0.801168907 | 167.3333767 | 0.316058764 | 1021.399599 | 0.231695775 | 0.016536402 | 55.16659577 | 0.009080673 | 2670464.858 | -3.611101961 | -4810.754541 | 0.000751195 | 4.706427774 | 熔融纺丝 | [17 empty] | 150 | 3 | 30 | 4.13 |  |  |  | 250 | 0.101325 | 30 | 3.98
MHS0551 | Mg?10?NiSm | 0.537598733 | 0.129822187 | 0 | 0 | 0 | 0 | 0 | 0.33257908 | 0 | 0 | 0 | 0 | 0 | 0 | 0 | 0 | 0 | 0 | 0 | 0 | 0 | 0 | 0 | 0 | 0 | 0 | 0 | 0 | 1.648333236 | 0.075320117 | 2.749995883 | 0.801168907 | 14.96778485 | 0.097066317 | 0.158883353 | 0.074454985 | 0.144333345 | 0.116702442 | 3.724999191 | 0.126713325 | 182.8177644 | 0.302239187 | 3.704165846 | 0.137618384 | 3.749999631 | 0.070762944 | 37.6752714 | 0.936144715 | 17.49999404 | 0.806943041 | 1574.332418 | 0.332881351 | -0.193334102 | 2.483940879 | 7.478583242 | 0.0740049 | 1.348333014 | 0.12880874 | 9.39999557 | 0.250206806 | 25.35833293 | 0.051400622 | 2.583329121 | 0.70967854 | 0 | 0.29032146 | 0.872160653 | 167.0000432 | 0.322381377 | 1025.399601 | 0.235648855 | 0.017066462 | 55.66659605 | 0.009167154 | 2709186.732 | -3.638879581 | -4829.60804 | 0.00075402 | 4.706427774 | 熔融纺丝 | [17 empty] | 150 | 3 | 30 | 3.96 |  |  |  | 250 | 0.101325 | 30 | 3.83
MHS0553 | Mg 90 Ni 10 | 0.788446428 | 0.211553572 | 0 | 0 | 0 | 0 | 0 | 0 | 0 | 0 | 0 | 0 | 0 | 0 | 0 | 0 | 0 | 0 | 0 | 0 | 0 | 0 | 0 | 0 | 0 | 0 | 0 | 0 | 1.684999908 | 0.02670616 | 2.799995093 | 0.857142023 | 15.34881108 | 0.061238387 | 0.156550022 | 0.068029189 | 0.13930001 | 0.036611527 | 3.808999086 | 0.117353344 | 185.352619 | 0.313922413 | 3.808999086 | 0.117353344 | 3.814999601 | 0.05111389 | 27.74381891 | 0.371848299 | 13.59999019 | 0.352940469 | 1545.298882 | 0.353911153 | -0.244000957 | 1.918020037 | 7.645400004 | 0.000235435 | 1.369999632 | 0.131386538 | 9.549994786 | 0.267015125 | 24.98909926 | 0.014418247 | 2.799995093 | 0.714286966 | 0 | 0.285713034 | 0.857142023 | 180.1000607 | 0.164907879 | 1003.649506 | 0.240621193 | 0.016277756 | 58.4999172 | 0.009515269 | 2094745.087 | -1.439992149 | -2714.032253 | 0.000530855 | 2.702728636 | HCS + MM |  |  | 30 | 200 | 10 | [12 empty] | 100 | 3 | 1.67 | 4.3 | [15 empty] | 75.8（Mg（MgH 2））/60.2（Mg2Ni（Mg 2 NiH 4）） | 142.6（Mg（MgH 2））/123（Mg2Ni（Mg 2 NiH 4）） | 79.1（Mg（MgH 2））/66.2（Mg2Ni（Mg 2 NiH 4）） | 146.3（Mg（MgH 2））/127.6（Mg2Ni（Mg 2 NiH 4））
MHS0554 | Mg 90 Ni 2 Fe 8 | 0.794974989 | 0.042661059 | 0 | 0 | 0 | 0 | 0 | 0 | 0 | 0 | 0 | 0 | 0 | 0.162363952 | 0 | 0 | 0 | 0 | 0 | 0 | 0 | 0 | 0 | 0 | 0 | 0 | 0 | 0 | 1.67379998 | 0.012582624 | 2.639998997 | 0.7335583 | 15.19036299 | 0.034747942 | 0.156510004 | 0.068814642 | 0.139940002 | 0.023846788 | 3.768999812 | 0.088368189 | 185.4132438 | 0.312838427 | 3.75699981 | 0.080487551 | 3.787799917 | 0.032018883 | 27.51596375 | 0.350328761 | 13.43999802 | 0.321979067 | 1541.139776 | 0.346795389 | -0.323760202 | 0.806718217 | 7.666440004 | 0.009099763 | 1.363599926 | 0.118156341 | 9.27799892 | 0.192556086 | 24.91149984 | 0.007103051 | 2.639998997 | 0.757576045 | 0 | 0.242423955 | 0.7335583 | 179.220012 | 0.180615455 | 1010.289902 | 0.258965883 | 0.01626998 | 57.69998333 | 0.009183502 | 2071242.677 | 4.883203381 | -3145.979047 | 0.001549799 | 3.118770408 | HCS + MM |  |  | 30 | 200 | 10 | [12 empty] | 100 | 3 | 0.5 | 4.8 | [15 empty] | 76.4（Mg（MgH 2））/59.5（Mg2Ni（Mg 2 NiH 4）） | 143.8（Mg（MgH 2））/122.4（Mg2Ni（Mg 2 NiH 4）） | 79.8（Mg（MgH 2））/65.3（Mg2Ni（Mg 2 NiH 4）） | 147.6（Mg（MgH 2））/124.2（Mg2Ni（Mg 2 NiH 4））
MHS0555 | Mg?90?Ni?2?Fe?8 | 0.794974989 | 0.042661059 | 0 | 0 | 0 | 0 | 0 | 0 | 0 | 0 | 0 | 0 | 0 | 0.162363952 | 0 | 0 | 0 | 0 | 0 | 0 | 0 | 0 | 0 | 0 | 0 | 0 | 0 | 0 | 1.67379998 | 0.012582624 | 2.639998997 | 0.7335583 | 15.19036299 | 0.034747942 | 0.156510004 | 0.068814642 | 0.139940002 | 0.023846788 | 3.768999812 | 0.088368189 | 185.4132438 | 0.312838427 | 3.75699981 | 0.080487551 | 3.787799917 | 0.032018883 | 27.51596375 | 0.350328761 | 13.43999802 | 0.321979067 | 1541.139776 | 0.346795389 | -0.323760202 | 0.806718217 | 7.666440004 | 0.009099763 | 1.363599926 | 0.118156341 | 9.27799892 | 0.192556086 | 24.91149984 | 0.007103051 | 2.639998997 | 0.757576045 | 0 | 0.242423955 | 0.7335583 | 179.220012 | 0.180615455 | 1010.289902 | 0.258965883 | 0.01626998 | 57.69998333 | 0.009183502 | 2071242.677 | 4.883203381 | -3145.979047 | 0.001549799 | 3.118770408 | HCS + MM |  |  | 30 | 200 | 10 | [12 empty] | 220 | 3 |  |  | 5.04
MHS0556 | Mg90Ni10 | 0.788446428 | 0.211553572 | 0 | 0 | 0 | 0 | 0 | 0 | 0 | 0 | 0 | 0 | 0 | 0 | 0 | 0 | 0 | 0 | 0 | 0 | 0 | 0 | 0 | 0 | 0 | 0 | 0 | 0 | 1.684999908 | 0.02670616 | 2.799995093 | 0.857142023 | 15.34881108 | 0.061238387 | 0.156550022 | 0.068029189 | 0.13930001 | 0.036611527 | 3.808999086 | 0.117353344 | 185.352619 | 0.313922413 | 3.808999086 | 0.117353344 | 3.814999601 | 0.05111389 | 27.74381891 | 0.371848299 | 13.59999019 | 0.352940469 | 1545.298882 | 0.353911153 | -0.244000957 | 1.918020037 | 7.645400004 | 0.000235435 | 1.369999632 | 0.131386538 | 9.549994786 | 0.267015125 | 24.98909926 | 0.014418247 | 2.799995093 | 0.714286966 | 0 | 0.285713034 | 0.857142023 | 180.1000607 | 0.164907879 | 1003.649506 | 0.240621193 | 0.016277756 | 58.4999172 | 0.009515269 | 2094745.087 | -1.439992149 | -2714.032253 | 0.000530855 | 2.702728636 | HCS + MM |  |  | 30 | 200 | 10 | [19 empty] | 220 | 0.005 | 30 | 1.79
MHS0557 | Mg90Ni8Fe2 | 0.790068495 | 0.16959104 | 0 | 0 | 0 | 0 | 0 | 0 | 0 | 0 | 0 | 0 | 0 | 0.040340465 | 0 | 0 | 0 | 0 | 0 | 0 | 0 | 0 | 0 | 0 | 0 | 0 | 0 | 0 | 1.682199925 | 0.024170108 | 2.759996053 | 0.831155736 | 15.30919904 | 0.056075399 | 0.156540017 | 0.068226415 | 0.139460008 | 0.033913033 | 3.798999263 | 0.111020772 | 185.3677752 | 0.31365167 | 3.795999262 | 0.109641957 | 3.808199677 | 0.047218691 | 27.6868551 | 0.366671782 | 13.55999213 | 0.345636024 | 1544.259105 | 0.352155007 | -0.263940776 | 1.618607923 | 7.650660006 | 0.004716619 | 1.368399705 | 0.128245852 | 9.481995792 | 0.251538647 | 24.9696994 | 0.013058416 | 2.759996053 | 0.724638718 | 0 | 0.275361282 | 0.831155736 | 179.8800485 | 0.168955952 | 1005.309606 | 0.245400007 | 0.016275812 | 58.29993365 | 0.009431916 | 2088856.091 | 0.131208081 | -3135.192871 | 4.18E-05 | 3.118764667 | HCS + MM |  |  | 30 | 200 | 10 | [19 empty] | 220 | 0.005 | 30 | 2.02
MHS0558 | Mg90Ni6Fe4 | 0.791697249 | 0.127455494 | 0 | 0 | 0 | 0 | 0 | 0 | 0 | 0 | 0 | 0 | 0 | 0.080847257 | 0 | 0 | 0 | 0 | 0 | 0 | 0 | 0 | 0 | 0 | 0 | 0 | 0 | 0 | 1.679399943 | 0.021183595 | 2.719997023 | 0.802245199 | 15.26958701 | 0.050189219 | 0.156530013 | 0.068423062 | 0.139620006 | 0.030951989 | 3.788999443 | 0.104163366 | 185.3829314 | 0.313380758 | 3.782999441 | 0.101108187 | 3.801399755 | 0.042865145 | 27.6298913 | 0.36136408 | 13.51999408 | 0.338055307 | 1543.219328 | 0.350383832 | -0.28388059 | 1.342340616 | 7.655920007 | 0.006590335 | 1.366799778 | 0.124999868 | 9.413996816 | 0.234311344 | 24.95029954 | 0.011481854 | 2.719997023 | 0.735294922 | 0 | 0.264705078 | 0.802245199 | 179.6600363 | 0.172919524 | 1006.969705 | 0.250045424 | 0.016273868 | 58.09995015 | 0.009348838 | 2082976.038 | 1.708807417 | -3283.301787 | 0.000520183 | 3.26227351 | HCS + MM |  |  | 30 | 200 | 10 | [19 empty] | 220 | 0.005 | 30 | 1.77
MHS0559 | Mg90Ni4Fe6 | 0.793332734 | 0.085145861 | 0 | 0 | 0 | 0 | 0 | 0 | 0 | 0 | 0 | 0 | 0 | 0.121521406 | 0 | 0 | 0 | 0 | 0 | 0 | 0 | 0 | 0 | 0 | 0 | 0 | 0 | 0 | 1.676599961 | 0.017515948 | 2.679998005 | 0.769922962 | 15.229975 | 0.043282527 | 0.156520009 | 0.068619137 | 0.139780004 | 0.027644402 | 3.778999626 | 0.0966674 | 185.3980876 | 0.313109677 | 3.769999624 | 0.091517525 | 3.794599835 | 0.037894407 | 27.57292752 | 0.355918745 | 13.47999604 | 0.330177533 | 1542.179552 | 0.348597378 | -0.303820399 | 1.077209295 | 7.661180006 | 0.007976062 | 1.365199851 | 0.121639992 | 9.345997859 | 0.214883406 | 24.93089969 | 0.00958186 | 2.679998005 | 0.746269212 | 0 | 0.253730788 | 0.769922962 | 179.4400241 | 0.176804317 | 1008.629804 | 0.254565079 | 0.016271924 | 57.89996672 | 0.009266034 | 2077104.906 | 3.292805852 | -3287.135325 | 0.001000723 | 3.262275335 | HCS + MM |  |  | 30 | 200 | 10 | [19 empty] | 220 | 0.005 | 30 | 1.38
MHS0560 | Mg90Ni2Fe8 | 0.794974989 | 0.042661059 | 0 | 0 | 0 | 0 | 0 | 0 | 0 | 0 | 0 | 0 | 0 | 0.162363952 | 0 | 0 | 0 | 0 | 0 | 0 | 0 | 0 | 0 | 0 | 0 | 0 | 0 | 0 | 1.67379998 | 0.012582624 | 2.639998997 | 0.7335583 | 15.19036299 | 0.034747942 | 0.156510004 | 0.068814642 | 0.139940002 | 0.023846788 | 3.768999812 | 0.088368189 | 185.4132438 | 0.312838427 | 3.75699981 | 0.080487551 | 3.787799917 | 0.032018883 | 27.51596375 | 0.350328761 | 13.43999802 | 0.321979067 | 1541.139776 | 0.346795389 | -0.323760202 | 0.806718217 | 7.666440004 | 0.009099763 | 1.363599926 | 0.118156341 | 9.27799892 | 0.192556086 | 24.91149984 | 0.007103051 | 2.639998997 | 0.757576045 | 0 | 0.242423955 | 0.7335583 | 179.220012 | 0.180615455 | 1010.289902 | 0.258965883 | 0.01626998 | 57.69998333 | 0.009183502 | 2071242.677 | 4.883203381 | -3145.979047 | 0.001549799 | 3.118770408 | HCS + MM |  |  | 30 | 200 | 10 | [19 empty] | 220 | 0.005 | 30 | 1.31
MHS0561 | Mg90Ni10 | 0.788446428 | 0.211553572 | 0 | 0 | 0 | 0 | 0 | 0 | 0 | 0 | 0 | 0 | 0 | 0 | 0 | 0 | 0 | 0 | 0 | 0 | 0 | 0 | 0 | 0 | 0 | 0 | 0 | 0 | 1.684999908 | 0.02670616 | 2.799995093 | 0.857142023 | 15.34881108 | 0.061238387 | 0.156550022 | 0.068029189 | 0.13930001 | 0.036611527 | 3.808999086 | 0.117353344 | 185.352619 | 0.313922413 | 3.808999086 | 0.117353344 | 3.814999601 | 0.05111389 | 27.74381891 | 0.371848299 | 13.59999019 | 0.352940469 | 1545.298882 | 0.353911153 | -0.244000957 | 1.918020037 | 7.645400004 | 0.000235435 | 1.369999632 | 0.131386538 | 9.549994786 | 0.267015125 | 24.98909926 | 0.014418247 | 2.799995093 | 0.714286966 | 0 | 0.285713034 | 0.857142023 | 180.1000607 | 0.164907879 | 1003.649506 | 0.240621193 | 0.016277756 | 58.4999172 | 0.009515269 | 2094745.087 | -1.439992149 | -2714.032253 | 0.000530855 | 2.702728636 | HCS + MM |  |  | 30 | 200 | 10 | [19 empty] | 250 | 0.005 | 30 | 4.39
MHS0562 | Mg90Ni8Fe2 | 0.790068495 | 0.16959104 | 0 | 0 | 0 | 0 | 0 | 0 | 0 | 0 | 0 | 0 | 0 | 0.040340465 | 0 | 0 | 0 | 0 | 0 | 0 | 0 | 0 | 0 | 0 | 0 | 0 | 0 | 0 | 1.682199925 | 0.024170108 | 2.759996053 | 0.831155736 | 15.30919904 | 0.056075399 | 0.156540017 | 0.068226415 | 0.139460008 | 0.033913033 | 3.798999263 | 0.111020772 | 185.3677752 | 0.31365167 | 3.795999262 | 0.109641957 | 3.808199677 | 0.047218691 | 27.6868551 | 0.366671782 | 13.55999213 | 0.345636024 | 1544.259105 | 0.352155007 | -0.263940776 | 1.618607923 | 7.650660006 | 0.004716619 | 1.368399705 | 0.128245852 | 9.481995792 | 0.251538647 | 24.9696994 | 0.013058416 | 2.759996053 | 0.724638718 | 0 | 0.275361282 | 0.831155736 | 179.8800485 | 0.168955952 | 1005.309606 | 0.245400007 | 0.016275812 | 58.29993365 | 0.009431916 | 2088856.091 | 0.131208081 | -3135.192871 | 4.18E-05 | 3.118764667 | HCS + MM |  |  | 30 | 200 | 10 | [19 empty] | 250 | 0.005 | 30 | 4.4
MHS0563 | Mg90Ni6Fe4 | 0.791697249 | 0.127455494 | 0 | 0 | 0 | 0 | 0 | 0 | 0 | 0 | 0 | 0 | 0 | 0.080847257 | 0 | 0 | 0 | 0 | 0 | 0 | 0 | 0 | 0 | 0 | 0 | 0 | 0 | 0 | 1.679399943 | 0.021183595 | 2.719997023 | 0.802245199 | 15.26958701 | 0.050189219 | 0.156530013 | 0.068423062 | 0.139620006 | 0.030951989 | 3.788999443 | 0.104163366 | 185.3829314 | 0.313380758 | 3.782999441 | 0.101108187 | 3.801399755 | 0.042865145 | 27.6298913 | 0.36136408 | 13.51999408 | 0.338055307 | 1543.219328 | 0.350383832 | -0.28388059 | 1.342340616 | 7.655920007 | 0.006590335 | 1.366799778 | 0.124999868 | 9.413996816 | 0.234311344 | 24.95029954 | 0.011481854 | 2.719997023 | 0.735294922 | 0 | 0.264705078 | 0.802245199 | 179.6600363 | 0.172919524 | 1006.969705 | 0.250045424 | 0.016273868 | 58.09995015 | 0.009348838 | 2082976.038 | 1.708807417 | -3283.301787 | 0.000520183 | 3.26227351 | HCS + MM |  |  | 30 | 200 | 10 | [19 empty] | 250 | 0.005 | 30 | 4.16
MHS0564 | Mg90Ni4Fe6 | 0.793332734 | 0.085145861 | 0 | 0 | 0 | 0 | 0 | 0 | 0 | 0 | 0 | 0 | 0 | 0.121521406 | 0 | 0 | 0 | 0 | 0 | 0 | 0 | 0 | 0 | 0 | 0 | 0 | 0 | 0 | 1.676599961 | 0.017515948 | 2.679998005 | 0.769922962 | 15.229975 | 0.043282527 | 0.156520009 | 0.068619137 | 0.139780004 | 0.027644402 | 3.778999626 | 0.0966674 | 185.3980876 | 0.313109677 | 3.769999624 | 0.091517525 | 3.794599835 | 0.037894407 | 27.57292752 | 0.355918745 | 13.47999604 | 0.330177533 | 1542.179552 | 0.348597378 | -0.303820399 | 1.077209295 | 7.661180006 | 0.007976062 | 1.365199851 | 0.121639992 | 9.345997859 | 0.214883406 | 24.93089969 | 0.00958186 | 2.679998005 | 0.746269212 | 0 | 0.253730788 | 0.769922962 | 179.4400241 | 0.176804317 | 1008.629804 | 0.254565079 | 0.016271924 | 57.89996672 | 0.009266034 | 2077104.906 | 3.292805852 | -3287.135325 | 0.001000723 | 3.262275335 | HCS + MM |  |  | 30 | 200 | 10 | [19 empty] | 250 | 0.005 | 30 | 4.29
MHS0565 | Mg90Ni2Fe8 | 0.794974989 | 0.042661059 | 0 | 0 | 0 | 0 | 0 | 0 | 0 | 0 | 0 | 0 | 0 | 0.162363952 | 0 | 0 | 0 | 0 | 0 | 0 | 0 | 0 | 0 | 0 | 0 | 0 | 0 | 0 | 1.67379998 | 0.012582624 | 2.639998997 | 0.7335583 | 15.19036299 | 0.034747942 | 0.156510004 | 0.068814642 | 0.139940002 | 0.023846788 | 3.768999812 | 0.088368189 | 185.4132438 | 0.312838427 | 3.75699981 | 0.080487551 | 3.787799917 | 0.032018883 | 27.51596375 | 0.350328761 | 13.43999802 | 0.321979067 | 1541.139776 | 0.346795389 | -0.323760202 | 0.806718217 | 7.666440004 | 0.009099763 | 1.363599926 | 0.118156341 | 9.27799892 | 0.192556086 | 24.91149984 | 0.007103051 | 2.639998997 | 0.757576045 | 0 | 0.242423955 | 0.7335583 | 179.220012 | 0.180615455 | 1010.289902 | 0.258965883 | 0.01626998 | 57.69998333 | 0.009183502 | 2071242.677 | 4.883203381 | -3145.979047 | 0.001549799 | 3.118770408 | HCS + MM |  |  | 30 | 200 | 10 | [19 empty] | 250 | 0.005 | 30 | 4.25
MHS0566 | Mg67Ni33 | 0.456745063 | 0.543254937 | 0 | 0 | 0 | 0 | 0 | 0 | 0 | 0 | 0 | 0 | 0 | 0 | 0 | 0 | 0 | 0 | 0 | 0 | 0 | 0 | 0 | 0 | 0 | 0 | 0 | 0 | 1.719499774 | 0.041018805 | 4.639987945 | 0.810712749 | 16.06942818 | 0.091679421 | 0.148385053 | 0.1124947 | 0.135390026 | 0.059041328 | 4.151697755 | 0.168754129 | 140.7431423 | 0.647988957 | 4.151697755 | 0.168754129 | 3.964499021 | 0.077093704 | 35.65312018 | 0.453532376 | 17.27997589 | 0.435382249 | 1964.587253 | 0.436324113 | 0.114797649 | 6.389773606 | 7.644020009 | 0.000369082 | 1.507999096 | 0.187087184 | 11.50498719 | 0.347397472 | 25.26532819 | 0.022351771 | 4.639987945 | 0.431035603 | 0 | 0.568964397 | 0.810712749 | 157.3301492 | 0.295881021 | 1188.798787 | 0.318406112 | 0.014188256 | 89.54979658 | 0.009677825 | 3088562.943 | -3.537591803 | -6271.541377 | 0.000564389 | 5.272552305 | 铸造+熔体纺丝+球磨(熔炼+甩带+球磨法) |  |  | 20 | 450 | 2 |  |  |  |  | 3500 r/min(无法换算) | [7 empty] | 300 |  |  |  | 3.5 | 1.54（573 K）
MHS0567 | Mg62Ca5Ni33 | 0.413512655 | 0.531498128 | 0 | 0 | 0 | 0 | 0 | 0 | 0 | 0 | 0 | 0.054989217 | 0 | 0 | 0 | 0 | 0 | 0 | 0 | 0 | 0 | 0 | 0 | 0 | 0 | 0 | 0 | 0 | 1.701999735 | 0.065757707 | 4.639987945 | 0.810712749 | 15.91121682 | 0.108369297 | 0.150260058 | 0.131321858 | 0.13714003 | 0.086806419 | 4.104197648 | 0.185631468 | 132.5903239 | 0.696840085 | 4.112197666 | 0.18187316 | 3.886998846 | 0.126239902 | 36.44177196 | 0.438526197 | 17.67997679 | 0.421057799 | 1984.287297 | 0.427165315 | 0.136027697 | 5.325475143 | 7.567369837 | 0.044092907 | 1.492499061 | 0.201338277 | 11.49698717 | 0.348140417 | 25.31832831 | 0.022698774 | 4.639987945 | 0.431035603 | 0 | 0.568964397 | 0.810712749 | 157.8301503 | 0.297479339 | 1198.398809 | 0.312141729 | 0.014944559 | 88.14979343 | 0.009593624 | 3002474.41 | -4.479594691 | -8095.098716 | 0.000553678 | 6.751190892 | 铸造+熔体纺丝+球磨 |  |  | 20 | 450 | 2 | [12 empty] | 300 |  |  |  | 3.14 | 1.62（573 K）
MHS0568 | Mg57Ca10Ni33 | 0.372111831 | 0.520239407 | 0 | 0 | 0 | 0 | 0 | 0 | 0 | 0 | 0 | 0.107648762 | 0 | 0 | 0 | 0 | 0 | 0 | 0 | 0 | 0 | 0 | 0 | 0 | 0 | 0 | 0 | 0 | 1.684499695 | 0.082823486 | 4.639987945 | 0.810712749 | 15.75300547 | 0.122531899 | 0.152135062 | 0.145956376 | 0.138890033 | 0.105182701 | 4.056697541 | 0.201096709 | 124.4375056 | 0.746239724 | 4.072697577 | 0.194071033 | 3.809498672 | 0.160991868 | 37.23042373 | 0.423035511 | 18.07997769 | 0.406116723 | 2003.987342 | 0.417900776 | 0.157257745 | 4.543792084 | 7.490719664 | 0.061309016 | 1.476999026 | 0.214658341 | 11.48898716 | 0.348882286 | 25.37132843 | 0.022847418 | 4.639987945 | 0.431035603 | 0 | 0.568964397 | 0.810712749 | 158.3301514 | 0.299012849 | 1207.99883 | 0.305726042 | 0.015700863 | 86.74979028 | 0.00951076 | 2924414.623 | -5.301597039 | -9210.23446 | 0.000575952 | 7.619984914 | 铸造+熔体纺丝+球磨 | [17 empty] | 300 |  |  |  | 2.25 | 2.25（573 K）
MHS0569 | Mg52Ca15Ni33 | 0.33242861 | 0.509447779 | 0 | 0 | 0 | 0 | 0 | 0 | 0 | 0 | 0 | 0.158123611 | 0 | 0 | 0 | 0 | 0 | 0 | 0 | 0 | 0 | 0 | 0 | 0 | 0 | 0 | 0 | 0 | 1.666999656 | 0.096338222 | 4.639987945 | 0.810712749 | 15.59479411 | 0.134941991 | 0.154010066 | 0.157680495 | 0.140640037 | 0.118764231 | 4.009197434 | 0.215442417 | 116.2846872 | 0.796397785 | 4.033197488 | 0.205503358 | 3.731998498 | 0.18937206 | 38.0190755 | 0.40704137 | 18.47997859 | 0.390547342 | 2023.687386 | 0.40852316 | 0.178487793 | 3.94370232 | 7.414069492 | 0.073720091 | 1.461498991 | 0.227203746 | 11.48098714 | 0.349623085 | 25.42432855 | 0.022804003 | 4.639987945 | 0.431035603 | 0 | 0.568964397 | 0.810712749 | 158.8301525 | 0.300483504 | 1217.598852 | 0.299152887 | 0.016457167 | 85.34978713 | 0.009429203 | 2853310.463 | -6.003598847 | -10032.62853 | 0.000598766 | 8.234752291 | 铸造+熔体纺丝+球磨 | [17 empty] | 300 |  |  |  | 1.69 | 3.13（573 K）
MHS0570 | Mg47Ca20Ni33 | 0.294358276 | 0.499094766 | 0 | 0 | 0 | 0 | 0 | 0 | 0 | 0 | 0 | 0.206546958 | 0 | 0 | 0 | 0 | 0 | 0 | 0 | 0 | 0 | 0 | 0 | 0 | 0 | 0 | 0 | 0 | 1.649499617 | 0.107605839 | 4.639987945 | 0.810712749 | 15.43658276 | 0.146024104 | 0.15588507 | 0.167204227 | 0.142390041 | 0.129199217 | 3.961697328 | 0.228867092 | 108.1318689 | 0.847431235 | 3.9936974 | 0.216282905 | 3.654498323 | 0.213857005 | 38.80772728 | 0.390513471 | 18.87997949 | 0.374323225 | 2043.38743 | 0.399024248 | 0.19971784 | 3.467115968 | 7.33741932 | 0.08343754 | 1.445998956 | 0.239088776 | 11.47298712 | 0.350362822 | 25.47732867 | 0.022569832 | 4.639987945 | 0.431035603 | 0 | 0.568964397 | 0.810712749 | 159.3301537 | 0.301893163 | 1227.198873 | 0.292415085 | 0.01721347 | 83.94978399 | 0.009348922 | 2788271.898 | -6.585600115 | -10644.23042 | 0.000619084 | 8.668232225 | 铸造+熔体纺丝+球磨 | [17 empty] | 300 |  |  |  | 1.53 | 3.47（573 K）
MHS0571 | Mg67Ni33 | 0.456745063 | 0.543254937 | 0 | 0 | 0 | 0 | 0 | 0 | 0 | 0 | 0 | 0 | 0 | 0 | 0 | 0 | 0 | 0 | 0 | 0 | 0 | 0 | 0 | 0 | 0 | 0 | 0 | 0 | 1.719499774 | 0.041018805 | 4.639987945 | 0.810712749 | 16.06942818 | 0.091679421 | 0.148385053 | 0.1124947 | 0.135390026 | 0.059041328 | 4.151697755 | 0.168754129 | 140.7431423 | 0.647988957 | 4.151697755 | 0.168754129 | 3.964499021 | 0.077093704 | 35.65312018 | 0.453532376 | 17.27997589 | 0.435382249 | 1964.587253 | 0.436324113 | 0.114797649 | 6.389773606 | 7.644020009 | 0.000369082 | 1.507999096 | 0.187087184 | 11.50498719 | 0.347397472 | 25.26532819 | 0.022351771 | 4.639987945 | 0.431035603 | 0 | 0.568964397 | 0.810712749 | 157.3301492 | 0.295881021 | 1188.798787 | 0.318406112 | 0.014188256 | 89.54979658 | 0.009677825 | 3088562.943 | -3.537591803 | -6271.541377 | 0.000564389 | 5.272552305 | 铸造+球磨 | [17 empty] | 300 |  |  |  | 3.47 | 1.27（573 K）
MHS0572 | Mg62Ca5Ni33 | 0.413512655 | 0.531498128 | 0 | 0 | 0 | 0 | 0 | 0 | 0 | 0 | 0 | 0.054989217 | 0 | 0 | 0 | 0 | 0 | 0 | 0 | 0 | 0 | 0 | 0 | 0 | 0 | 0 | 0 | 0 | 1.701999735 | 0.065757707 | 4.639987945 | 0.810712749 | 15.91121682 | 0.108369297 | 0.150260058 | 0.131321858 | 0.13714003 | 0.086806419 | 4.104197648 | 0.185631468 | 132.5903239 | 0.696840085 | 4.112197666 | 0.18187316 | 3.886998846 | 0.126239902 | 36.44177196 | 0.438526197 | 17.67997679 | 0.421057799 | 1984.287297 | 0.427165315 | 0.136027697 | 5.325475143 | 7.567369837 | 0.044092907 | 1.492499061 | 0.201338277 | 11.49698717 | 0.348140417 | 25.31832831 | 0.022698774 | 4.639987945 | 0.431035603 | 0 | 0.568964397 | 0.810712749 | 157.8301503 | 0.297479339 | 1198.398809 | 0.312141729 | 0.014944559 | 88.14979343 | 0.009593624 | 3002474.41 | -4.479594691 | -8095.098716 | 0.000553678 | 6.751190892 | 铸造+球磨 | [17 empty] | 300 |  |  |  | 2.74 | 1.48（573 K）
MHS0573 | Mg57Ca10Ni33 | 0.372111831 | 0.520239407 | 0 | 0 | 0 | 0 | 0 | 0 | 0 | 0 | 0 | 0.107648762 | 0 | 0 | 0 | 0 | 0 | 0 | 0 | 0 | 0 | 0 | 0 | 0 | 0 | 0 | 0 | 0 | 1.684499695 | 0.082823486 | 4.639987945 | 0.810712749 | 15.75300547 | 0.122531899 | 0.152135062 | 0.145956376 | 0.138890033 | 0.105182701 | 4.056697541 | 0.201096709 | 124.4375056 | 0.746239724 | 4.072697577 | 0.194071033 | 3.809498672 | 0.160991868 | 37.23042373 | 0.423035511 | 18.07997769 | 0.406116723 | 2003.987342 | 0.417900776 | 0.157257745 | 4.543792084 | 7.490719664 | 0.061309016 | 1.476999026 | 0.214658341 | 11.48898716 | 0.348882286 | 25.37132843 | 0.022847418 | 4.639987945 | 0.431035603 | 0 | 0.568964397 | 0.810712749 | 158.3301514 | 0.299012849 | 1207.99883 | 0.305726042 | 0.015700863 | 86.74979028 | 0.00951076 | 2924414.623 | -5.301597039 | -9210.23446 | 0.000575952 | 7.619984914 | 铸造+球磨 | [17 empty] | 300 |  |  |  | 2.03 | 2.01（573 K）
MHS0574 | Mg52Ca15Ni33 | 0.33242861 | 0.509447779 | 0 | 0 | 0 | 0 | 0 | 0 | 0 | 0 | 0 | 0.158123611 | 0 | 0 | 0 | 0 | 0 | 0 | 0 | 0 | 0 | 0 | 0 | 0 | 0 | 0 | 0 | 0 | 1.666999656 | 0.096338222 | 4.639987945 | 0.810712749 | 15.59479411 | 0.134941991 | 0.154010066 | 0.157680495 | 0.140640037 | 0.118764231 | 4.009197434 | 0.215442417 | 116.2846872 | 0.796397785 | 4.033197488 | 0.205503358 | 3.731998498 | 0.18937206 | 38.0190755 | 0.40704137 | 18.47997859 | 0.390547342 | 2023.687386 | 0.40852316 | 0.178487793 | 3.94370232 | 7.414069492 | 0.073720091 | 1.461498991 | 0.227203746 | 11.48098714 | 0.349623085 | 25.42432855 | 0.022804003 | 4.639987945 | 0.431035603 | 0 | 0.568964397 | 0.810712749 | 158.8301525 | 0.300483504 | 1217.598852 | 0.299152887 | 0.016457167 | 85.34978713 | 0.009429203 | 2853310.463 | -6.003598847 | -10032.62853 | 0.000598766 | 8.234752291 | 铸造+球磨 | [17 empty] | 300 |  |  |  | 1.49 | 2.74（573 K）
MHS0575 | Mg47Ca20Ni33 | 0.294358276 | 0.499094766 | 0 | 0 | 0 | 0 | 0 | 0 | 0 | 0 | 0 | 0.206546958 | 0 | 0 | 0 | 0 | 0 | 0 | 0 | 0 | 0 | 0 | 0 | 0 | 0 | 0 | 0 | 0 | 1.649499617 | 0.107605839 | 4.639987945 | 0.810712749 | 15.43658276 | 0.146024104 | 0.15588507 | 0.167204227 | 0.142390041 | 0.129199217 | 3.961697328 | 0.228867092 | 108.1318689 | 0.847431235 | 3.9936974 | 0.216282905 | 3.654498323 | 0.213857005 | 38.80772728 | 0.390513471 | 18.87997949 | 0.374323225 | 2043.38743 | 0.399024248 | 0.19971784 | 3.467115968 | 7.33741932 | 0.08343754 | 1.445998956 | 0.239088776 | 11.47298712 | 0.350362822 | 25.47732867 | 0.022569832 | 4.639987945 | 0.431035603 | 0 | 0.568964397 | 0.810712749 | 159.3301537 | 0.301893163 | 1227.198873 | 0.292415085 | 0.01721347 | 83.94978399 | 0.009348922 | 2788271.898 | -6.585600115 | -10644.23042 | 0.000619084 | 8.668232225 | 铸造+球磨 | [17 empty] | 300 |  |  |  | 1.25 | 3.47（573 K）
MHS0576 | Mg-5wt%Ni-2.5wt%Fe-2.5wt%Ti | 0.9 | 0.05 | 0 | 0 | 0 | 0 | 0 | 0 | 0 | 0 | 0 | 0 | 0 | 0.025 | 0 | 0 | 0 | 0 | 0.025 | 0 | 0 | 0 | 0 | 0 | 0 | 0 | 0 | 0 | 1.670581203 | 0.019735528 | 2.27143639 | 0.590366162 | 15.09784818 | 0.033468531 | 0.158719925 | 0.041438911 | 0.140778959 | 0.024682708 | 3.709993303 | 0.066066068 | 196.2064627 | 0.197290833 | 3.711356821 | 0.066113689 | 3.763791519 | 0.028356775 | 25.73919726 | 0.254166875 | 12.64657648 | 0.234540388 | 1452.913583 | 0.280265204 | -0.352867692 | 0.681771334 | 7.637833309 | 0.012888342 | 1.332239758 | 0.079529495 | 9.079574101 | 0.19342032 | 24.90056347 | 0.00715433 | 2.27143639 | 0.880500114 | 0 | 0.119499886 | 0.590366162 | 184.3033202 | 0.143686777 | 964.7182235 | 0.195301523 | 0.016826128 | 50.27424724 | 0.009411633 | 1879153.835 | 1.222537869 | -1914.895279 | 0.000638029 | 1.98619428 | 反应机械研磨法 | 1.2 |  |  | 250 | 8 | [12 empty] | 320 | 1.2 | 5 | 4.37 |  |  |  | 320 | 0.1 | 5 | 1.69
MHS0577 | Mg-5wt%Ni-2.5wt%Fe-2.5wt%Ti | 0.9 | 0.05 | 0 | 0 | 0 | 0 | 0 | 0 | 0 | 0 | 0 | 0 | 0 | 0.025 | 0 | 0 | 0 | 0 | 0.025 | 0 | 0 | 0 | 0 | 0 | 0 | 0 | 0 | 0 | 1.670581203 | 0.019735528 | 2.27143639 | 0.590366162 | 15.09784818 | 0.033468531 | 0.158719925 | 0.041438911 | 0.140778959 | 0.024682708 | 3.709993303 | 0.066066068 | 196.2064627 | 0.197290833 | 3.711356821 | 0.066113689 | 3.763791519 | 0.028356775 | 25.73919726 | 0.254166875 | 12.64657648 | 0.234540388 | 1452.913583 | 0.280265204 | -0.352867692 | 0.681771334 | 7.637833309 | 0.012888342 | 1.332239758 | 0.079529495 | 9.079574101 | 0.19342032 | 24.90056347 | 0.00715433 | 2.27143639 | 0.880500114 | 0 | 0.119499886 | 0.590366162 | 184.3033202 | 0.143686777 | 964.7182235 | 0.195301523 | 0.016826128 | 50.27424724 | 0.009411633 | 1879153.835 | 1.222537869 | -1914.895279 | 0.000638029 | 1.98619428 | 反应机械研磨法 | 1.2 |  |  | 250 | 8 | [12 empty] | 320 | 1.2 | 10 | 4.79 |  |  |  | 320 | 0.1 | 10 | 3.81
MHS0578 | Mg-5wt%Ni-2.5wt%Fe-2.5wt%Ti | 0.9 | 0.05 | 0 | 0 | 0 | 0 | 0 | 0 | 0 | 0 | 0 | 0 | 0 | 0.025 | 0 | 0 | 0 | 0 | 0.025 | 0 | 0 | 0 | 0 | 0 | 0 | 0 | 0 | 0 | 1.670581203 | 0.019735528 | 2.27143639 | 0.590366162 | 15.09784818 | 0.033468531 | 0.158719925 | 0.041438911 | 0.140778959 | 0.024682708 | 3.709993303 | 0.066066068 | 196.2064627 | 0.197290833 | 3.711356821 | 0.066113689 | 3.763791519 | 0.028356775 | 25.73919726 | 0.254166875 | 12.64657648 | 0.234540388 | 1452.913583 | 0.280265204 | -0.352867692 | 0.681771334 | 7.637833309 | 0.012888342 | 1.332239758 | 0.079529495 | 9.079574101 | 0.19342032 | 24.90056347 | 0.00715433 | 2.27143639 | 0.880500114 | 0 | 0.119499886 | 0.590366162 | 184.3033202 | 0.143686777 | 964.7182235 | 0.195301523 | 0.016826128 | 50.27424724 | 0.009411633 | 1879153.835 | 1.222537869 | -1914.895279 | 0.000638029 | 1.98619428 | 反应机械研磨法 | 1.2 |  |  | 250 | 8 | [12 empty] | 320 | 1.2 | 60 | 4.9 |  |  |  | 320 | 0.1 | 60 | 4.85
MHS0579 | Mg74Ti12Ni12Mn2 | 0.564316369 | 0.220985031 | 0 | 0 | 0 | 0 | 0 | 0 | 0 | 0 | 0 | 0 | 0 | 0 | 0 | 0 | 0.034474545 | 0 | 0.180224055 | 0 | 0 | 0 | 0 | 0 | 0 | 0 | 0 | 0 | 1.662399871 | 0.053608744 | 3.299994521 | 0.800022505 | 15.24831841 | 0.07748255 | 0.153670024 | 0.078540886 | 0.141200014 | 0.06256384 | 3.896398975 | 0.12439052 | 165.3684264 | 0.470527906 | 3.927999001 | 0.127882312 | 3.791399502 | 0.064500754 | 31.87168706 | 0.409138312 | 15.37998968 | 0.382873502 | 1864.81892 | 0.462866579 | -0.157321077 | 3.246573706 | 7.542879921 | 0.035217264 | 1.414399595 | 0.141049641 | 11.00999494 | 0.360329496 | 25.06505918 | 0.016979733 | 3.299994521 | 0.606061612 | 0 | 0.393938388 | 0.800022505 | 154.3160518 | 0.407459691 | 1153.82953 | 0.342324876 | 0.01546654 | 70.49991045 | 0.009542133 | 2537467.652 | 2.684828337 | -7766.831989 | 0.000345559 | 6.733678254 | 研磨 |  |  | 20 | 200 | 30 | [12 empty] | 300 |  |  |  | 3.47 | [16 empty] | -79.2
MHS0580 | Mg72Ti12Ni12Mn4 | 0.538709104 | 0.216817208 | 0 | 0 | 0 | 0 | 0 | 0 | 0 | 0 | 0 | 0 | 0 | 0 | 0 | 0 | 0.067648695 | 0 | 0.176824993 | 0 | 0 | 0 | 0 | 0 | 0 | 0 | 0 | 0 | 1.661999871 | 0.053627586 | 3.399994602 | 0.789200086 | 15.26040322 | 0.077476977 | 0.153168023 | 0.080376238 | 0.141160014 | 0.062619408 | 3.901198979 | 0.123935522 | 167.6751683 | 0.480710431 | 3.936799008 | 0.127363067 | 3.790799502 | 0.064547262 | 32.48434857 | 0.412047122 | 15.63998989 | 0.38485712 | 1884.238935 | 0.457785115 | -0.159321079 | 3.212979428 | 7.538639917 | 0.035238681 | 1.419199599 | 0.140796197 | 11.09999501 | 0.357193251 | 25.0940792 | 0.018305889 | 3.399994602 | 0.588236228 | 0 | 0.411763772 | 0.789200086 | 150.6720488 | 0.437442873 | 1165.74954 | 0.340409306 | 0.015328896 | 71.99991168 | 0.009521767 | 2613836.881 | 2.976029075 | -8469.227131 | 0.00035127 | 7.267601546 | 研磨 |  |  | 20 | 200 | 30 | [12 empty] | 300 |  |  |  | 3.32 | [16 empty] | -78
MHS0581 | Mg70Ti12Ni12Mn6 | 0.514049876 | 0.212803687 | 0 | 0 | 0 | 0 | 0 | 0 | 0 | 0 | 0 | 0 | 0 | 0 | 0 | 0 | 0.099594667 | 0 | 0.173551771 | 0 | 0 | 0 | 0 | 0 | 0 | 0 | 0 | 0 | 1.66159987 | 0.053645357 | 3.499994684 | 0.777751548 | 15.27248803 | 0.07746329 | 0.152666023 | 0.082061519 | 0.141120014 | 0.062673703 | 3.905998983 | 0.123468675 | 169.9819102 | 0.489690163 | 3.945599015 | 0.126806487 | 3.790199501 | 0.064593376 | 33.09701007 | 0.413758666 | 15.8999901 | 0.385909192 | 1903.658951 | 0.45257723 | -0.161321081 | 3.180154071 | 7.534399914 | 0.035251139 | 1.423999603 | 0.14046324 | 11.18999508 | 0.3539246 | 25.12309923 | 0.019468292 | 3.499994684 | 0.571429439 | 0 | 0.428570561 | 0.777751548 | 147.0280458 | 0.466689616 | 1177.66955 | 0.338222477 | 0.015191252 | 73.4999129 | 0.009501812 | 2691853.217 | 3.23522976 | -9076.478737 | 0.000356314 | 7.709899579 | 研磨 |  |  | 20 | 200 | 30 | [12 empty] | 300 |  |  |  | 3.6 | [16 empty] | -73.7 |  | 0.221 | 0.18
MHS0582 | Mg68Ti12Ni12Mn8 | 0.490286993 | 0.208936054 | 0 | 0 | 0 | 0 | 0 | 0 | 0 | 0 | 0 | 0 | 0 | 0 | 0 | 0 | 0.130379425 | 0 | 0.170397528 | 0 | 0 | 0 | 0 | 0 | 0 | 0 | 0 | 0 | 1.66119987 | 0.053662056 | 3.599994766 | 0.765780225 | 15.28457284 | 0.077441524 | 0.152164023 | 0.083603566 | 0.141080014 | 0.062726725 | 3.910798987 | 0.122989924 | 172.2886521 | 0.49759971 | 3.954399022 | 0.126212568 | 3.789599501 | 0.064639097 | 33.70967157 | 0.414409239 | 16.15999032 | 0.386122567 | 1923.078967 | 0.44724594 | -0.163321082 | 3.148069806 | 7.53015991 | 0.035254617 | 1.428799606 | 0.140051817 | 11.27999516 | 0.350526103 | 25.15211925 | 0.020495301 | 3.599994766 | 0.555556363 | 0 | 0.444443637 | 0.765780225 | 143.3840428 | 0.49540432 | 1189.58956 | 0.33577596 | 0.015053608 | 74.99991413 | 0.009482258 | 2771570.53 | 3.462430394 | -9621.440596 | 0.000359737 | 8.090944435 | 研磨 |  |  | 20 | 200 | 30 | [12 empty] | 300 |  |  |  | 3.11 | [16 empty] | -73.6
MHS0583 | Mg70Ti12Ni12Mn6 | 0.514049876 | 0.212803687 | 0 | 0 | 0 | 0 | 0 | 0 | 0 | 0 | 0 | 0 | 0 | 0 | 0 | 0 | 0.099594667 | 0 | 0.173551771 | 0 | 0 | 0 | 0 | 0 | 0 | 0 | 0 | 0 | 1.66159987 | 0.053645357 | 3.499994684 | 0.777751548 | 15.27248803 | 0.07746329 | 0.152666023 | 0.082061519 | 0.141120014 | 0.062673703 | 3.905998983 | 0.123468675 | 169.9819102 | 0.489690163 | 3.945599015 | 0.126806487 | 3.790199501 | 0.064593376 | 33.09701007 | 0.413758666 | 15.8999901 | 0.385909192 | 1903.658951 | 0.45257723 | -0.161321081 | 3.180154071 | 7.534399914 | 0.035251139 | 1.423999603 | 0.14046324 | 11.18999508 | 0.3539246 | 25.12309923 | 0.019468292 | 3.499994684 | 0.571429439 | 0 | 0.428570561 | 0.777751548 | 147.0280458 | 0.466689616 | 1177.66955 | 0.338222477 | 0.015191252 | 73.4999129 | 0.009501812 | 2691853.217 | 3.23522976 | -9076.478737 | 0.000356314 | 7.709899579 | 研磨 |  |  | 20 | 200 | 60 | [12 empty] | 300 |  |  |  | 3.14 | [18 empty] | 0.28 | 0.228
MHS0584 | Mg70Ti12Ni12Mn6 | 0.514049876 | 0.212803687 | 0 | 0 | 0 | 0 | 0 | 0 | 0 | 0 | 0 | 0 | 0 | 0 | 0 | 0 | 0.099594667 | 0 | 0.173551771 | 0 | 0 | 0 | 0 | 0 | 0 | 0 | 0 | 0 | 1.66159987 | 0.053645357 | 3.499994684 | 0.777751548 | 15.27248803 | 0.07746329 | 0.152666023 | 0.082061519 | 0.141120014 | 0.062673703 | 3.905998983 | 0.123468675 | 169.9819102 | 0.489690163 | 3.945599015 | 0.126806487 | 3.790199501 | 0.064593376 | 33.09701007 | 0.413758666 | 15.8999901 | 0.385909192 | 1903.658951 | 0.45257723 | -0.161321081 | 3.180154071 | 7.534399914 | 0.035251139 | 1.423999603 | 0.14046324 | 11.18999508 | 0.3539246 | 25.12309923 | 0.019468292 | 3.499994684 | 0.571429439 | 0 | 0.428570561 | 0.777751548 | 147.0280458 | 0.466689616 | 1177.66955 | 0.338222477 | 0.015191252 | 73.4999129 | 0.009501812 | 2691853.217 | 3.23522976 | -9076.478737 | 0.000356314 | 7.709899579 | 研磨 |  |  | 20 | 200 | 90 | [12 empty] | 300 |  |  |  | 2.8 | [18 empty] | 0.229 | 0.199
MHS0585 | Mg70Ti12Ni12Mn6 | 0.514049876 | 0.212803687 | 0 | 0 | 0 | 0 | 0 | 0 | 0 | 0 | 0 | 0 | 0 | 0 | 0 | 0 | 0.099594667 | 0 | 0.173551771 | 0 | 0 | 0 | 0 | 0 | 0 | 0 | 0 | 0 | 1.66159987 | 0.053645357 | 3.499994684 | 0.777751548 | 15.27248803 | 0.07746329 | 0.152666023 | 0.082061519 | 0.141120014 | 0.062673703 | 3.905998983 | 0.123468675 | 169.9819102 | 0.489690163 | 3.945599015 | 0.126806487 | 3.790199501 | 0.064593376 | 33.09701007 | 0.413758666 | 15.8999901 | 0.385909192 | 1903.658951 | 0.45257723 | -0.161321081 | 3.180154071 | 7.534399914 | 0.035251139 | 1.423999603 | 0.14046324 | 11.18999508 | 0.3539246 | 25.12309923 | 0.019468292 | 3.499994684 | 0.571429439 | 0 | 0.428570561 | 0.777751548 | 147.0280458 | 0.466689616 | 1177.66955 | 0.338222477 | 0.015191252 | 73.4999129 | 0.009501812 | 2691853.217 | 3.23522976 | -9076.478737 | 0.000356314 | 7.709899579 | 研磨 |  |  | 20 | 200 | 120 | [12 empty] | 300 |  |  |  | 2.46 | [18 empty] | 0.186 | 0.13
MHS0586 | Mg90Ni8RE2 (RE = Y, Nd, Gd) | 0.7654 | 0.1632 | 0 | 0 | 0 | 0.0161 | 0 | 0 | 0.0485 | 0 | 0 | 0 | 0 | 0 | 0 | 0 | 0 | 0 | 0 | 0 | 0 | 0 | 0 | 0 | 0.001276299 | 0.005500144 | 0 | 0 | 1.676814192 | 0.033305392 | 2.656539198 | 0.814164234 | 15.22356676 | 0.063531668 | 0.157623968 | 0.063695738 | 0.140672874 | 0.061681256 | 3.769501202 | 0.110183783 | 186.758848 | 0.293770655 | 3.77135061 | 0.109538447 | 3.790049983 | 0.052022709 | 28.58862578 | 0.502177786 | 13.90936982 | 0.445766815 | 1552.988348 | 0.369544701 | -0.260776736 | 1.652436336 | 7.614613937 | 0.028692736 | 1.355648272 | 0.120680112 | 9.41892245 | 0.246958486 | 25.01097068 | 0.022145178 | 2.656539198 | 0.752859209 | 0 | 0.247140791 | 0.814164234 | 178.6341176 | 0.198348605 | 1003.142272 | 0.241210579 | 0.016589612 | 55.63614203 | 0.009389418 | 2115315.514 | -1.764004896 | -3246.845385 | 0.000543593 | 3.234916394 | [10 empty] | 40 | [7 empty] | 300 |  | 20 | 5.5
MHS0587 | Mg90Ni8RE2 (RE = Y, Nd, Gd) | 0.7654 | 0.1632 | 0 | 0 | 0 | 0.0161 | 0 | 0 | 0.0485 | 0 | 0 | 0 | 0 | 0 | 0 | 0 | 0 | 0 | 0 | 0 | 0 | 0 | 0 | 0 | 0.001276299 | 0.005500144 | 0 | 0 | 1.676814192 | 0.033305392 | 2.656539198 | 0.814164234 | 15.22356676 | 0.063531668 | 0.157623968 | 0.063695738 | 0.140672874 | 0.061681256 | 3.769501202 | 0.110183783 | 186.758848 | 0.293770655 | 3.77135061 | 0.109538447 | 3.790049983 | 0.052022709 | 28.58862578 | 0.502177786 | 13.90936982 | 0.445766815 | 1552.988348 | 0.369544701 | -0.260776736 | 1.652436336 | 7.614613937 | 0.028692736 | 1.355648272 | 0.120680112 | 9.41892245 | 0.246958486 | 25.01097068 | 0.022145178 | 2.656539198 | 0.752859209 | 0 | 0.247140791 | 0.814164234 | 178.6341176 | 0.198348605 | 1003.142272 | 0.241210579 | 0.016589612 | 55.63614203 | 0.009389418 | 2115315.514 | -1.764004896 | -3246.845385 | 0.000543593 | 3.234916394 | [10 empty] | 40 | [7 empty] | 50 |  | 60 | 1.1
MHS0588 | Mg90Ni8RE2 (RE = Y, Nd, Gd) | 0.7654 | 0.1632 | 0 | 0 | 0 | 0.0161 | 0 | 0 | 0.0485 | 0 | 0 | 0 | 0 | 0 | 0 | 0 | 0 | 0 | 0 | 0 | 0 | 0 | 0 | 0 | 0.001276299 | 0.005500144 | 0 | 0 | 1.676814192 | 0.033305392 | 2.656539198 | 0.814164234 | 15.22356676 | 0.063531668 | 0.157623968 | 0.063695738 | 0.140672874 | 0.061681256 | 3.769501202 | 0.110183783 | 186.758848 | 0.293770655 | 3.77135061 | 0.109538447 | 3.790049983 | 0.052022709 | 28.58862578 | 0.502177786 | 13.90936982 | 0.445766815 | 1552.988348 | 0.369544701 | -0.260776736 | 1.652436336 | 7.614613937 | 0.028692736 | 1.355648272 | 0.120680112 | 9.41892245 | 0.246958486 | 25.01097068 | 0.022145178 | 2.656539198 | 0.752859209 | 0 | 0.247140791 | 0.814164234 | 178.6341176 | 0.198348605 | 1003.142272 | 0.241210579 | 0.016589612 | 55.63614203 | 0.009389418 | 2115315.514 | -1.764004896 | -3246.845385 | 0.000543593 | 3.234916394 | [10 empty] | 40 | [5 empty] | 1.6 wt.%-H/min(300℃) |  | 300 |  | 240 | 5.6
MHS0589 | Mg-10 at.% Zn | 0.769890013 | 0 | 0 | 0 | 0 | 0 | 0 | 0 | 0 | 0 | 0 | 0 | 0 | 0 | 0 | 0 | 0 | 0 | 0 | 0 | 0.230109987 | 0 | 0 | 0 | 0 | 0 | 0 | 0 | 1.707 | 0.065026362 | 3 | 1 | 15.328395 | 0.057324006 | 0.15804 | 0.039104024 | 0.1391 | 0.040977714 | 3.724 | 0.051557465 | 187.3847 | 0.277983741 | 3.727 | 0.053930775 | 3.82 | 0.054973822 | 28.4125 | 0.433699956 | 13.8 | 0.391304348 | 1344.7 | 0.04082695 | -0.42 | 0.142857143 | 7.8208 | 0.067051964 | 1.344 | 0.075892857 | 8.565 | 0.047285464 | 24.9291 | 0.007232511 | 3 | 0.666666667 | 0 | 0.333333333 | 1 | 183 | 0.114754098 | 900.103 | 0.076814542 | 0.016604527 | 47.5 | 0.009515578 | 2104426.981 | -1.44 | -2434.184239 | 0.000591924 | 2.702739841 | 氢等离子体金属反应 (HPMR) 法 | [17 empty] | 300 | 4 | 20 | 5 | 6.1(?573 K) | [11 empty] | 56.3 |  |  | ?74.0
MHS0590 | Mg-10 at.% Zn | 0.769890013 | 0 | 0 | 0 | 0 | 0 | 0 | 0 | 0 | 0 | 0 | 0 | 0 | 0 | 0 | 0 | 0 | 0 | 0 | 0 | 0.230109987 | 0 | 0 | 0 | 0 | 0 | 0 | 0 | 1.707 | 0.065026362 | 3 | 1 | 15.328395 | 0.057324006 | 0.15804 | 0.039104024 | 0.1391 | 0.040977714 | 3.724 | 0.051557465 | 187.3847 | 0.277983741 | 3.727 | 0.053930775 | 3.82 | 0.054973822 | 28.4125 | 0.433699956 | 13.8 | 0.391304348 | 1344.7 | 0.04082695 | -0.42 | 0.142857143 | 7.8208 | 0.067051964 | 1.344 | 0.075892857 | 8.565 | 0.047285464 | 24.9291 | 0.007232511 | 3 | 0.666666667 | 0 | 0.333333333 | 1 | 183 | 0.114754098 | 900.103 | 0.076814542 | 0.016604527 | 47.5 | 0.009515578 | 2104426.981 | -1.44 | -2434.184239 | 0.000591924 | 2.702739841 | 氢等离子体金属反应 (HPMR) 法 | [17 empty] | 350 | 4 | 10 | 5
MHS0591 | Mg-10 at.% Zn | 0.769890013 | 0 | 0 | 0 | 0 | 0 | 0 | 0 | 0 | 0 | 0 | 0 | 0 | 0 | 0 | 0 | 0 | 0 | 0 | 0 | 0.230109987 | 0 | 0 | 0 | 0 | 0 | 0 | 0 | 1.707 | 0.065026362 | 3 | 1 | 15.328395 | 0.057324006 | 0.15804 | 0.039104024 | 0.1391 | 0.040977714 | 3.724 | 0.051557465 | 187.3847 | 0.277983741 | 3.727 | 0.053930775 | 3.82 | 0.054973822 | 28.4125 | 0.433699956 | 13.8 | 0.391304348 | 1344.7 | 0.04082695 | -0.42 | 0.142857143 | 7.8208 | 0.067051964 | 1.344 | 0.075892857 | 8.565 | 0.047285464 | 24.9291 | 0.007232511 | 3 | 0.666666667 | 0 | 0.333333333 | 1 | 183 | 0.114754098 | 900.103 | 0.076814542 | 0.016604527 | 47.5 | 0.009515578 | 2104426.981 | -1.44 | -2434.184239 | 0.000591924 | 2.702739841 | 氢等离子体金属反应 (HPMR) 法 | [17 empty] | 250 | 4 | 55 | 5.2
MHS0592 | Mg-10 at.% Zn | 0.769890013 | 0 | 0 | 0 | 0 | 0 | 0 | 0 | 0 | 0 | 0 | 0 | 0 | 0 | 0 | 0 | 0 | 0 | 0 | 0 | 0.230109987 | 0 | 0 | 0 | 0 | 0 | 0 | 0 | 1.707 | 0.065026362 | 3 | 1 | 15.328395 | 0.057324006 | 0.15804 | 0.039104024 | 0.1391 | 0.040977714 | 3.724 | 0.051557465 | 187.3847 | 0.277983741 | 3.727 | 0.053930775 | 3.82 | 0.054973822 | 28.4125 | 0.433699956 | 13.8 | 0.391304348 | 1344.7 | 0.04082695 | -0.42 | 0.142857143 | 7.8208 | 0.067051964 | 1.344 | 0.075892857 | 8.565 | 0.047285464 | 24.9291 | 0.007232511 | 3 | 0.666666667 | 0 | 0.333333333 | 1 | 183 | 0.114754098 | 900.103 | 0.076814542 | 0.016604527 | 47.5 | 0.009515578 | 2104426.981 | -1.44 | -2434.184239 | 0.000591924 | 2.702739841 | 氢等离子体金属反应 (HPMR) 法 | [17 empty] | 300 | 4 | 55 | 6
MHS0593 | Mg-10 at.% Zn | 0.769890013 | 0 | 0 | 0 | 0 | 0 | 0 | 0 | 0 | 0 | 0 | 0 | 0 | 0 | 0 | 0 | 0 | 0 | 0 | 0 | 0.230109987 | 0 | 0 | 0 | 0 | 0 | 0 | 0 | 1.707 | 0.065026362 | 3 | 1 | 15.328395 | 0.057324006 | 0.15804 | 0.039104024 | 0.1391 | 0.040977714 | 3.724 | 0.051557465 | 187.3847 | 0.277983741 | 3.727 | 0.053930775 | 3.82 | 0.054973822 | 28.4125 | 0.433699956 | 13.8 | 0.391304348 | 1344.7 | 0.04082695 | -0.42 | 0.142857143 | 7.8208 | 0.067051964 | 1.344 | 0.075892857 | 8.565 | 0.047285464 | 24.9291 | 0.007232511 | 3 | 0.666666667 | 0 | 0.333333333 | 1 | 183 | 0.114754098 | 900.103 | 0.076814542 | 0.016604527 | 47.5 | 0.009515578 | 2104426.981 | -1.44 | -2434.184239 | 0.000591924 | 2.702739841 | 氢等离子体金属反应 (HPMR) 法 | [17 empty] | 300 | 4 |  |  | 5.2 | 4.6 | [17 empty] | 0.25
MHS0594 | Mg-10 at.% Zn | 0.769890013 | 0 | 0 | 0 | 0 | 0 | 0 | 0 | 0 | 0 | 0 | 0 | 0 | 0 | 0 | 0 | 0 | 0 | 0 | 0 | 0.230109987 | 0 | 0 | 0 | 0 | 0 | 0 | 0 | 1.707 | 0.065026362 | 3 | 1 | 15.328395 | 0.057324006 | 0.15804 | 0.039104024 | 0.1391 | 0.040977714 | 3.724 | 0.051557465 | 187.3847 | 0.277983741 | 3.727 | 0.053930775 | 3.82 | 0.054973822 | 28.4125 | 0.433699956 | 13.8 | 0.391304348 | 1344.7 | 0.04082695 | -0.42 | 0.142857143 | 7.8208 | 0.067051964 | 1.344 | 0.075892857 | 8.565 | 0.047285464 | 24.9291 | 0.007232511 | 3 | 0.666666667 | 0 | 0.333333333 | 1 | 183 | 0.114754098 | 900.103 | 0.076814542 | 0.016604527 | 47.5 | 0.009515578 | 2104426.981 | -1.44 | -2434.184239 | 0.000591924 | 2.702739841 | 氢等离子体金属反应 (HPMR) 法 | [17 empty] | 325 | 4 |  |  | 6.1 | 4.9 | [17 empty] | 0.43
MHS0595 | Mg-10 at.% Zn | 0.769890013 | 0 | 0 | 0 | 0 | 0 | 0 | 0 | 0 | 0 | 0 | 0 | 0 | 0 | 0 | 0 | 0 | 0 | 0 | 0 | 0.230109987 | 0 | 0 | 0 | 0 | 0 | 0 | 0 | 1.707 | 0.065026362 | 3 | 1 | 15.328395 | 0.057324006 | 0.15804 | 0.039104024 | 0.1391 | 0.040977714 | 3.724 | 0.051557465 | 187.3847 | 0.277983741 | 3.727 | 0.053930775 | 3.82 | 0.054973822 | 28.4125 | 0.433699956 | 13.8 | 0.391304348 | 1344.7 | 0.04082695 | -0.42 | 0.142857143 | 7.8208 | 0.067051964 | 1.344 | 0.075892857 | 8.565 | 0.047285464 | 24.9291 | 0.007232511 | 3 | 0.666666667 | 0 | 0.333333333 | 1 | 183 | 0.114754098 | 900.103 | 0.076814542 | 0.016604527 | 47.5 | 0.009515578 | 2104426.981 | -1.44 | -2434.184239 | 0.000591924 | 2.702739841 | 氢等离子体金属反应 (HPMR) 法 | [17 empty] | 350 | 4 |  |  | 6.4 | 5.1 | [17 empty] | 0.78
MHS0596 | Mg-10 at.% Zn | 0.769890013 | 0 | 0 | 0 | 0 | 0 | 0 | 0 | 0 | 0 | 0 | 0 | 0 | 0 | 0 | 0 | 0 | 0 | 0 | 0 | 0.230109987 | 0 | 0 | 0 | 0 | 0 | 0 | 0 | 1.707 | 0.065026362 | 3 | 1 | 15.328395 | 0.057324006 | 0.15804 | 0.039104024 | 0.1391 | 0.040977714 | 3.724 | 0.051557465 | 187.3847 | 0.277983741 | 3.727 | 0.053930775 | 3.82 | 0.054973822 | 28.4125 | 0.433699956 | 13.8 | 0.391304348 | 1344.7 | 0.04082695 | -0.42 | 0.142857143 | 7.8208 | 0.067051964 | 1.344 | 0.075892857 | 8.565 | 0.047285464 | 24.9291 | 0.007232511 | 3 | 0.666666667 | 0 | 0.333333333 | 1 | 183 | 0.114754098 | 900.103 | 0.076814542 | 0.016604527 | 47.5 | 0.009515578 | 2104426.981 | -1.44 | -2434.184239 | 0.000591924 | 2.702739841 | 氢等离子体金属反应 (HPMR) 法 | [17 empty] | 375 | 4 |  |  | 6.5 | 5.2 | [17 empty] | 1.52
MHS0597 | Mg90Cu2.5Ni2.5Y5 | 0.744644184 | 0.049950172 | 0.054080275 | 0 | 0 | 0 | 0 | 0 | 0.151325369 | 0 | 0 | 0 | 0 | 0 | 0 | 0 | 0 | 0 | 0 | 0 | 0 | 0 | 0 | 0 | 0 | 0 | 0 | 0 | 1.66424995 | 0.043576386 | 2.474998762 | 0.750403122 | 15.10496574 | 0.076205892 | 0.159410008 | 0.055158182 | 0.142800007 | 0.078625 | 3.695249702 | 0.084274549 | 188.1245449 | 0.269001701 | 3.693999702 | 0.083230966 | 3.756499843 | 0.052922455 | 29.37577753 | 0.539333374 | 14.17499974 | 0.475049387 | 1558.124896 | 0.381548359 | -0.284975196 | 1.30724133 | 7.576574875 | 0.041110769 | 1.335249892 | 0.098987979 | 9.157498819 | 0.170765858 | 24.97134994 | 0.016420359 | 2.474998762 | 0.797980196 | 0 | 0.202019804 | 0.750403122 | 184.1250018 | 0.28787152 | 997.9404432 | 0.232206829 | 0.017113986 | 50.54997714 | 0.009176398 | 2110074.673 | -1.964999166 | -3561.779101 | 0.000551995 | 3.567160872 | 熔纺 | [5 empty] | 5 |  |  |  | 40 | [7 empty] | 300 | 2 | 150 | 3.5
MHS0598 | Mg90Cu2.5Ni2.5Y5 | 0.744644184 | 0.049950172 | 0.054080275 | 0 | 0 | 0 | 0 | 0 | 0.151325369 | 0 | 0 | 0 | 0 | 0 | 0 | 0 | 0 | 0 | 0 | 0 | 0 | 0 | 0 | 0 | 0 | 0 | 0 | 0 | 1.66424995 | 0.043576386 | 2.474998762 | 0.750403122 | 15.10496574 | 0.076205892 | 0.159410008 | 0.055158182 | 0.142800007 | 0.078625 | 3.695249702 | 0.084274549 | 188.1245449 | 0.269001701 | 3.693999702 | 0.083230966 | 3.756499843 | 0.052922455 | 29.37577753 | 0.539333374 | 14.17499974 | 0.475049387 | 1558.124896 | 0.381548359 | -0.284975196 | 1.30724133 | 7.576574875 | 0.041110769 | 1.335249892 | 0.098987979 | 9.157498819 | 0.170765858 | 24.97134994 | 0.016420359 | 2.474998762 | 0.797980196 | 0 | 0.202019804 | 0.750403122 | 184.1250018 | 0.28787152 | 997.9404432 | 0.232206829 | 0.017113986 | 50.54997714 | 0.009176398 | 2110074.673 | -1.964999166 | -3561.779101 | 0.000551995 | 3.567160872 | 熔纺 | [5 empty] | 5 |  |  |  | 40 | [7 empty] | 250 | 2 | 150 | 3.5
MHS0599 | Mg90Cu2.5Ni2.5Y5 | 0.744644184 | 0.049950172 | 0.054080275 | 0 | 0 | 0 | 0 | 0 | 0.151325369 | 0 | 0 | 0 | 0 | 0 | 0 | 0 | 0 | 0 | 0 | 0 | 0 | 0 | 0 | 0 | 0 | 0 | 0 | 0 | 1.66424995 | 0.043576386 | 2.474998762 | 0.750403122 | 15.10496574 | 0.076205892 | 0.159410008 | 0.055158182 | 0.142800007 | 0.078625 | 3.695249702 | 0.084274549 | 188.1245449 | 0.269001701 | 3.693999702 | 0.083230966 | 3.756499843 | 0.052922455 | 29.37577753 | 0.539333374 | 14.17499974 | 0.475049387 | 1558.124896 | 0.381548359 | -0.284975196 | 1.30724133 | 7.576574875 | 0.041110769 | 1.335249892 | 0.098987979 | 9.157498819 | 0.170765858 | 24.97134994 | 0.016420359 | 2.474998762 | 0.797980196 | 0 | 0.202019804 | 0.750403122 | 184.1250018 | 0.28787152 | 997.9404432 | 0.232206829 | 0.017113986 | 50.54997714 | 0.009176398 | 2110074.673 | -1.964999166 | -3561.779101 | 0.000551995 | 3.567160872 | 熔纺 | [5 empty] | 5 |  |  |  | 40 | [7 empty] | 200 | 2 | 150 | 3.3
MHS0600 | Mg90Cu2.5Ni2.5Y5 | 0.744644184 | 0.049950172 | 0.054080275 | 0 | 0 | 0 | 0 | 0 | 0.151325369 | 0 | 0 | 0 | 0 | 0 | 0 | 0 | 0 | 0 | 0 | 0 | 0 | 0 | 0 | 0 | 0 | 0 | 0 | 0 | 1.66424995 | 0.043576386 | 2.474998762 | 0.750403122 | 15.10496574 | 0.076205892 | 0.159410008 | 0.055158182 | 0.142800007 | 0.078625 | 3.695249702 | 0.084274549 | 188.1245449 | 0.269001701 | 3.693999702 | 0.083230966 | 3.756499843 | 0.052922455 | 29.37577753 | 0.539333374 | 14.17499974 | 0.475049387 | 1558.124896 | 0.381548359 | -0.284975196 | 1.30724133 | 7.576574875 | 0.041110769 | 1.335249892 | 0.098987979 | 9.157498819 | 0.170765858 | 24.97134994 | 0.016420359 | 2.474998762 | 0.797980196 | 0 | 0.202019804 | 0.750403122 | 184.1250018 | 0.28787152 | 997.9404432 | 0.232206829 | 0.017113986 | 50.54997714 | 0.009176398 | 2110074.673 | -1.964999166 | -3561.779101 | 0.000551995 | 3.567160872 | 熔纺 | [5 empty] | 5 |  |  |  | 40 | [7 empty] | 150 | 2 | 150 | 2.5
MHS0601 | Mg90Cu2.5Ni2.5Y5 | 0.744644184 | 0.049950172 | 0.054080275 | 0 | 0 | 0 | 0 | 0 | 0.151325369 | 0 | 0 | 0 | 0 | 0 | 0 | 0 | 0 | 0 | 0 | 0 | 0 | 0 | 0 | 0 | 0 | 0 | 0 | 0 | 1.66424995 | 0.043576386 | 2.474998762 | 0.750403122 | 15.10496574 | 0.076205892 | 0.159410008 | 0.055158182 | 0.142800007 | 0.078625 | 3.695249702 | 0.084274549 | 188.1245449 | 0.269001701 | 3.693999702 | 0.083230966 | 3.756499843 | 0.052922455 | 29.37577753 | 0.539333374 | 14.17499974 | 0.475049387 | 1558.124896 | 0.381548359 | -0.284975196 | 1.30724133 | 7.576574875 | 0.041110769 | 1.335249892 | 0.098987979 | 9.157498819 | 0.170765858 | 24.97134994 | 0.016420359 | 2.474998762 | 0.797980196 | 0 | 0.202019804 | 0.750403122 | 184.1250018 | 0.28787152 | 997.9404432 | 0.232206829 | 0.017113986 | 50.54997714 | 0.009176398 | 2110074.673 | -1.964999166 | -3561.779101 | 0.000551995 | 3.567160872 | 熔纺 | [5 empty] | 5 |  |  |  | 40 | [7 empty] | 100 | 2 | 150 | 1.7
MHS0602 | Mg85Cu5Ni5Y5 | 0.661805455 | 0.094009578 | 0.101782711 | 0 | 0 | 0 | 0 | 0 | 0.142402255 | 0 | 0 | 0 | 0 | 0 | 0 | 0 | 0 | 0 | 0 | 0 | 0 | 0 | 0 | 0 | 0 | 0 | 0 | 0 | 1.672499926 | 0.04878994 | 2.899997589 | 0.878464453 | 15.31471277 | 0.096588788 | 0.157715013 | 0.072206866 | 0.14215001 | 0.082408852 | 3.75849947 | 0.110043019 | 178.4537976 | 0.355133927 | 3.75599947 | 0.108629286 | 3.790999742 | 0.065558838 | 31.216508 | 0.55208409 | 14.99999759 | 0.493063091 | 1640.49964 | 0.40970671 | -0.205300422 | 2.391811824 | 7.578449864 | 0.041189839 | 1.364999802 | 0.132649129 | 9.479997531 | 0.219667351 | 24.99064976 | 0.018094079 | 2.899997589 | 0.672414348 | 0 | 0.327585652 | 0.878464453 | 186.9000183 | 0.3460007 | 1028.930827 | 0.255339035 | 0.016675756 | 56.29995656 | 0.009213445 | 2301338.148 | -2.699997525 | -5028.48958 | 0.000537229 | 4.884477608 | 熔纺 | [5 empty] | 5 |  |  |  | 40 | [7 empty] | 300 | 2 | 150 | 4.8
MHS0603 | Mg85Cu5Ni5Y5 | 0.661805455 | 0.094009578 | 0.101782711 | 0 | 0 | 0 | 0 | 0 | 0.142402255 | 0 | 0 | 0 | 0 | 0 | 0 | 0 | 0 | 0 | 0 | 0 | 0 | 0 | 0 | 0 | 0 | 0 | 0 | 0 | 1.672499926 | 0.04878994 | 2.899997589 | 0.878464453 | 15.31471277 | 0.096588788 | 0.157715013 | 0.072206866 | 0.14215001 | 0.082408852 | 3.75849947 | 0.110043019 | 178.4537976 | 0.355133927 | 3.75599947 | 0.108629286 | 3.790999742 | 0.065558838 | 31.216508 | 0.55208409 | 14.99999759 | 0.493063091 | 1640.49964 | 0.40970671 | -0.205300422 | 2.391811824 | 7.578449864 | 0.041189839 | 1.364999802 | 0.132649129 | 9.479997531 | 0.219667351 | 24.99064976 | 0.018094079 | 2.899997589 | 0.672414348 | 0 | 0.327585652 | 0.878464453 | 186.9000183 | 0.3460007 | 1028.930827 | 0.255339035 | 0.016675756 | 56.29995656 | 0.009213445 | 2301338.148 | -2.699997525 | -5028.48958 | 0.000537229 | 4.884477608 | 熔纺 | [5 empty] | 5 |  |  |  | 40 | [7 empty] | 250 | 2 | 150 | 4.7
MHS0604 | Mg85Cu5Ni5Y5 | 0.661805455 | 0.094009578 | 0.101782711 | 0 | 0 | 0 | 0 | 0 | 0.142402255 | 0 | 0 | 0 | 0 | 0 | 0 | 0 | 0 | 0 | 0 | 0 | 0 | 0 | 0 | 0 | 0 | 0 | 0 | 0 | 1.672499926 | 0.04878994 | 2.899997589 | 0.878464453 | 15.31471277 | 0.096588788 | 0.157715013 | 0.072206866 | 0.14215001 | 0.082408852 | 3.75849947 | 0.110043019 | 178.4537976 | 0.355133927 | 3.75599947 | 0.108629286 | 3.790999742 | 0.065558838 | 31.216508 | 0.55208409 | 14.99999759 | 0.493063091 | 1640.49964 | 0.40970671 | -0.205300422 | 2.391811824 | 7.578449864 | 0.041189839 | 1.364999802 | 0.132649129 | 9.479997531 | 0.219667351 | 24.99064976 | 0.018094079 | 2.899997589 | 0.672414348 | 0 | 0.327585652 | 0.878464453 | 186.9000183 | 0.3460007 | 1028.930827 | 0.255339035 | 0.016675756 | 56.29995656 | 0.009213445 | 2301338.148 | -2.699997525 | -5028.48958 | 0.000537229 | 4.884477608 | 熔纺 | [5 empty] | 5 |  |  |  | 40 | [7 empty] | 200 | 2 | 150 | 4.6
MHS0605 | Mg85Cu5Ni5Y5 | 0.661805455 | 0.094009578 | 0.101782711 | 0 | 0 | 0 | 0 | 0 | 0.142402255 | 0 | 0 | 0 | 0 | 0 | 0 | 0 | 0 | 0 | 0 | 0 | 0 | 0 | 0 | 0 | 0 | 0 | 0 | 0 | 1.672499926 | 0.04878994 | 2.899997589 | 0.878464453 | 15.31471277 | 0.096588788 | 0.157715013 | 0.072206866 | 0.14215001 | 0.082408852 | 3.75849947 | 0.110043019 | 178.4537976 | 0.355133927 | 3.75599947 | 0.108629286 | 3.790999742 | 0.065558838 | 31.216508 | 0.55208409 | 14.99999759 | 0.493063091 | 1640.49964 | 0.40970671 | -0.205300422 | 2.391811824 | 7.578449864 | 0.041189839 | 1.364999802 | 0.132649129 | 9.479997531 | 0.219667351 | 24.99064976 | 0.018094079 | 2.899997589 | 0.672414348 | 0 | 0.327585652 | 0.878464453 | 186.9000183 | 0.3460007 | 1028.930827 | 0.255339035 | 0.016675756 | 56.29995656 | 0.009213445 | 2301338.148 | -2.699997525 | -5028.48958 | 0.000537229 | 4.884477608 | 熔纺 | [5 empty] | 5 |  |  |  | 40 | [7 empty] | 150 | 2 | 150 | 3
MHS0606 | Mg85Cu5Ni5Y5 | 0.661805455 | 0.094009578 | 0.101782711 | 0 | 0 | 0 | 0 | 0 | 0.142402255 | 0 | 0 | 0 | 0 | 0 | 0 | 0 | 0 | 0 | 0 | 0 | 0 | 0 | 0 | 0 | 0 | 0 | 0 | 0 | 1.672499926 | 0.04878994 | 2.899997589 | 0.878464453 | 15.31471277 | 0.096588788 | 0.157715013 | 0.072206866 | 0.14215001 | 0.082408852 | 3.75849947 | 0.110043019 | 178.4537976 | 0.355133927 | 3.75599947 | 0.108629286 | 3.790999742 | 0.065558838 | 31.216508 | 0.55208409 | 14.99999759 | 0.493063091 | 1640.49964 | 0.40970671 | -0.205300422 | 2.391811824 | 7.578449864 | 0.041189839 | 1.364999802 | 0.132649129 | 9.479997531 | 0.219667351 | 24.99064976 | 0.018094079 | 2.899997589 | 0.672414348 | 0 | 0.327585652 | 0.878464453 | 186.9000183 | 0.3460007 | 1028.930827 | 0.255339035 | 0.016675756 | 56.29995656 | 0.009213445 | 2301338.148 | -2.699997525 | -5028.48958 | 0.000537229 | 4.884477608 | 熔纺 | [5 empty] | 5 |  |  |  | 40 | [7 empty] | 100 | 2 | 150 | 2
MHS0607 | Mg80Cu5Ni5Y10 | 0.56446872 | 0.085194308 | 0.092238555 | 0 | 0 | 0 | 0 | 0 | 0.258098416 | 0 | 0 | 0 | 0 | 0 | 0 | 0 | 0 | 0 | 0 | 0 | 0 | 0 | 0 | 0 | 0 | 0 | 0 | 0 | 1.6584999 | 0.061645295 | 2.949997606 | 0.860742959 | 15.17443148 | 0.107082528 | 0.158720015 | 0.078102965 | 0.144600015 | 0.108388055 | 3.73049941 | 0.117297327 | 171.5010869 | 0.394143324 | 3.727999409 | 0.115917534 | 3.762999686 | 0.074674435 | 34.44655593 | 0.616237898 | 16.34999985 | 0.551231383 | 1753.249826 | 0.452972791 | -0.169950373 | 2.948487937 | 7.507149738 | 0.057200989 | 1.360499789 | 0.134861695 | 9.614997717 | 0.219945042 | 25.07369991 | 0.022395046 | 2.949997606 | 0.661017483 | 0 | 0.338982517 | 0.860742959 | 178.2500025 | 0.417938763 | 1072.730899 | 0.289146006 | 0.017041741 | 56.09995523 | 0.008963103 | 2485437.43 | -4.05999811 | -6321.575228 | 0.000642657 | 5.889189203 | 熔纺 | [5 empty] | 5 |  |  |  | 40 | [7 empty] | 300 | 2 | 150 | 4.4
MHS0608 | Mg80Cu5Ni5Y10 | 0.56446872 | 0.085194308 | 0.092238555 | 0 | 0 | 0 | 0 | 0 | 0.258098416 | 0 | 0 | 0 | 0 | 0 | 0 | 0 | 0 | 0 | 0 | 0 | 0 | 0 | 0 | 0 | 0 | 0 | 0 | 0 | 1.6584999 | 0.061645295 | 2.949997606 | 0.860742959 | 15.17443148 | 0.107082528 | 0.158720015 | 0.078102965 | 0.144600015 | 0.108388055 | 3.73049941 | 0.117297327 | 171.5010869 | 0.394143324 | 3.727999409 | 0.115917534 | 3.762999686 | 0.074674435 | 34.44655593 | 0.616237898 | 16.34999985 | 0.551231383 | 1753.249826 | 0.452972791 | -0.169950373 | 2.948487937 | 7.507149738 | 0.057200989 | 1.360499789 | 0.134861695 | 9.614997717 | 0.219945042 | 25.07369991 | 0.022395046 | 2.949997606 | 0.661017483 | 0 | 0.338982517 | 0.860742959 | 178.2500025 | 0.417938763 | 1072.730899 | 0.289146006 | 0.017041741 | 56.09995523 | 0.008963103 | 2485437.43 | -4.05999811 | -6321.575228 | 0.000642657 | 5.889189203 | 熔纺 | [5 empty] | 5 |  |  |  | 40 | [7 empty] | 250 | 2 | 150 | 4.4
MHS0609 | Mg80Cu5Ni5Y10 | 0.56446872 | 0.085194308 | 0.092238555 | 0 | 0 | 0 | 0 | 0 | 0.258098416 | 0 | 0 | 0 | 0 | 0 | 0 | 0 | 0 | 0 | 0 | 0 | 0 | 0 | 0 | 0 | 0 | 0 | 0 | 0 | 1.6584999 | 0.061645295 | 2.949997606 | 0.860742959 | 15.17443148 | 0.107082528 | 0.158720015 | 0.078102965 | 0.144600015 | 0.108388055 | 3.73049941 | 0.117297327 | 171.5010869 | 0.394143324 | 3.727999409 | 0.115917534 | 3.762999686 | 0.074674435 | 34.44655593 | 0.616237898 | 16.34999985 | 0.551231383 | 1753.249826 | 0.452972791 | -0.169950373 | 2.948487937 | 7.507149738 | 0.057200989 | 1.360499789 | 0.134861695 | 9.614997717 | 0.219945042 | 25.07369991 | 0.022395046 | 2.949997606 | 0.661017483 | 0 | 0.338982517 | 0.860742959 | 178.2500025 | 0.417938763 | 1072.730899 | 0.289146006 | 0.017041741 | 56.09995523 | 0.008963103 | 2485437.43 | -4.05999811 | -6321.575228 | 0.000642657 | 5.889189203 | 熔纺 | [5 empty] | 5 |  |  |  | 40 | [7 empty] | 200 | 2 | 150 | 4.4
MHS0610 | Mg80Cu5Ni5Y10 | 0.56446872 | 0.085194308 | 0.092238555 | 0 | 0 | 0 | 0 | 0 | 0.258098416 | 0 | 0 | 0 | 0 | 0 | 0 | 0 | 0 | 0 | 0 | 0 | 0 | 0 | 0 | 0 | 0 | 0 | 0 | 0 | 1.6584999 | 0.061645295 | 2.949997606 | 0.860742959 | 15.17443148 | 0.107082528 | 0.158720015 | 0.078102965 | 0.144600015 | 0.108388055 | 3.73049941 | 0.117297327 | 171.5010869 | 0.394143324 | 3.727999409 | 0.115917534 | 3.762999686 | 0.074674435 | 34.44655593 | 0.616237898 | 16.34999985 | 0.551231383 | 1753.249826 | 0.452972791 | -0.169950373 | 2.948487937 | 7.507149738 | 0.057200989 | 1.360499789 | 0.134861695 | 9.614997717 | 0.219945042 | 25.07369991 | 0.022395046 | 2.949997606 | 0.661017483 | 0 | 0.338982517 | 0.860742959 | 178.2500025 | 0.417938763 | 1072.730899 | 0.289146006 | 0.017041741 | 56.09995523 | 0.008963103 | 2485437.43 | -4.05999811 | -6321.575228 | 0.000642657 | 5.889189203 | 熔纺 | [5 empty] | 5 |  |  |  | 40 | [7 empty] | 150 | 2 | 150 | 3.5
MHS0611 | Mg80Cu5Ni5Y10 | 0.56446872 | 0.085194308 | 0.092238555 | 0 | 0 | 0 | 0 | 0 | 0.258098416 | 0 | 0 | 0 | 0 | 0 | 0 | 0 | 0 | 0 | 0 | 0 | 0 | 0 | 0 | 0 | 0 | 0 | 0 | 0 | 1.6584999 | 0.061645295 | 2.949997606 | 0.860742959 | 15.17443148 | 0.107082528 | 0.158720015 | 0.078102965 | 0.144600015 | 0.108388055 | 3.73049941 | 0.117297327 | 171.5010869 | 0.394143324 | 3.727999409 | 0.115917534 | 3.762999686 | 0.074674435 | 34.44655593 | 0.616237898 | 16.34999985 | 0.551231383 | 1753.249826 | 0.452972791 | -0.169950373 | 2.948487937 | 7.507149738 | 0.057200989 | 1.360499789 | 0.134861695 | 9.614997717 | 0.219945042 | 25.07369991 | 0.022395046 | 2.949997606 | 0.661017483 | 0 | 0.338982517 | 0.860742959 | 178.2500025 | 0.417938763 | 1072.730899 | 0.289146006 | 0.017041741 | 56.09995523 | 0.008963103 | 2485437.43 | -4.05999811 | -6321.575228 | 0.000642657 | 5.889189203 | 熔纺 | [5 empty] | 5 |  |  |  | 40 | [7 empty] | 100 | 2 | 150 | 2.8
MHS0612 | Mg-23.5Ni-5Cu | 0.715 | 0.235 | 0.05 | 0 | 0 | 0 | 0 | 0 | 0 | 0 | 0 | 0 | 0 | 0 | 0 | 0 | 0 | 0 | 0 | 0 | 0 | 0 | 0 | 0 | 0 | 0 | 0 | 0 | 1.691696602 | 0.031876545 | 3.143351452 | 0.902427697 | 15.52312139 | 0.080118906 | 0.155202048 | 0.078255204 | 0.138803264 | 0.040023762 | 3.858314789 | 0.128391388 | 177.6106229 | 0.378622335 | 3.857164736 | 0.127936824 | 3.842868554 | 0.0599547 | 29.23249712 | 0.418335733 | 14.26370185 | 0.393392262 | 1610.226478 | 0.381663096 | -0.179990601 | 3.029428189 | 7.647160829 | 0.001621601 | 1.39379627 | 0.14898457 | 9.796067987 | 0.283270465 | 24.99970089 | 0.015797555 | 3.143351452 | 0.628946199 | 0 | 0.371053801 | 0.902427697 | 183.2429889 | 0.251022426 | 1027.366129 | 0.256292917 | 0.015928688 | 62.98587092 | 0.009535128 | 2255606.65 | -1.804711255 | -3995.750186 | 0.000451862 | 3.887558058 | 重力铸造法+熔融纺丝+结晶热处理 | 1.2 |  |  | 250 | 2(粉粹作用) |  |  |  |  | 35 | [7 empty] | 300 | 1.2 | 10 | 2.82 |  |  |  | 300 | 0.1 | 10 | 1.3
MHS0613 | Mg-23.5Ni-5Cu | 0.715 | 0.235 | 0.05 | 0 | 0 | 0 | 0 | 0 | 0 | 0 | 0 | 0 | 0 | 0 | 0 | 0 | 0 | 0 | 0 | 0 | 0 | 0 | 0 | 0 | 0 | 0 | 0 | 0 | 1.691696602 | 0.031876545 | 3.143351452 | 0.902427697 | 15.52312139 | 0.080118906 | 0.155202048 | 0.078255204 | 0.138803264 | 0.040023762 | 3.858314789 | 0.128391388 | 177.6106229 | 0.378622335 | 3.857164736 | 0.127936824 | 3.842868554 | 0.0599547 | 29.23249712 | 0.418335733 | 14.26370185 | 0.393392262 | 1610.226478 | 0.381663096 | -0.179990601 | 3.029428189 | 7.647160829 | 0.001621601 | 1.39379627 | 0.14898457 | 9.796067987 | 0.283270465 | 24.99970089 | 0.015797555 | 3.143351452 | 0.628946199 | 0 | 0.371053801 | 0.902427697 | 183.2429889 | 0.251022426 | 1027.366129 | 0.256292917 | 0.015928688 | 62.98587092 | 0.009535128 | 2255606.65 | -1.804711255 | -3995.750186 | 0.000451862 | 3.887558058 | 重力铸造法+熔融纺丝+结晶热处理 | 1.2 |  |  | 250 | 2(粉粹作用) | [12 empty] | 300 | 1.2 | 60 | 3.32 |  |  |  | 300 | 0.1 | 45 | 3.14
MHS0614 | Mg-23.5Ni-7.5Cu | 0.715 | 0.235 | 0.075 | 0 | 0 | 0 | 0 | 0 | 0 | 0 | 0 | 0 | 0 | 0 | 0 | 0 | 0 | 0 | 0 | 0 | 0 | 0 | 0 | 0 | 0 | 0 | 0 | 0 | 1.693496474 | 0.033175991 | 3.232679722 | 0.909742149 | 15.5773455 | 0.085764581 | 0.154890494 | 0.080189993 | 0.138725912 | 0.040155803 | 3.867884554 | 0.129416614 | 175.7262133 | 0.393420798 | 3.866179089 | 0.128759715 | 3.850112591 | 0.062033511 | 29.62263368 | 0.428450772 | 14.43125014 | 0.401480533 | 1624.151869 | 0.384634548 | -0.163993445 | 3.428839299 | 7.648068582 | 0.001955508 | 1.399551688 | 0.152428344 | 9.833632926 | 0.282831698 | 24.99333722 | 0.01588987 | 3.232679722 | 0.608130364 | 0 | 0.391869636 | 0.909742149 | 185.7074658 | 0.275620792 | 1031.122745 | 0.25616604 | 0.015846975 | 63.86150368 | 0.009536821 | 2297537.137 | -1.858852372 | -4311.977037 | 0.000431276 | 4.180024354 | 重力铸造法+熔融纺丝+结晶热处理 | 1.2 |  |  | 250 | 2(粉粹作用) | [12 empty] | 300 | 1.2 | 5 | 1.48 |  |  |  | 300 | 0.1 | 30 | 2.57
MHS0615 | Mg-23.5Ni-7.5Cu | 0.715 | 0.235 | 0.075 | 0 | 0 | 0 | 0 | 0 | 0 | 0 | 0 | 0 | 0 | 0 | 0 | 0 | 0 | 0 | 0 | 0 | 0 | 0 | 0 | 0 | 0 | 0 | 0 | 0 | 1.693496474 | 0.033175991 | 3.232679722 | 0.909742149 | 15.5773455 | 0.085764581 | 0.154890494 | 0.080189993 | 0.138725912 | 0.040155803 | 3.867884554 | 0.129416614 | 175.7262133 | 0.393420798 | 3.866179089 | 0.128759715 | 3.850112591 | 0.062033511 | 29.62263368 | 0.428450772 | 14.43125014 | 0.401480533 | 1624.151869 | 0.384634548 | -0.163993445 | 3.428839299 | 7.648068582 | 0.001955508 | 1.399551688 | 0.152428344 | 9.833632926 | 0.282831698 | 24.99333722 | 0.01588987 | 3.232679722 | 0.608130364 | 0 | 0.391869636 | 0.909742149 | 185.7074658 | 0.275620792 | 1031.122745 | 0.25616604 | 0.015846975 | 63.86150368 | 0.009536821 | 2297537.137 | -1.858852372 | -4311.977037 | 0.000431276 | 4.180024354 | 重力铸造法+熔融纺丝+结晶热处理 | 1.2 |  |  | 250 | 2(粉粹作用) | [12 empty] | 300 | 1.2 | 60 | 2.77 |  |  |  | 300 | 0.1 | 60 | 2.72
MHS0616 | Mg-23.5Ni-2.5Cu | 0.715 | 0.235 | 0.025 | 0 | 0 | 0 | 0 | 0 | 0 | 0 | 0 | 0 | 0 | 0 | 0 | 0 | 0 | 0 | 0 | 0 | 0 | 0 | 0 | 0 | 0 | 0 | 0 | 0 | 1.689854848 | 0.030444878 | 3.051944635 | 0.892154815 | 15.46763555 | 0.073630657 | 0.155520853 | 0.076186375 | 0.138882415 | 0.039880438 | 3.848522348 | 0.127271938 | 179.5388802 | 0.363172777 | 3.847940631 | 0.127035746 | 3.835455959 | 0.057668675 | 28.83328261 | 0.406581324 | 14.09225494 | 0.384083926 | 1595.977063 | 0.378250116 | -0.19635999 | 2.682630223 | 7.646231954 | 0.001173715 | 1.38790693 | 0.145189396 | 9.757628962 | 0.283667324 | 25.00621263 | 0.015698359 | 3.051944635 | 0.65150778 | 0 | 0.34849222 | 0.892154815 | 180.721167 | 0.220466326 | 1023.522103 | 0.256366655 | 0.016012303 | 62.08986337 | 0.009533384 | 2213145.037 | -1.747532679 | -3623.773498 | 0.000482474 | 3.538786271 | 重力铸造法+熔融纺丝+结晶热处理 | 1.2 |  |  | 250 | 2(粉粹作用) | [12 empty] | 300 | 1.2 | 5 | 3.29 |  |  |  | 300 | 0.1 | 10 | 1.37
MHS0617 | Mg-23.5Ni-2.5Cu | 0.715 | 0.235 | 0.025 | 0 | 0 | 0 | 0 | 0 | 0 | 0 | 0 | 0 | 0 | 0 | 0 | 0 | 0 | 0 | 0 | 0 | 0 | 0 | 0 | 0 | 0 | 0 | 0 | 0 | 1.689854848 | 0.030444878 | 3.051944635 | 0.892154815 | 15.46763555 | 0.073630657 | 0.155520853 | 0.076186375 | 0.138882415 | 0.039880438 | 3.848522348 | 0.127271938 | 179.5388802 | 0.363172777 | 3.847940631 | 0.127035746 | 3.835455959 | 0.057668675 | 28.83328261 | 0.406581324 | 14.09225494 | 0.384083926 | 1595.977063 | 0.378250116 | -0.19635999 | 2.682630223 | 7.646231954 | 0.001173715 | 1.38790693 | 0.145189396 | 9.757628962 | 0.283667324 | 25.00621263 | 0.015698359 | 3.051944635 | 0.65150778 | 0 | 0.34849222 | 0.892154815 | 180.721167 | 0.220466326 | 1023.522103 | 0.256366655 | 0.016012303 | 62.08986337 | 0.009533384 | 2213145.037 | -1.747532679 | -3623.773498 | 0.000482474 | 3.538786271 | 重力铸造法+熔融纺丝+结晶热处理 | 1.2 |  |  | 250 | 2(粉粹作用) | [12 empty] | 300 | 1.2 | 10 | 3.59 |  |  |  | 300 | 0.1 | 60 | 3.96
MHS0618 | Mg-23.5Ni-2.5Cu | 0.715 | 0.235 | 0.025 | 0 | 0 | 0 | 0 | 0 | 0 | 0 | 0 | 0 | 0 | 0 | 0 | 0 | 0 | 0 | 0 | 0 | 0 | 0 | 0 | 0 | 0 | 0 | 0 | 0 | 1.689854848 | 0.030444878 | 3.051944635 | 0.892154815 | 15.46763555 | 0.073630657 | 0.155520853 | 0.076186375 | 0.138882415 | 0.039880438 | 3.848522348 | 0.127271938 | 179.5388802 | 0.363172777 | 3.847940631 | 0.127035746 | 3.835455959 | 0.057668675 | 28.83328261 | 0.406581324 | 14.09225494 | 0.384083926 | 1595.977063 | 0.378250116 | -0.19635999 | 2.682630223 | 7.646231954 | 0.001173715 | 1.38790693 | 0.145189396 | 9.757628962 | 0.283667324 | 25.00621263 | 0.015698359 | 3.051944635 | 0.65150778 | 0 | 0.34849222 | 0.892154815 | 180.721167 | 0.220466326 | 1023.522103 | 0.256366655 | 0.016012303 | 62.08986337 | 0.009533384 | 2213145.037 | -1.747532679 | -3623.773498 | 0.000482474 | 3.538786271 | 重力铸造法+熔融纺丝+结晶热处理 | 1.2 |  |  | 250 | 2(粉粹作用) | [12 empty] | 300 | 1.2 | 60 | 4.01
MHS0619 | Mg 2 Ni0.9 Co0.1 | 0.452914924 | 0.492175315 | 0 | 0 | 0 | 0 | 0 | 0 | 0 | 0 | 0 | 0 | 0.054909762 | 0 | 0 | 0 | 0 | 0 | 0 | 0 | 0 | 0 | 0 | 0 | 0 | 0 | 0 | 0 | 1.71833312 | 0.040097003 | 4.633321867 | 0.804631602 | 16.0435972 | 0.08963549 | 0.148283384 | 0.112699724 | 0.135400024 | 0.05854622 | 4.141664542 | 0.16554296 | 140.4650119 | 0.647352094 | 4.15166453 | 0.167596902 | 3.963332402 | 0.076247788 | 35.77574386 | 0.453440948 | 17.29997703 | 0.433371941 | 1971.13071 | 0.436314495 | 0.10333111 | 6.939524909 | 7.652033332 | 0.005567868 | 1.508999138 | 0.186531688 | 11.49998781 | 0.34465948 | 25.22733166 | 0.021871288 | 4.633321867 | 0.431655744 | 0 | 0.568344256 | 0.804631602 | 157.300142 | 0.294157383 | 1192.815507 | 0.319771814 | 0.014161236 | 89.99980581 | 0.009641045 | 3105537.642 | -2.933325088 | -7389.898738 | 0.000397095 | 6.192881773 | 铸态 | [17 empty] | 200 | 1.5 | 100 | 2.46 |  |  |  | 200 | 0.0001 | 100 | 0.7
MHS0620 | Mg 2 Ni0.9 Co0.1 | 0.452914924 | 0.492175315 | 0 | 0 | 0 | 0 | 0 | 0 | 0 | 0 | 0 | 0 | 0.054909762 | 0 | 0 | 0 | 0 | 0 | 0 | 0 | 0 | 0 | 0 | 0 | 0 | 0 | 0 | 0 | 1.71833312 | 0.040097003 | 4.633321867 | 0.804631602 | 16.0435972 | 0.08963549 | 0.148283384 | 0.112699724 | 0.135400024 | 0.05854622 | 4.141664542 | 0.16554296 | 140.4650119 | 0.647352094 | 4.15166453 | 0.167596902 | 3.963332402 | 0.076247788 | 35.77574386 | 0.453440948 | 17.29997703 | 0.433371941 | 1971.13071 | 0.436314495 | 0.10333111 | 6.939524909 | 7.652033332 | 0.005567868 | 1.508999138 | 0.186531688 | 11.49998781 | 0.34465948 | 25.22733166 | 0.021871288 | 4.633321867 | 0.431655744 | 0 | 0.568344256 | 0.804631602 | 157.300142 | 0.294157383 | 1192.815507 | 0.319771814 | 0.014161236 | 89.99980581 | 0.009641045 | 3105537.642 | -2.933325088 | -7389.898738 | 0.000397095 | 6.192881773 | 熔体纺丝 | [9 empty] | 15 | [7 empty] | 200 | 1.5 | 100 | 2.67 |  |  |  | 200 | 0.0001 | 100 | 0.89
MHS0621 | Mg 2 Ni0.9 Co0.1 | 0.452914924 | 0.492175315 | 0 | 0 | 0 | 0 | 0 | 0 | 0 | 0 | 0 | 0 | 0.054909762 | 0 | 0 | 0 | 0 | 0 | 0 | 0 | 0 | 0 | 0 | 0 | 0 | 0 | 0 | 0 | 1.71833312 | 0.040097003 | 4.633321867 | 0.804631602 | 16.0435972 | 0.08963549 | 0.148283384 | 0.112699724 | 0.135400024 | 0.05854622 | 4.141664542 | 0.16554296 | 140.4650119 | 0.647352094 | 4.15166453 | 0.167596902 | 3.963332402 | 0.076247788 | 35.77574386 | 0.453440948 | 17.29997703 | 0.433371941 | 1971.13071 | 0.436314495 | 0.10333111 | 6.939524909 | 7.652033332 | 0.005567868 | 1.508999138 | 0.186531688 | 11.49998781 | 0.34465948 | 25.22733166 | 0.021871288 | 4.633321867 | 0.431655744 | 0 | 0.568344256 | 0.804631602 | 157.300142 | 0.294157383 | 1192.815507 | 0.319771814 | 0.014161236 | 89.99980581 | 0.009641045 | 3105537.642 | -2.933325088 | -7389.898738 | 0.000397095 | 6.192881773 | 熔体纺丝 | [9 empty] | 20 | [7 empty] | 200 | 1.5 | 100 | 2.77 |  |  |  | 200 | 0.0001 | 100 | 1.06
MHS0622 | Mg 2 Ni0.9 Co0.1 | 0.452914924 | 0.492175315 | 0 | 0 | 0 | 0 | 0 | 0 | 0 | 0 | 0 | 0 | 0.054909762 | 0 | 0 | 0 | 0 | 0 | 0 | 0 | 0 | 0 | 0 | 0 | 0 | 0 | 0 | 0 | 1.71833312 | 0.040097003 | 4.633321867 | 0.804631602 | 16.0435972 | 0.08963549 | 0.148283384 | 0.112699724 | 0.135400024 | 0.05854622 | 4.141664542 | 0.16554296 | 140.4650119 | 0.647352094 | 4.15166453 | 0.167596902 | 3.963332402 | 0.076247788 | 35.77574386 | 0.453440948 | 17.29997703 | 0.433371941 | 1971.13071 | 0.436314495 | 0.10333111 | 6.939524909 | 7.652033332 | 0.005567868 | 1.508999138 | 0.186531688 | 11.49998781 | 0.34465948 | 25.22733166 | 0.021871288 | 4.633321867 | 0.431655744 | 0 | 0.568344256 | 0.804631602 | 157.300142 | 0.294157383 | 1192.815507 | 0.319771814 | 0.014161236 | 89.99980581 | 0.009641045 | 3105537.642 | -2.933325088 | -7389.898738 | 0.000397095 | 6.192881773 | 熔体纺丝 | [9 empty] | 25 | [7 empty] | 200 | 1.5 | 100 | 2.89 |  |  |  | 200 | 0.0001 | 100 | 1.19
MHS0623 | Mg 2 Ni0.9 Co0.1 | 0.452914924 | 0.492175315 | 0 | 0 | 0 | 0 | 0 | 0 | 0 | 0 | 0 | 0 | 0.054909762 | 0 | 0 | 0 | 0 | 0 | 0 | 0 | 0 | 0 | 0 | 0 | 0 | 0 | 0 | 0 | 1.71833312 | 0.040097003 | 4.633321867 | 0.804631602 | 16.0435972 | 0.08963549 | 0.148283384 | 0.112699724 | 0.135400024 | 0.05854622 | 4.141664542 | 0.16554296 | 140.4650119 | 0.647352094 | 4.15166453 | 0.167596902 | 3.963332402 | 0.076247788 | 35.77574386 | 0.453440948 | 17.29997703 | 0.433371941 | 1971.13071 | 0.436314495 | 0.10333111 | 6.939524909 | 7.652033332 | 0.005567868 | 1.508999138 | 0.186531688 | 11.49998781 | 0.34465948 | 25.22733166 | 0.021871288 | 4.633321867 | 0.431655744 | 0 | 0.568344256 | 0.804631602 | 157.300142 | 0.294157383 | 1192.815507 | 0.319771814 | 0.014161236 | 89.99980581 | 0.009641045 | 3105537.642 | -2.933325088 | -7389.898738 | 0.000397095 | 6.192881773 | 熔体纺丝 | [9 empty] | 30 | [7 empty] | 200 | 1.5 | 100 | 2.98 |  |  |  | 200 | 0.0001 | 100 | 1.31
MHS0624 | Mg?2?Ni0.6Co0.4 | 0.452611291 | 0.327896908 | 0 | 0 | 0 | 0 | 0 | 0 | 0 | 0 | 0 | 0 | 0.219491802 | 0 | 0 | 0 | 0 | 0 | 0 | 0 | 0 | 0 | 0 | 0 | 0 | 0 | 0 | 0 | 1.713333162 | 0.036708056 | 4.533323861 | 0.792755671 | 15.9347731 | 0.082115137 | 0.148333376 | 0.112187598 | 0.13560002 | 0.056472471 | 4.096664958 | 0.153910392 | 141.5701658 | 0.631502125 | 4.136664895 | 0.163281674 | 3.953332568 | 0.07308875 | 35.79973166 | 0.454086956 | 17.19998085 | 0.427869123 | 1972.531124 | 0.437011419 | 0.05333155 | 12.31019949 | 7.67613329 | 0.010472684 | 1.50599928 | 0.184140487 | 11.39998992 | 0.335862935 | 25.10133214 | 0.019310989 | 4.533323861 | 0.441177392 | 0 | 0.558822608 | 0.792755671 | 158.2001179 | 0.284727563 | 1196.815684 | 0.323515233 | 0.014171026 | 89.9998366 | 0.009525268 | 3106778.956 | -1.066659621 | -8566.802938 | 0.000124526 | 7.157105637 | 铸态 | [17 empty] | 200 | 1.5 | 100 | 2.59 |  |  |  | 200 | 0.0001 | 100 | 1.69
MHS0625 | Mg?2?Ni0.6Co0.4 | 0.452611291 | 0.327896908 | 0 | 0 | 0 | 0 | 0 | 0 | 0 | 0 | 0 | 0 | 0.219491802 | 0 | 0 | 0 | 0 | 0 | 0 | 0 | 0 | 0 | 0 | 0 | 0 | 0 | 0 | 0 | 1.713333162 | 0.036708056 | 4.533323861 | 0.792755671 | 15.9347731 | 0.082115137 | 0.148333376 | 0.112187598 | 0.13560002 | 0.056472471 | 4.096664958 | 0.153910392 | 141.5701658 | 0.631502125 | 4.136664895 | 0.163281674 | 3.953332568 | 0.07308875 | 35.79973166 | 0.454086956 | 17.19998085 | 0.427869123 | 1972.531124 | 0.437011419 | 0.05333155 | 12.31019949 | 7.67613329 | 0.010472684 | 1.50599928 | 0.184140487 | 11.39998992 | 0.335862935 | 25.10133214 | 0.019310989 | 4.533323861 | 0.441177392 | 0 | 0.558822608 | 0.792755671 | 158.2001179 | 0.284727563 | 1196.815684 | 0.323515233 | 0.014171026 | 89.9998366 | 0.009525268 | 3106778.956 | -1.066659621 | -8566.802938 | 0.000124526 | 7.157105637 | 熔体纺丝 | [9 empty] | 15 | [7 empty] | 200 | 1.5 | 100 | 2.68 |  |  |  | 200 | 0.0001 | 100 | 1.97
MHS0626 | Mg?2?Ni0.6Co0.4 | 0.452611291 | 0.327896908 | 0 | 0 | 0 | 0 | 0 | 0 | 0 | 0 | 0 | 0 | 0.219491802 | 0 | 0 | 0 | 0 | 0 | 0 | 0 | 0 | 0 | 0 | 0 | 0 | 0 | 0 | 0 | 1.713333162 | 0.036708056 | 4.533323861 | 0.792755671 | 15.9347731 | 0.082115137 | 0.148333376 | 0.112187598 | 0.13560002 | 0.056472471 | 4.096664958 | 0.153910392 | 141.5701658 | 0.631502125 | 4.136664895 | 0.163281674 | 3.953332568 | 0.07308875 | 35.79973166 | 0.454086956 | 17.19998085 | 0.427869123 | 1972.531124 | 0.437011419 | 0.05333155 | 12.31019949 | 7.67613329 | 0.010472684 | 1.50599928 | 0.184140487 | 11.39998992 | 0.335862935 | 25.10133214 | 0.019310989 | 4.533323861 | 0.441177392 | 0 | 0.558822608 | 0.792755671 | 158.2001179 | 0.284727563 | 1196.815684 | 0.323515233 | 0.014171026 | 89.9998366 | 0.009525268 | 3106778.956 | -1.066659621 | -8566.802938 | 0.000124526 | 7.157105637 | 熔体纺丝 | [9 empty] | 20 | [7 empty] | 200 | 1.5 | 100 | 2.86 |  |  |  | 200 | 0.0001 | 100 | 2.07
MHS0627 | Mg?2?Ni0.6Co0.4 | 0.452611291 | 0.327896908 | 0 | 0 | 0 | 0 | 0 | 0 | 0 | 0 | 0 | 0 | 0.219491802 | 0 | 0 | 0 | 0 | 0 | 0 | 0 | 0 | 0 | 0 | 0 | 0 | 0 | 0 | 0 | 1.713333162 | 0.036708056 | 4.533323861 | 0.792755671 | 15.9347731 | 0.082115137 | 0.148333376 | 0.112187598 | 0.13560002 | 0.056472471 | 4.096664958 | 0.153910392 | 141.5701658 | 0.631502125 | 4.136664895 | 0.163281674 | 3.953332568 | 0.07308875 | 35.79973166 | 0.454086956 | 17.19998085 | 0.427869123 | 1972.531124 | 0.437011419 | 0.05333155 | 12.31019949 | 7.67613329 | 0.010472684 | 1.50599928 | 0.184140487 | 11.39998992 | 0.335862935 | 25.10133214 | 0.019310989 | 4.533323861 | 0.441177392 | 0 | 0.558822608 | 0.792755671 | 158.2001179 | 0.284727563 | 1196.815684 | 0.323515233 | 0.014171026 | 89.9998366 | 0.009525268 | 3106778.956 | -1.066659621 | -8566.802938 | 0.000124526 | 7.157105637 | 熔体纺丝 | [9 empty] | 25 | [7 empty] | 200 | 1.5 | 100 | 3.06 |  |  |  | 200 | 0.0001 | 100 | 2.2
MHS0628 | Mg?2?Ni0.6Co0.4 | 0.452611291 | 0.327896908 | 0 | 0 | 0 | 0 | 0 | 0 | 0 | 0 | 0 | 0 | 0.219491802 | 0 | 0 | 0 | 0 | 0 | 0 | 0 | 0 | 0 | 0 | 0 | 0 | 0 | 0 | 0 | 1.713333162 | 0.036708056 | 4.533323861 | 0.792755671 | 15.9347731 | 0.082115137 | 0.148333376 | 0.112187598 | 0.13560002 | 0.056472471 | 4.096664958 | 0.153910392 | 141.5701658 | 0.631502125 | 4.136664895 | 0.163281674 | 3.953332568 | 0.07308875 | 35.79973166 | 0.454086956 | 17.19998085 | 0.427869123 | 1972.531124 | 0.437011419 | 0.05333155 | 12.31019949 | 7.67613329 | 0.010472684 | 1.50599928 | 0.184140487 | 11.39998992 | 0.335862935 | 25.10133214 | 0.019310989 | 4.533323861 | 0.441177392 | 0 | 0.558822608 | 0.792755671 | 158.2001179 | 0.284727563 | 1196.815684 | 0.323515233 | 0.014171026 | 89.9998366 | 0.009525268 | 3106778.956 | -1.066659621 | -8566.802938 | 0.000124526 | 7.157105637 | 熔体纺丝 | [9 empty] | 30 | [7 empty] | 200 | 1.5 | 100 | 3.13 |  |  |  | 200 | 0.0001 | 100 | 2.29
MHS0629 | Mg-5Ni-2.5Fe-2.5V | 0.796049322 | 0.106796779 | 0 | 0 | 0 | 0 | 0 | 0 | 0 | 0 | 0 | 0 | 0 | 0.050807303 | 0 | 0 | 0 | 0 | 0 | 0.046346596 | 0 | 0 | 0 | 0 | 0 | 0 | 0 | 0 | 1.67424995 | 0.023887045 | 2.624997487 | 0.755627987 | 15.21158074 | 0.046324097 | 0.156712511 | 0.065150891 | 0.140225006 | 0.031470625 | 3.778749533 | 0.097814138 | 185.4366845 | 0.312424826 | 3.77149953 | 0.094286398 | 3.786499791 | 0.039840573 | 27.47883436 | 0.348414694 | 13.42499503 | 0.322062808 | 1556.349445 | 0.375428835 | -0.284825492 | 1.302749151 | 7.629624996 | 0.019278541 | 1.360999813 | 0.115519834 | 9.557497396 | 0.281694051 | 24.93534961 | 0.010539142 | 2.624997487 | 0.761905491 | 0 | 0.238094509 | 0.755627987 | 178.3250298 | 0.201275388 | 1017.096008 | 0.283202392 | 0.016311413 | 57.74995834 | 0.009396849 | 2065955.867 | 2.920007204 | -3625.220545 | 0.000804822 | 3.567156418 | 反应性机械磨削 (RMG) | [17 empty] | 300 | 1.2 | 5 | 5.06 |  |  |  | 300（200 或250 没有氢解吸反应） | 0.1 | 5 | 0.32
MHS0630 | Mg-5Ni-2.5Fe-2.5V | 0.796049322 | 0.106796779 | 0 | 0 | 0 | 0 | 0 | 0 | 0 | 0 | 0 | 0 | 0 | 0.050807303 | 0 | 0 | 0 | 0 | 0 | 0.046346596 | 0 | 0 | 0 | 0 | 0 | 0 | 0 | 0 | 1.67424995 | 0.023887045 | 2.624997487 | 0.755627987 | 15.21158074 | 0.046324097 | 0.156712511 | 0.065150891 | 0.140225006 | 0.031470625 | 3.778749533 | 0.097814138 | 185.4366845 | 0.312424826 | 3.77149953 | 0.094286398 | 3.786499791 | 0.039840573 | 27.47883436 | 0.348414694 | 13.42499503 | 0.322062808 | 1556.349445 | 0.375428835 | -0.284825492 | 1.302749151 | 7.629624996 | 0.019278541 | 1.360999813 | 0.115519834 | 9.557497396 | 0.281694051 | 24.93534961 | 0.010539142 | 2.624997487 | 0.761905491 | 0 | 0.238094509 | 0.755627987 | 178.3250298 | 0.201275388 | 1017.096008 | 0.283202392 | 0.016311413 | 57.74995834 | 0.009396849 | 2065955.867 | 2.920007204 | -3625.220545 | 0.000804822 | 3.567156418 | 反应性机械磨削 (RMG) | [17 empty] | 300 | 1.2 | 10 | 5.26 |  |  |  | 300 | 0.1 | 10 | 0.79
MHS0631 | Mg-5Ni-2.5Fe-2.5V | 0.796049322 | 0.106796779 | 0 | 0 | 0 | 0 | 0 | 0 | 0 | 0 | 0 | 0 | 0 | 0.050807303 | 0 | 0 | 0 | 0 | 0 | 0.046346596 | 0 | 0 | 0 | 0 | 0 | 0 | 0 | 0 | 1.67424995 | 0.023887045 | 2.624997487 | 0.755627987 | 15.21158074 | 0.046324097 | 0.156712511 | 0.065150891 | 0.140225006 | 0.031470625 | 3.778749533 | 0.097814138 | 185.4366845 | 0.312424826 | 3.77149953 | 0.094286398 | 3.786499791 | 0.039840573 | 27.47883436 | 0.348414694 | 13.42499503 | 0.322062808 | 1556.349445 | 0.375428835 | -0.284825492 | 1.302749151 | 7.629624996 | 0.019278541 | 1.360999813 | 0.115519834 | 9.557497396 | 0.281694051 | 24.93534961 | 0.010539142 | 2.624997487 | 0.761905491 | 0 | 0.238094509 | 0.755627987 | 178.3250298 | 0.201275388 | 1017.096008 | 0.283202392 | 0.016311413 | 57.74995834 | 0.009396849 | 2065955.867 | 2.920007204 | -3625.220545 | 0.000804822 | 3.567156418 | 反应性机械磨削 (RMG) | [17 empty] | 300 | 1.2 | 60 | 5.67 |  |  |  | 300 | 0.1 | 60 | 4.91
MHS0632 | Mg 17 Al 12 （56 wt.% Mg-44 wt.% Al） | 0.56 | 0 | 0 | 0 | 0 | 0 | 0 | 0 | 0 | 0 | 0.44 | 0 | 0 | 0 | 0 | 0 | 0 | 0 | 0 | 0 | 0 | 0 | 0 | 0 | 0 | 0 | 0 | 0 | 1.54566745 | 0.095614115 | 6.55886015 | 0.826192272 | 16.60761463 | 0.112520119 | 0.153095933 | 0.054380083 | 0.132711163 | 0.074240238 | 3.879654171 | 0.067297614 | 126.7185497 | 0.73193343 | 3.916953936 | 0.077975836 | 3.534490247 | 0.072475859 | 25.41427014 | 0.051881546 | 12.41444183 | 0.03968164 | 1955.237378 | 0.360039004 | -0.051868861 | 7.977914658 | 6.957612117 | 0.117605121 | 1.43433255 | 0.103035816 | 9.528883664 | 0.103396249 | 24.59173841 | 0.013401509 | 2.414441832 | 0.828348802 | 0.171651198 | 0 | 0.204032836 | 208.6498824 | 0.106245656 | 927.4270397 | 0.005481719 | 0.015160359 | 57.84769679 | 0.010274537 | 2061387.681 | -1.941438399 | -5233.097636 | 0.00037113 | 5.640504291 |  |  |  | 10 |  | 3 | [12 empty] | 250 | 5.06625 |  |  | 1.72
MHS0633 | Mg 17 Al 12 （56 wt.% Mg-44 wt.% Al） | 0.56 | 0 | 0 | 0 | 0 | 0 | 0 | 0 | 0 | 0 | 0.44 | 0 | 0 | 0 | 0 | 0 | 0 | 0 | 0 | 0 | 0 | 0 | 0 | 0 | 0 | 0 | 0 | 0 | 1.54566745 | 0.095614115 | 6.55886015 | 0.826192272 | 16.60761463 | 0.112520119 | 0.153095933 | 0.054380083 | 0.132711163 | 0.074240238 | 3.879654171 | 0.067297614 | 126.7185497 | 0.73193343 | 3.916953936 | 0.077975836 | 3.534490247 | 0.072475859 | 25.41427014 | 0.051881546 | 12.41444183 | 0.03968164 | 1955.237378 | 0.360039004 | -0.051868861 | 7.977914658 | 6.957612117 | 0.117605121 | 1.43433255 | 0.103035816 | 9.528883664 | 0.103396249 | 24.59173841 | 0.013401509 | 2.414441832 | 0.828348802 | 0.171651198 | 0 | 0.204032836 | 208.6498824 | 0.106245656 | 927.4270397 | 0.005481719 | 0.015160359 | 57.84769679 | 0.010274537 | 2061387.681 | -1.941438399 | -5233.097636 | 0.00037113 | 5.640504291 |  |  |  | 10 |  | 3 | [12 empty] | 300 | 5.06625 |  |  | 2.49
MHS0634 | Mg 17 Al 12 （56 wt.% Mg-44 wt.% Al） | 0.56 | 0 | 0 | 0 | 0 | 0 | 0 | 0 | 0 | 0 | 0.44 | 0 | 0 | 0 | 0 | 0 | 0 | 0 | 0 | 0 | 0 | 0 | 0 | 0 | 0 | 0 | 0 | 0 | 1.54566745 | 0.095614115 | 6.55886015 | 0.826192272 | 16.60761463 | 0.112520119 | 0.153095933 | 0.054380083 | 0.132711163 | 0.074240238 | 3.879654171 | 0.067297614 | 126.7185497 | 0.73193343 | 3.916953936 | 0.077975836 | 3.534490247 | 0.072475859 | 25.41427014 | 0.051881546 | 12.41444183 | 0.03968164 | 1955.237378 | 0.360039004 | -0.051868861 | 7.977914658 | 6.957612117 | 0.117605121 | 1.43433255 | 0.103035816 | 9.528883664 | 0.103396249 | 24.59173841 | 0.013401509 | 2.414441832 | 0.828348802 | 0.171651198 | 0 | 0.204032836 | 208.6498824 | 0.106245656 | 927.4270397 | 0.005481719 | 0.015160359 | 57.84769679 | 0.010274537 | 2061387.681 | -1.941438399 | -5233.097636 | 0.00037113 | 5.640504291 |  |  |  | 10 |  | 3 | [12 empty] | 350 | 5.06625 |  |  | 3.45
MHS0635 | Mg?17?Al?12?-?10wt% Ni | 0.509685926 | 0.090909091 | 0 | 0 | 0 | 0 | 0 | 0 | 0 | 0 | 0.399404983 | 0 | 0 | 0 | 0 | 0 | 0 | 0 | 0 | 0 | 0 | 0 | 0 | 0 | 0 | 0 | 0 | 0 | 1.557237677 | 0.099306316 | 6.694872108 | 0.798885393 | 16.67005351 | 0.111305966 | 0.151923786 | 0.065403225 | 0.132362005 | 0.074034914 | 3.932046405 | 0.09153324 | 122.0239333 | 0.767781845 | 3.967742614 | 0.097576514 | 3.570730411 | 0.085241393 | 26.79370922 | 0.252371812 | 13.06062881 | 0.240857667 | 2005.431458 | 0.364770384 | -0.002094968 | 225.1707404 | 6.986957632 | 0.116267324 | 1.453887523 | 0.118998649 | 9.846001352 | 0.183703926 | 24.6535 | 0.017724028 | 2.728626676 | 0.732969452 | 0.145356837 | 0.121673711 | 0.581977834 | 203.739578 | 0.156843207 | 960.6508799 | 0.166323062 | 0.014870431 | 62.89789683 | 0.010249302 | 2215641.792 | -3.604397585 | -6574.770562 | 0.000548517 | 6.840327013 |  |  |  | 10 |  | 3 | [12 empty] | 250 | 5.06625 |  |  | 2.6
MHS0636 | Mg?17?Al?12?-?10wt% Ni | 0.509685926 | 0.090909091 | 0 | 0 | 0 | 0 | 0 | 0 | 0 | 0 | 0.399404983 | 0 | 0 | 0 | 0 | 0 | 0 | 0 | 0 | 0 | 0 | 0 | 0 | 0 | 0 | 0 | 0 | 0 | 1.557237677 | 0.099306316 | 6.694872108 | 0.798885393 | 16.67005351 | 0.111305966 | 0.151923786 | 0.065403225 | 0.132362005 | 0.074034914 | 3.932046405 | 0.09153324 | 122.0239333 | 0.767781845 | 3.967742614 | 0.097576514 | 3.570730411 | 0.085241393 | 26.79370922 | 0.252371812 | 13.06062881 | 0.240857667 | 2005.431458 | 0.364770384 | -0.002094968 | 225.1707404 | 6.986957632 | 0.116267324 | 1.453887523 | 0.118998649 | 9.846001352 | 0.183703926 | 24.6535 | 0.017724028 | 2.728626676 | 0.732969452 | 0.145356837 | 0.121673711 | 0.581977834 | 203.739578 | 0.156843207 | 960.6508799 | 0.166323062 | 0.014870431 | 62.89789683 | 0.010249302 | 2215641.792 | -3.604397585 | -6574.770562 | 0.000548517 | 6.840327013 |  |  |  | 10 |  | 3 | [12 empty] | 300 | 5.06625 |  |  | 3.09
MHS0637 | Mg?17?Al?12?-?10wt% Ni | 0.509685926 | 0.090909091 | 0 | 0 | 0 | 0 | 0 | 0 | 0 | 0 | 0.399404983 | 0 | 0 | 0 | 0 | 0 | 0 | 0 | 0 | 0 | 0 | 0 | 0 | 0 | 0 | 0 | 0 | 0 | 1.557237677 | 0.099306316 | 6.694872108 | 0.798885393 | 16.67005351 | 0.111305966 | 0.151923786 | 0.065403225 | 0.132362005 | 0.074034914 | 3.932046405 | 0.09153324 | 122.0239333 | 0.767781845 | 3.967742614 | 0.097576514 | 3.570730411 | 0.085241393 | 26.79370922 | 0.252371812 | 13.06062881 | 0.240857667 | 2005.431458 | 0.364770384 | -0.002094968 | 225.1707404 | 6.986957632 | 0.116267324 | 1.453887523 | 0.118998649 | 9.846001352 | 0.183703926 | 24.6535 | 0.017724028 | 2.728626676 | 0.732969452 | 0.145356837 | 0.121673711 | 0.581977834 | 203.739578 | 0.156843207 | 960.6508799 | 0.166323062 | 0.014870431 | 62.89789683 | 0.010249302 | 2215641.792 | -3.604397585 | -6574.770562 | 0.000548517 | 6.840327013 |  |  |  | 10 |  | 3 | [12 empty] | 350 | 5.06625 |  |  | 3.31
MHS0638 | Mg?17?Al?12?-?20wt% Ni | 0.467212099 | 0.166666667 | 0 | 0 | 0 | 0 | 0 | 0 | 0 | 0 | 0.366121234 | 0 | 0 | 0 | 0 | 0 | 0 | 0 | 0 | 0 | 0 | 0 | 0 | 0 | 0 | 0 | 0 | 0 | 1.567707868 | 0.102066316 | 6.826570287 | 0.773524081 | 16.72976672 | 0.11007985 | 0.150835025 | 0.073635046 | 0.132028807 | 0.073775512 | 3.980577741 | 0.106917373 | 117.5917564 | 0.802310491 | 4.014851576 | 0.110661928 | 3.603774002 | 0.094207587 | 28.06480412 | 0.324296968 | 13.65591227 | 0.311028723 | 2052.473126 | 0.36691185 | 0.04421059 | 11.65099505 | 7.012979164 | 0.114956724 | 1.472062064 | 0.130137576 | 10.13903335 | 0.225130777 | 24.70994274 | 0.020639098 | 3.018366334 | 0.662610094 | 0.126167719 | 0.211222187 | 0.698426708 | 199.2472868 | 0.192212468 | 991.2331266 | 0.21882498 | 0.014600708 | 67.56401997 | 0.010228707 | 2363619.462 | -5.002169419 | -7439.981454 | 0.000672789 | 7.500737299 |  |  |  | 10 |  | 3 | [12 empty] | 250 | 5.06625 |  |  | 2.75
MHS0639 | Mg?17?Al?12?-?20wt% Ni | 0.467212099 | 0.166666667 | 0 | 0 | 0 | 0 | 0 | 0 | 0 | 0 | 0.366121234 | 0 | 0 | 0 | 0 | 0 | 0 | 0 | 0 | 0 | 0 | 0 | 0 | 0 | 0 | 0 | 0 | 0 | 1.567707868 | 0.102066316 | 6.826570287 | 0.773524081 | 16.72976672 | 0.11007985 | 0.150835025 | 0.073635046 | 0.132028807 | 0.073775512 | 3.980577741 | 0.106917373 | 117.5917564 | 0.802310491 | 4.014851576 | 0.110661928 | 3.603774002 | 0.094207587 | 28.06480412 | 0.324296968 | 13.65591227 | 0.311028723 | 2052.473126 | 0.36691185 | 0.04421059 | 11.65099505 | 7.012979164 | 0.114956724 | 1.472062064 | 0.130137576 | 10.13903335 | 0.225130777 | 24.70994274 | 0.020639098 | 3.018366334 | 0.662610094 | 0.126167719 | 0.211222187 | 0.698426708 | 199.2472868 | 0.192212468 | 991.2331266 | 0.21882498 | 0.014600708 | 67.56401997 | 0.010228707 | 2363619.462 | -5.002169419 | -7439.981454 | 0.000672789 | 7.500737299 |  |  |  | 10 |  | 3 | [12 empty] | 300 | 5.06625 |  |  | 3.05
MHS0640 | Mg?17?Al?12?-?20wt% Ni | 0.467212099 | 0.166666667 | 0 | 0 | 0 | 0 | 0 | 0 | 0 | 0 | 0.366121234 | 0 | 0 | 0 | 0 | 0 | 0 | 0 | 0 | 0 | 0 | 0 | 0 | 0 | 0 | 0 | 0 | 0 | 1.567707868 | 0.102066316 | 6.826570287 | 0.773524081 | 16.72976672 | 0.11007985 | 0.150835025 | 0.073635046 | 0.132028807 | 0.073775512 | 3.980577741 | 0.106917373 | 117.5917564 | 0.802310491 | 4.014851576 | 0.110661928 | 3.603774002 | 0.094207587 | 28.06480412 | 0.324296968 | 13.65591227 | 0.311028723 | 2052.473126 | 0.36691185 | 0.04421059 | 11.65099505 | 7.012979164 | 0.114956724 | 1.472062064 | 0.130137576 | 10.13903335 | 0.225130777 | 24.70994274 | 0.020639098 | 3.018366334 | 0.662610094 | 0.126167719 | 0.211222187 | 0.698426708 | 199.2472868 | 0.192212468 | 991.2331266 | 0.21882498 | 0.014600708 | 67.56401997 | 0.010228707 | 2363619.462 | -5.002169419 | -7439.981454 | 0.000672789 | 7.500737299 |  |  |  | 10 |  | 3 | [12 empty] | 350 | 5.06625 |  |  | 3.21
MHS0641 | LaMg3.70Ni1.18 | 0.301676063 | 0.232333491 | 0 | 0 | 0.465990447 | 0 | 0 | 0 | 0 | 0 | 0 | 0 | 0 | 0 | 0 | 0 | 0 | 0 | 0 | 0 | 0 | 0 | 0 | 0 | 0 | 0 | 0 | 0 | 1.640577986 | 0.095375172 | 3.775501691 | 0.831742055 | 14.9879282 | 0.143987895 | 0.157703787 | 0.123380914 | 0.148812959 | 0.182524061 | 3.914794229 | 0.159952818 | 156.2759371 | 0.48462871 | 3.931801055 | 0.155957306 | 3.769897097 | 0.104851205 | 50.69670879 | 0.830923249 | 22.86393855 | 0.728896349 | 2132.580192 | 0.476625118 | 0.066120953 | 9.670476818 | 7.292924695 | 0.106509639 | 1.394693173 | 0.193154405 | 9.980602371 | 0.373847875 | 25.49113866 | 0.034120486 | 3.775501691 | 0.529730924 | 0 | 0.470269076 | 0.831742055 | 140.0306793 | 0.494659746 | 1130.615169 | 0.278856797 | 0.017165358 | 69.20052874 | 0.008827586 | 3630161.142 | -8.702840207 | -8610.297934 | 0.001011771 | 7.607889341 | 感应熔炼+氩气氛和 0.08 MPa 压力下在 723 K 下退火 10 h | [18 empty] | 5 |  |  |  | 2.47（558K） |  |  | 0.01 | [7 empty] | –51.5 | –57 |  | ?70.8（ 1.01 × 105Pa，MgH2）、?45.3（ 1.01 × 105Pa，Mg2NiH4） | ?126.0 ± 0.8（ 1.01 × 105Pa，MgH2）、 ?91.0 ± 1.1（ 1.01 × 105Pa，Mg2NiH4）
MHS0642 | Mg20Ni10 | 0.453016225 | 0.546983775 | 0 | 0 | 0 | 0 | 0 | 0 | 0 | 0 | 0 | 0 | 0 | 0 | 0 | 0 | 0 | 0 | 0 | 0 | 0 | 0 | 0 | 0 | 0 | 0 | 0 | 0 | 1.719999773 | 0.041110818 | 4.666654551 | 0.808123216 | 16.07987192 | 0.091852098 | 0.14826672 | 0.112869843 | 0.135333359 | 0.05921576 | 4.15666441 | 0.168979708 | 140.0966271 | 0.652629274 | 4.15666441 | 0.168979708 | 3.966665682 | 0.077246891 | 35.76774792 | 0.453224756 | 17.3333091 | 0.435142749 | 1970.663906 | 0.436081192 | 0.119997637 | 6.128372465 | 7.644000009 | 0.000370019 | 1.509999091 | 0.187312955 | 11.53332046 | 0.3474224 | 25.26933151 | 0.022404874 | 4.666654551 | 0.428572541 | 0 | 0.571427459 | 0.808123216 | 157.0001499 | 0.297254458 | 1191.482114 | 0.318494255 | 0.014157973 | 89.99979555 | 0.00967981 | 3105123.722 | -3.555547478 | -6308.843232 | 0.000563899 | 5.291970068 | 铸态 | [5 empty] | 10 | [11 empty] | 200 | 1.5 | 200 | 2.64 |  |  |  | 200 | 0.0001 | 200 | 0.5
MHS0643 | Mg18La2Ni10 | 0.335951898 | 0.450708011 | 0 | 0 | 0.213340091 | 0 | 0 | 0 | 0 | 0 | 0 | 0 | 0 | 0 | 0 | 0 | 0 | 0 | 0 | 0 | 0 | 0 | 0 | 0 | 0 | 0 | 0 | 0 | 1.696666386 | 0.072078346 | 4.733321369 | 0.78848195 | 15.81475199 | 0.121945294 | 0.150120058 | 0.128480035 | 0.139733369 | 0.140443969 | 4.139331037 | 0.1733325 | 136.3532852 | 0.658900479 | 4.145997719 | 0.171494395 | 3.92333225 | 0.095012896 | 43.40809861 | 0.692986269 | 20.33331592 | 0.604116535 | 2128.930932 | 0.444833632 | 0.179997774 | 4.039970436 | 7.506066362 | 0.06868748 | 1.49599906 | 0.198681187 | 11.36665342 | 0.366862082 | 25.41873185 | 0.028188613 | 4.733321369 | 0.422536279 | 0 | 0.577463721 | 0.78848195 | 145.2001231 | 0.398531009 | 1209.482155 | 0.308121752 | 0.014864459 | 88.86645964 | 0.00939795 | 3589400.311 | -6.719992367 | -8586.545376 | 0.000783232 | 7.093800721 | 铸态 | [5 empty] | 10 | [11 empty] | 200 | 1.5 | 200 | 2.54 |  |  |  | 200 | 0.0001 | 200 | 1.7
MHS0644 | Mg16La4Ni10 | 0.253929283 | 0.383251167 | 0 | 0 | 0.36281955 | 0 | 0 | 0 | 0 | 0 | 0 | 0 | 0 | 0 | 0 | 0 | 0 | 0 | 0 | 0 | 0 | 0 | 0 | 0 | 0 | 0 | 0 | 0 | 1.673333 | 0.092237773 | 4.799988187 | 0.769049266 | 15.54963205 | 0.145467261 | 0.151973396 | 0.140679578 | 0.144133379 | 0.179226098 | 4.121997665 | 0.17754692 | 132.6099434 | 0.66411149 | 4.135331028 | 0.173958823 | 3.879998819 | 0.109427348 | 51.0484493 | 0.740830076 | 23.33332273 | 0.645550872 | 2287.197958 | 0.4383256 | 0.23999791 | 2.974451719 | 7.368132716 | 0.095349291 | 1.481999028 | 0.209389915 | 11.19998637 | 0.385758437 | 25.56813219 | 0.031813162 | 4.799988187 | 0.416667692 | 0 | 0.583332308 | 0.769049266 | 133.4000963 | 0.488157362 | 1227.482196 | 0.297227494 | 0.015570946 | 87.73312373 | 0.009124357 | 4029754.575 | -9.635547236 | -9909.942545 | 0.000973257 | 8.065540201 | 铸态 | [5 empty] | 10 | [11 empty] | 200 | 1.5 | 200 | 2.8 |  |  |  | 200 | 0.0001 | 200 | 2.04
MHS0645 | Mg14La6Ni10 | 0.193262754 | 0.333357945 | 0 | 0 | 0.473379301 | 0 | 0 | 0 | 0 | 0 | 0 | 0 | 0 | 0 | 0 | 0 | 0 | 0 | 0 | 0 | 0 | 0 | 0 | 0 | 0 | 0 | 0 | 0 | 1.649999614 | 0.107735726 | 4.866655005 | 0.749805466 | 15.28451211 | 0.165167515 | 0.153826733 | 0.150405993 | 0.148533389 | 0.20318112 | 4.104664292 | 0.181631377 | 128.8666016 | 0.668079883 | 4.124664337 | 0.176374787 | 3.836665387 | 0.121645751 | 58.68879999 | 0.730655821 | 26.33332955 | 0.640962276 | 2445.464984 | 0.421647799 | 0.299998046 | 2.317099986 | 7.230199069 | 0.11432672 | 1.467998996 | 0.219527839 | 11.03331932 | 0.404202154 | 25.71753253 | 0.034014241 | 4.866655005 | 0.410959889 | 0 | 0.589040111 | 0.749805466 | 121.6000695 | 0.572963817 | 1245.482237 | 0.28578041 | 0.016277432 | 86.59978782 | 0.008858673 | 4431902.711 | -12.30221209 | -10820.34169 | 0.001138246 | 8.677794964 | 铸态 | [5 empty] | 10 | [11 empty] | 200 | 1.5 | 200 | 2.89 |  |  |  | 200 | 0.0001 | 200 | 2.19
MHS0646 | Mg18La2Ni10 | 0.335951898 | 0.450708011 | 0 | 0 | 0.213340091 | 0 | 0 | 0 | 0 | 0 | 0 | 0 | 0 | 0 | 0 | 0 | 0 | 0 | 0 | 0 | 0 | 0 | 0 | 0 | 0 | 0 | 0 | 0 | 1.696666386 | 0.072078346 | 4.733321369 | 0.78848195 | 15.81475199 | 0.121945294 | 0.150120058 | 0.128480035 | 0.139733369 | 0.140443969 | 4.139331037 | 0.1733325 | 136.3532852 | 0.658900479 | 4.145997719 | 0.171494395 | 3.92333225 | 0.095012896 | 43.40809861 | 0.692986269 | 20.33331592 | 0.604116535 | 2128.930932 | 0.444833632 | 0.179997774 | 4.039970436 | 7.506066362 | 0.06868748 | 1.49599906 | 0.198681187 | 11.36665342 | 0.366862082 | 25.41873185 | 0.028188613 | 4.733321369 | 0.422536279 | 0 | 0.577463721 | 0.78848195 | 145.2001231 | 0.398531009 | 1209.482155 | 0.308121752 | 0.014864459 | 88.86645964 | 0.00939795 | 3589400.311 | -6.719992367 | -8586.545376 | 0.000783232 | 7.093800721 | 快淬15m／s | [5 empty] | 10 | [11 empty] | 200 | 1.5 | 200 | 2.65 |  |  |  | 200 | 0.0001 | 200 | 2.14
MHS0647 | Mg18La2Ni10 | 0.335951898 | 0.450708011 | 0 | 0 | 0.213340091 | 0 | 0 | 0 | 0 | 0 | 0 | 0 | 0 | 0 | 0 | 0 | 0 | 0 | 0 | 0 | 0 | 0 | 0 | 0 | 0 | 0 | 0 | 0 | 1.696666386 | 0.072078346 | 4.733321369 | 0.78848195 | 15.81475199 | 0.121945294 | 0.150120058 | 0.128480035 | 0.139733369 | 0.140443969 | 4.139331037 | 0.1733325 | 136.3532852 | 0.658900479 | 4.145997719 | 0.171494395 | 3.92333225 | 0.095012896 | 43.40809861 | 0.692986269 | 20.33331592 | 0.604116535 | 2128.930932 | 0.444833632 | 0.179997774 | 4.039970436 | 7.506066362 | 0.06868748 | 1.49599906 | 0.198681187 | 11.36665342 | 0.366862082 | 25.41873185 | 0.028188613 | 4.733321369 | 0.422536279 | 0 | 0.577463721 | 0.78848195 | 145.2001231 | 0.398531009 | 1209.482155 | 0.308121752 | 0.014864459 | 88.86645964 | 0.00939795 | 3589400.311 | -6.719992367 | -8586.545376 | 0.000783232 | 7.093800721 | 快淬20m／s | [5 empty] | 10 | [11 empty] | 200 | 1.5 | 200 | 3.05 |  |  |  | 200 | 0.0001 | 200 | 2.26
MHS0648 | Mg18La2Ni10 | 0.335951898 | 0.450708011 | 0 | 0 | 0.213340091 | 0 | 0 | 0 | 0 | 0 | 0 | 0 | 0 | 0 | 0 | 0 | 0 | 0 | 0 | 0 | 0 | 0 | 0 | 0 | 0 | 0 | 0 | 0 | 1.696666386 | 0.072078346 | 4.733321369 | 0.78848195 | 15.81475199 | 0.121945294 | 0.150120058 | 0.128480035 | 0.139733369 | 0.140443969 | 4.139331037 | 0.1733325 | 136.3532852 | 0.658900479 | 4.145997719 | 0.171494395 | 3.92333225 | 0.095012896 | 43.40809861 | 0.692986269 | 20.33331592 | 0.604116535 | 2128.930932 | 0.444833632 | 0.179997774 | 4.039970436 | 7.506066362 | 0.06868748 | 1.49599906 | 0.198681187 | 11.36665342 | 0.366862082 | 25.41873185 | 0.028188613 | 4.733321369 | 0.422536279 | 0 | 0.577463721 | 0.78848195 | 145.2001231 | 0.398531009 | 1209.482155 | 0.308121752 | 0.014864459 | 88.86645964 | 0.00939795 | 3589400.311 | -6.719992367 | -8586.545376 | 0.000783232 | 7.093800721 | 快淬25m／s | [5 empty] | 10 | [11 empty] | 200 | 1.5 | 200 | 2.76 |  |  |  | 200 | 0.0001 | 200 | 2.53
MHS0649 | Mg18La2Ni10 | 0.335951898 | 0.450708011 | 0 | 0 | 0.213340091 | 0 | 0 | 0 | 0 | 0 | 0 | 0 | 0 | 0 | 0 | 0 | 0 | 0 | 0 | 0 | 0 | 0 | 0 | 0 | 0 | 0 | 0 | 0 | 1.696666386 | 0.072078346 | 4.733321369 | 0.78848195 | 15.81475199 | 0.121945294 | 0.150120058 | 0.128480035 | 0.139733369 | 0.140443969 | 4.139331037 | 0.1733325 | 136.3532852 | 0.658900479 | 4.145997719 | 0.171494395 | 3.92333225 | 0.095012896 | 43.40809861 | 0.692986269 | 20.33331592 | 0.604116535 | 2128.930932 | 0.444833632 | 0.179997774 | 4.039970436 | 7.506066362 | 0.06868748 | 1.49599906 | 0.198681187 | 11.36665342 | 0.366862082 | 25.41873185 | 0.028188613 | 4.733321369 | 0.422536279 | 0 | 0.577463721 | 0.78848195 | 145.2001231 | 0.398531009 | 1209.482155 | 0.308121752 | 0.014864459 | 88.86645964 | 0.00939795 | 3589400.311 | -6.719992367 | -8586.545376 | 0.000783232 | 7.093800721 | 快淬30m／s | [5 empty] | 10 | [11 empty] | 200 | 1.5 | 200 | 3.15 |  |  |  | 200 | 0.0001 | 200 | 2.64
MHS0650 | Mg90Ni2V8 | 0.806471236 | 0.043277987 | 0 | 0 | 0 | 0 | 0 | 0 | 0 | 0 | 0 | 0 | 0 | 0 | 0 | 0 | 0 | 0 | 0 | 0.150250777 | 0 | 0 | 0 | 0 | 0 | 0 | 0 | 0 | 1.661799978 | 0.026578032 | 2.399998964 | 0.565193239 | 15.06812218 | 0.030161141 | 0.157110004 | 0.05737119 | 0.141620002 | 0.02904147 | 3.752199809 | 0.077504991 | 185.5610038 | 0.31020511 | 3.740999808 | 0.071029955 | 3.750999912 | 0.026989355 | 27.1237237 | 0.313851806 | 13.19999798 | 0.276903795 | 1584.819782 | 0.421743277 | -0.294880198 | 1.103699229 | 7.573879991 | 0.032233142 | 1.347599923 | 0.087733333 | 9.845998998 | 0.352397829 | 24.89469984 | 0.00674826 | 2.399998964 | 0.833333693 | 0 | 0.166666307 | 0.565193239 | 175.3000115 | 0.255266887 | 1040.037906 | 0.341672657 | 0.016393235 | 56.89998322 | 0.009466962 | 2026522.419 | 6.291203983 | -3237.348241 | 0.001939551 | 3.118770408 | HCS+MM |  |  | 30 | 200 | 10 | [12 empty] | 100 | 3 |  |  | 5.15 |  |  |  | 0.005 |  |  |  | 177
MHS0651 | Mg90Ni4V6 | 0.80188821 | 0.086064092 | 0 | 0 | 0 | 0 | 0 | 0 | 0 | 0 | 0 | 0 | 0 | 0 | 0 | 0 | 0 | 0 | 0 | 0.112047697 | 0 | 0 | 0 | 0 | 0 | 0 | 0 | 0 | 1.667599958 | 0.027284617 | 2.499997955 | 0.675276548 | 15.13829437 | 0.041282109 | 0.156970009 | 0.060217864 | 0.141040005 | 0.031865107 | 3.766399623 | 0.089639702 | 185.5089076 | 0.311137446 | 3.757999621 | 0.085721682 | 3.766999827 | 0.035576924 | 27.27874744 | 0.329989886 | 13.29999599 | 0.298960406 | 1574.939561 | 0.406624321 | -0.282160393 | 1.300653371 | 7.591759987 | 0.028146408 | 1.353199848 | 0.10099492 | 9.771997975 | 0.334289965 | 24.91829969 | 0.00943651 | 2.499997955 | 0.800000654 | 0 | 0.199999346 | 0.675276548 | 176.5000233 | 0.235427504 | 1030.94081 | 0.321028328 | 0.016364365 | 57.29996655 | 0.009478719 | 2043444.038 | 4.324806741 | -3358.887969 | 0.001285915 | 3.262275335 | HCS+MM |  |  | 30 | 200 | 10 | [12 empty] | 100 | 3 | 0.83 | 5.25 | 5.25 | [7 empty] | 177
MHS0652 | Mg90Ni6V4 | 0.797356979 | 0.128366655 | 0 | 0 | 0 | 0 | 0 | 0 | 0 | 0 | 0 | 0 | 0 | 0 | 0 | 0 | 0 | 0 | 0 | 0.074276366 | 0 | 0 | 0 | 0 | 0 | 0 | 0 | 0 | 1.67339994 | 0.027530694 | 2.599996974 | 0.753687985 | 15.20846659 | 0.049411374 | 0.156830013 | 0.062932707 | 0.140460007 | 0.034001162 | 3.78059944 | 0.100023649 | 185.4568114 | 0.312067763 | 3.774999438 | 0.097821299 | 3.782999748 | 0.041930147 | 27.43377122 | 0.344933832 | 13.39999403 | 0.318718199 | 1565.059337 | 0.390394852 | -0.269440585 | 1.498963544 | 7.609639988 | 0.023167398 | 1.358799775 | 0.112371733 | 9.697996932 | 0.314330148 | 24.94189954 | 0.011428089 | 2.599996974 | 0.769231664 | 0 | 0.230768336 | 0.753687985 | 177.7000355 | 0.214140047 | 1021.843711 | 0.297845247 | 0.016335496 | 57.69994999 | 0.009490685 | 2060454.553 | 2.380808293 | -3331.152862 | 0.0007142 | 3.26227351 | HCS+MM |  |  | 30 | 200 | 10 | [12 empty] | 100 | 3 |  |  | 4.61 | [7 empty] | 177
MHS0653 | Mg90Ni8V2 | 0.792876669 | 0.170193825 | 0 | 0 | 0 | 0 | 0 | 0 | 0 | 0 | 0 | 0 | 0 | 0 | 0 | 0 | 0 | 0 | 0 | 0.036929505 | 0 | 0 | 0 | 0 | 0 | 0 | 0 | 0 | 1.679199923 | 0.027337951 | 2.69999602 | 0.812284603 | 15.27863882 | 0.055883645 | 0.156690017 | 0.065532079 | 0.139880009 | 0.035562498 | 3.794799261 | 0.109162874 | 185.4047152 | 0.312996079 | 3.79199926 | 0.108210816 | 3.798999672 | 0.04697615 | 27.58879504 | 0.35884438 | 13.49999209 | 0.33660877 | 1555.179111 | 0.372892892 | -0.256720772 | 1.703416424 | 7.627519993 | 0.016511522 | 1.364399703 | 0.122397038 | 9.62399587 | 0.292106002 | 24.9654994 | 0.013046468 | 2.69999602 | 0.740741833 | 0 | 0.259258167 | 0.812284603 | 178.9000479 | 0.190910312 | 1012.74661 | 0.271419531 | 0.016306626 | 58.09993354 | 0.009502867 | 2077554.666 | 0.459208657 | -3158.059135 | 0.000145387 | 3.118764667 | HCS+MM |  |  | 30 | 200 | 10 | [12 empty] | 100 | 3 |  |  | 4.71 | [7 empty] | 177
MHS0654 | Mg90Ni10 | 0.788446428 | 0.211553572 | 0 | 0 | 0 | 0 | 0 | 0 | 0 | 0 | 0 | 0 | 0 | 0 | 0 | 0 | 0 | 0 | 0 | 0 | 0 | 0 | 0 | 0 | 0 | 0 | 0 | 0 | 1.684999908 | 0.02670616 | 2.799995093 | 0.857142023 | 15.34881108 | 0.061238387 | 0.156550022 | 0.068029189 | 0.13930001 | 0.036611527 | 3.808999086 | 0.117353344 | 185.352619 | 0.313922413 | 3.808999086 | 0.117353344 | 3.814999601 | 0.05111389 | 27.74381891 | 0.371848299 | 13.59999019 | 0.352940469 | 1545.298882 | 0.353911153 | -0.244000957 | 1.918020037 | 7.645400004 | 0.000235435 | 1.369999632 | 0.131386538 | 9.549994786 | 0.267015125 | 24.98909926 | 0.014418247 | 2.799995093 | 0.714286966 | 0 | 0.285713034 | 0.857142023 | 180.1000607 | 0.164907879 | 1003.649506 | 0.240621193 | 0.016277756 | 58.4999172 | 0.009515269 | 2094745.087 | -1.439992149 | -2714.032253 | 0.000530855 | 2.702728636 | HCS+MM |  |  | 30 | 200 | 10 | [12 empty] | 100 | 3 |  |  | 4.3 |  |  | 220 | 0.005 | 30内能基本完全放氢 |  | 1.79 | 177
MHS0655 | Mg90Ni4V6 | 0.80188821 | 0.086064092 | 0 | 0 | 0 | 0 | 0 | 0 | 0 | 0 | 0 | 0 | 0 | 0 | 0 | 0 | 0 | 0 | 0 | 0.112047697 | 0 | 0 | 0 | 0 | 0 | 0 | 0 | 0 | 1.667599958 | 0.027284617 | 2.499997955 | 0.675276548 | 15.13829437 | 0.041282109 | 0.156970009 | 0.060217864 | 0.141040005 | 0.031865107 | 3.766399623 | 0.089639702 | 185.5089076 | 0.311137446 | 3.757999621 | 0.085721682 | 3.766999827 | 0.035576924 | 27.27874744 | 0.329989886 | 13.29999599 | 0.298960406 | 1574.939561 | 0.406624321 | -0.282160393 | 1.300653371 | 7.591759987 | 0.028146408 | 1.353199848 | 0.10099492 | 9.771997975 | 0.334289965 | 24.91829969 | 0.00943651 | 2.499997955 | 0.800000654 | 0 | 0.199999346 | 0.675276548 | 176.5000233 | 0.235427504 | 1030.94081 | 0.321028328 | 0.016364365 | 57.29996655 | 0.009478719 | 2043444.038 | 4.324806741 | -3358.887969 | 0.001285915 | 3.262275335 | HCS+MM |  |  | 30 | 200 | 10 | [12 empty] | 200 | 3 |  |  | 5.58
MHS0656 | Mg2Ni | 0.453016225 | 0.546983775 | 0 | 0 | 0 | 0 | 0 | 0 | 0 | 0 | 0 | 0 | 0 | 0 | 0 | 0 | 0 | 0 | 0 | 0 | 0 | 0 | 0 | 0 | 0 | 0 | 0 | 0 | 1.719999773 | 0.041110818 | 4.666654551 | 0.808123216 | 16.07987192 | 0.091852098 | 0.14826672 | 0.112869843 | 0.135333359 | 0.05921576 | 4.15666441 | 0.168979708 | 140.0966271 | 0.652629274 | 4.15666441 | 0.168979708 | 3.966665682 | 0.077246891 | 35.76774792 | 0.453224756 | 17.3333091 | 0.435142749 | 1970.663906 | 0.436081192 | 0.119997637 | 6.128372465 | 7.644000009 | 0.000370019 | 1.509999091 | 0.187312955 | 11.53332046 | 0.3474224 | 25.26933151 | 0.022404874 | 4.666654551 | 0.428572541 | 0 | 0.571427459 | 0.808123216 | 157.0001499 | 0.297254458 | 1191.482114 | 0.318494255 | 0.014157973 | 89.99979555 | 0.00967981 | 3105123.722 | -3.555547478 | -6308.843232 | 0.000563899 | 5.291970068 | 快淬15m／s(淬速以铜辊表面线速度表示) | [5 empty] | 10 | [11 empty] | 200 | 1.5 | 80 | 2.86 |  |  |  | 200 | 0.0001 | 80 | 0.6
MHS0657 | Mg1.8La0.2Ni | 0.335951898 | 0.450708011 | 0 | 0 | 0.213340091 | 0 | 0 | 0 | 0 | 0 | 0 | 0 | 0 | 0 | 0 | 0 | 0 | 0 | 0 | 0 | 0 | 0 | 0 | 0 | 0 | 0 | 0 | 0 | 1.696666386 | 0.072078346 | 4.733321369 | 0.78848195 | 15.81475199 | 0.121945294 | 0.150120058 | 0.128480035 | 0.139733369 | 0.140443969 | 4.139331037 | 0.1733325 | 136.3532852 | 0.658900479 | 4.145997719 | 0.171494395 | 3.92333225 | 0.095012896 | 43.40809861 | 0.692986269 | 20.33331592 | 0.604116535 | 2128.930932 | 0.444833632 | 0.179997774 | 4.039970436 | 7.506066362 | 0.06868748 | 1.49599906 | 0.198681187 | 11.36665342 | 0.366862082 | 25.41873185 | 0.028188613 | 4.733321369 | 0.422536279 | 0 | 0.577463721 | 0.78848195 | 145.2001231 | 0.398531009 | 1209.482155 | 0.308121752 | 0.014864459 | 88.86645964 | 0.00939795 | 3589400.311 | -6.719992367 | -8586.545376 | 0.000783232 | 7.093800721 | 快淬15m／s | [5 empty] | 10 | [11 empty] | 200 | 1.5 | 80 | 2.51 |  |  |  | 200 | 0.0001 | 80 | 2.11
MHS0658 | Mg1.6La0.4Ni | 0.253929283 | 0.383251167 | 0 | 0 | 0.36281955 | 0 | 0 | 0 | 0 | 0 | 0 | 0 | 0 | 0 | 0 | 0 | 0 | 0 | 0 | 0 | 0 | 0 | 0 | 0 | 0 | 0 | 0 | 0 | 1.673333 | 0.092237773 | 4.799988187 | 0.769049266 | 15.54963205 | 0.145467261 | 0.151973396 | 0.140679578 | 0.144133379 | 0.179226098 | 4.121997665 | 0.17754692 | 132.6099434 | 0.66411149 | 4.135331028 | 0.173958823 | 3.879998819 | 0.109427348 | 51.0484493 | 0.740830076 | 23.33332273 | 0.645550872 | 2287.197958 | 0.4383256 | 0.23999791 | 2.974451719 | 7.368132716 | 0.095349291 | 1.481999028 | 0.209389915 | 11.19998637 | 0.385758437 | 25.56813219 | 0.031813162 | 4.799988187 | 0.416667692 | 0 | 0.583332308 | 0.769049266 | 133.4000963 | 0.488157362 | 1227.482196 | 0.297227494 | 0.015570946 | 87.73312373 | 0.009124357 | 4029754.575 | -9.635547236 | -9909.942545 | 0.000973257 | 8.065540201 | 快淬15m／s | [5 empty] | 10 | [11 empty] | 200 | 1.5 | 80 | 2.24 |  |  |  | 200 | 0.0001 | 80 | 1.78
MHS0659 | Mg1.4La0.6Ni | 0.193262754 | 0.333357945 | 0 | 0 | 0.473379301 | 0 | 0 | 0 | 0 | 0 | 0 | 0 | 0 | 0 | 0 | 0 | 0 | 0 | 0 | 0 | 0 | 0 | 0 | 0 | 0 | 0 | 0 | 0 | 1.649999614 | 0.107735726 | 4.866655005 | 0.749805466 | 15.28451211 | 0.165167515 | 0.153826733 | 0.150405993 | 0.148533389 | 0.20318112 | 4.104664292 | 0.181631377 | 128.8666016 | 0.668079883 | 4.124664337 | 0.176374787 | 3.836665387 | 0.121645751 | 58.68879999 | 0.730655821 | 26.33332955 | 0.640962276 | 2445.464984 | 0.421647799 | 0.299998046 | 2.317099986 | 7.230199069 | 0.11432672 | 1.467998996 | 0.219527839 | 11.03331932 | 0.404202154 | 25.71753253 | 0.034014241 | 4.866655005 | 0.410959889 | 0 | 0.589040111 | 0.749805466 | 121.6000695 | 0.572963817 | 1245.482237 | 0.28578041 | 0.016277432 | 86.59978782 | 0.008858673 | 4431902.711 | -12.30221209 | -10820.34169 | 0.001138246 | 8.677794964 | 快淬15m／s | [5 empty] | 10 | [11 empty] | 200 | 1.5 | 80 | 1.25 |  |  |  | 200 | 0.0001 | 80 | 1.16
MHS0660 | Mg1.8La0.2Ni | 0.335951898 | 0.450708011 | 0 | 0 | 0.213340091 | 0 | 0 | 0 | 0 | 0 | 0 | 0 | 0 | 0 | 0 | 0 | 0 | 0 | 0 | 0 | 0 | 0 | 0 | 0 | 0 | 0 | 0 | 0 | 1.696666386 | 0.072078346 | 4.733321369 | 0.78848195 | 15.81475199 | 0.121945294 | 0.150120058 | 0.128480035 | 0.139733369 | 0.140443969 | 4.139331037 | 0.1733325 | 136.3532852 | 0.658900479 | 4.145997719 | 0.171494395 | 3.92333225 | 0.095012896 | 43.40809861 | 0.692986269 | 20.33331592 | 0.604116535 | 2128.930932 | 0.444833632 | 0.179997774 | 4.039970436 | 7.506066362 | 0.06868748 | 1.49599906 | 0.198681187 | 11.36665342 | 0.366862082 | 25.41873185 | 0.028188613 | 4.733321369 | 0.422536279 | 0 | 0.577463721 | 0.78848195 | 145.2001231 | 0.398531009 | 1209.482155 | 0.308121752 | 0.014864459 | 88.86645964 | 0.00939795 | 3589400.311 | -6.719992367 | -8586.545376 | 0.000783232 | 7.093800721 | 铸态 | [5 empty] | 10 | [11 empty] | 200 | 1.5 | 80 | 2.37 |  |  |  | 200 | 0.0001 | 80 | 1.61
MHS0661 | Mg1.8La0.2Ni | 0.335951898 | 0.450708011 | 0 | 0 | 0.213340091 | 0 | 0 | 0 | 0 | 0 | 0 | 0 | 0 | 0 | 0 | 0 | 0 | 0 | 0 | 0 | 0 | 0 | 0 | 0 | 0 | 0 | 0 | 0 | 1.696666386 | 0.072078346 | 4.733321369 | 0.78848195 | 15.81475199 | 0.121945294 | 0.150120058 | 0.128480035 | 0.139733369 | 0.140443969 | 4.139331037 | 0.1733325 | 136.3532852 | 0.658900479 | 4.145997719 | 0.171494395 | 3.92333225 | 0.095012896 | 43.40809861 | 0.692986269 | 20.33331592 | 0.604116535 | 2128.930932 | 0.444833632 | 0.179997774 | 4.039970436 | 7.506066362 | 0.06868748 | 1.49599906 | 0.198681187 | 11.36665342 | 0.366862082 | 25.41873185 | 0.028188613 | 4.733321369 | 0.422536279 | 0 | 0.577463721 | 0.78848195 | 145.2001231 | 0.398531009 | 1209.482155 | 0.308121752 | 0.014864459 | 88.86645964 | 0.00939795 | 3589400.311 | -6.719992367 | -8586.545376 | 0.000783232 | 7.093800721 | 快淬15m／s | [5 empty] | 10 | [11 empty] | 200 | 1.5 | 80 | 2.53 |  |  |  | 200 | 0.0001 | 80 | 2.11
MHS0662 | Mg1.8La0.2Ni | 0.335951898 | 0.450708011 | 0 | 0 | 0.213340091 | 0 | 0 | 0 | 0 | 0 | 0 | 0 | 0 | 0 | 0 | 0 | 0 | 0 | 0 | 0 | 0 | 0 | 0 | 0 | 0 | 0 | 0 | 0 | 1.696666386 | 0.072078346 | 4.733321369 | 0.78848195 | 15.81475199 | 0.121945294 | 0.150120058 | 0.128480035 | 0.139733369 | 0.140443969 | 4.139331037 | 0.1733325 | 136.3532852 | 0.658900479 | 4.145997719 | 0.171494395 | 3.92333225 | 0.095012896 | 43.40809861 | 0.692986269 | 20.33331592 | 0.604116535 | 2128.930932 | 0.444833632 | 0.179997774 | 4.039970436 | 7.506066362 | 0.06868748 | 1.49599906 | 0.198681187 | 11.36665342 | 0.366862082 | 25.41873185 | 0.028188613 | 4.733321369 | 0.422536279 | 0 | 0.577463721 | 0.78848195 | 145.2001231 | 0.398531009 | 1209.482155 | 0.308121752 | 0.014864459 | 88.86645964 | 0.00939795 | 3589400.311 | -6.719992367 | -8586.545376 | 0.000783232 | 7.093800721 | 快淬20m／s | [5 empty] | 10 | [11 empty] | 200 | 1.5 | 80 | 2.62 |  |  |  | 200 | 0.0001 | 80 | 2.24
MHS0663 | Mg1.8La0.2Ni | 0.335951898 | 0.450708011 | 0 | 0 | 0.213340091 | 0 | 0 | 0 | 0 | 0 | 0 | 0 | 0 | 0 | 0 | 0 | 0 | 0 | 0 | 0 | 0 | 0 | 0 | 0 | 0 | 0 | 0 | 0 | 1.696666386 | 0.072078346 | 4.733321369 | 0.78848195 | 15.81475199 | 0.121945294 | 0.150120058 | 0.128480035 | 0.139733369 | 0.140443969 | 4.139331037 | 0.1733325 | 136.3532852 | 0.658900479 | 4.145997719 | 0.171494395 | 3.92333225 | 0.095012896 | 43.40809861 | 0.692986269 | 20.33331592 | 0.604116535 | 2128.930932 | 0.444833632 | 0.179997774 | 4.039970436 | 7.506066362 | 0.06868748 | 1.49599906 | 0.198681187 | 11.36665342 | 0.366862082 | 25.41873185 | 0.028188613 | 4.733321369 | 0.422536279 | 0 | 0.577463721 | 0.78848195 | 145.2001231 | 0.398531009 | 1209.482155 | 0.308121752 | 0.014864459 | 88.86645964 | 0.00939795 | 3589400.311 | -6.719992367 | -8586.545376 | 0.000783232 | 7.093800721 | 快淬25m／s | [5 empty] | 10 | [11 empty] | 200 | 1.5 | 80 | 2.87 |  |  |  | 200 | 0.0001 | 80 | 2.44
MHS0664 | Mg1.8La0.2Ni | 0.335951898 | 0.450708011 | 0 | 0 | 0.213340091 | 0 | 0 | 0 | 0 | 0 | 0 | 0 | 0 | 0 | 0 | 0 | 0 | 0 | 0 | 0 | 0 | 0 | 0 | 0 | 0 | 0 | 0 | 0 | 1.696666386 | 0.072078346 | 4.733321369 | 0.78848195 | 15.81475199 | 0.121945294 | 0.150120058 | 0.128480035 | 0.139733369 | 0.140443969 | 4.139331037 | 0.1733325 | 136.3532852 | 0.658900479 | 4.145997719 | 0.171494395 | 3.92333225 | 0.095012896 | 43.40809861 | 0.692986269 | 20.33331592 | 0.604116535 | 2128.930932 | 0.444833632 | 0.179997774 | 4.039970436 | 7.506066362 | 0.06868748 | 1.49599906 | 0.198681187 | 11.36665342 | 0.366862082 | 25.41873185 | 0.028188613 | 4.733321369 | 0.422536279 | 0 | 0.577463721 | 0.78848195 | 145.2001231 | 0.398531009 | 1209.482155 | 0.308121752 | 0.014864459 | 88.86645964 | 0.00939795 | 3589400.311 | -6.719992367 | -8586.545376 | 0.000783232 | 7.093800721 | 快淬30m／s | [5 empty] | 10 | [11 empty] | 200 | 1.5 | 80 | 2.99 |  |  |  | 200 | 0.0001 | 80 | 2.55
MHS0665 | LaMg2Cu0.9Ni0.1 | 0.193989401 | 0.023422794 | 0.228235455 | 0 | 0.55435235 | 0 | 0 | 0 | 0 | 0 | 0 | 0 | 0 | 0 | 0 | 0 | 0 | 0 | 0 | 0 | 0 | 0 | 0 | 0 | 0 | 0 | 0 | 0 | 1.626749967 | 0.117614507 | 4.474999059 | 0.834611535 | 15.30240351 | 0.210191518 | 0.158895006 | 0.134686651 | 0.155050005 | 0.195309842 | 3.866249781 | 0.135197568 | 142.4645474 | 0.553576626 | 3.879999784 | 0.124680693 | 3.767999892 | 0.128863428 | 62.64518567 | 0.746962046 | 27.47499991 | 0.669343018 | 2333.274855 | 0.436679826 | 0.230074842 | 2.954119748 | 7.146824916 | 0.126897377 | 1.405249914 | 0.212623441 | 9.27749865 | 0.293040459 | 25.36274988 | 0.041148839 | 4.474999059 | 0.39664812 | 0 | 0.60335188 | 0.834611535 | 190.525017 | 0.704171138 | 1108.564394 | 0.186071644 | 0.017708426 | 65.49998049 | 0.008368931 | 4349539.645 | -10.35999818 | -10342.09126 | 0.001002736 | 9.319919812 | 感应熔炼 | [17 empty] | 200 | 3 | 33.33 | 2.67
MHS0666 | LaMg2Cu0.75Ni0.25 | 0.194554593 | 0.058727591 | 0.190750352 | 0 | 0.555967465 | 0 | 0 | 0 | 0 | 0 | 0 | 0 | 0 | 0 | 0 | 0 | 0 | 0 | 0 | 0 | 0 | 0 | 0 | 0 | 0 | 0 | 0 | 0 | 1.625624917 | 0.116938186 | 4.437497631 | 0.827876947 | 15.22276625 | 0.204735861 | 0.158775015 | 0.135936045 | 0.154750013 | 0.197403006 | 3.88312446 | 0.143075923 | 142.4241186 | 0.554205747 | 3.898749467 | 0.133751159 | 3.76499973 | 0.127856093 | 62.46321411 | 0.749227539 | 27.43749976 | 0.670180352 | 2346.437142 | 0.437906995 | 0.227562103 | 2.97102658 | 7.143562289 | 0.126683974 | 1.405624785 | 0.213012272 | 9.431246691 | 0.321140817 | 25.42387472 | 0.040730036 | 4.437497631 | 0.408450904 | 0 | 0.591549096 | 0.827876947 | 178.9375375 | 0.719842158 | 1122.453492 | 0.207835427 | 0.017684416 | 66.99995187 | 0.00840235 | 4342596.313 | -10.56249537 | -11025.25075 | 0.000958946 | 9.813046448 | 感应熔炼 | [17 empty] | 200 | 3 | 33.33 | 2.97
MHS0667 | LaMg2Cu0.5Ni0.5 | 0.195503932 | 0.11802831 | 0.127787419 | 0 | 0.558680338 | 0 | 0 | 0 | 0 | 0 | 0 | 0 | 0 | 0 | 0 | 0 | 0 | 0 | 0 | 0 | 0 | 0 | 0 | 0 | 0 | 0 | 0 | 0 | 1.623749833 | 0.115788646 | 4.374995208 | 0.815663373 | 15.09003738 | 0.194699822 | 0.158575029 | 0.137992092 | 0.154250026 | 0.20083513 | 3.911248945 | 0.154779204 | 142.3567371 | 0.555253863 | 3.929998961 | 0.146950518 | 3.759999455 | 0.12614065 | 62.15992795 | 0.753007526 | 27.37499947 | 0.671574778 | 2368.374303 | 0.439698865 | 0.223374202 | 2.999766379 | 7.138124572 | 0.126322896 | 1.406249571 | 0.213657062 | 9.6874936 | 0.358158917 | 25.52574954 | 0.039711253 | 4.374995208 | 0.428571874 | 0 | 0.571428126 | 0.815663373 | 159.6250585 | 0.73184882 | 1145.602004 | 0.236417661 | 0.017644398 | 69.49990587 | 0.008456247 | 4330983.5 | -10.99999063 | -11564.32605 | 0.000952106 | 10.08493877 | 感应熔炼 | [17 empty] | 200 | 3 | 33.33 | 3.74
MHS0668 | LaMg2Cu0.25Ni0.75 | 0.196462582 | 0.17791059 | 0.064207011 | 0 | 0.561419817 | 0 | 0 | 0 | 0 | 0 | 0 | 0 | 0 | 0 | 0 | 0 | 0 | 0 | 0 | 0 | 0 | 0 | 0 | 0 | 0 | 0 | 0 | 0 | 1.621874747 | 0.114610356 | 4.312492732 | 0.80209289 | 14.9573084 | 0.183281886 | 0.158375043 | 0.140016519 | 0.153750038 | 0.204199381 | 3.939373453 | 0.165043231 | 142.2893555 | 0.556301458 | 3.961248481 | 0.158292114 | 3.754999176 | 0.124377729 | 61.85664154 | 0.756792797 | 27.31249912 | 0.672967778 | 2390.311483 | 0.44119092 | 0.219186298 | 3.029234714 | 7.132686852 | 0.125954988 | 1.406874357 | 0.214297811 | 9.943740728 | 0.386523516 | 25.62762443 | 0.038271072 | 4.312492732 | 0.449276101 | 0 | 0.550723899 | 0.80209289 | 140.312563 | 0.711173093 | 1168.750535 | 0.258411666 | 0.01760438 | 71.99986199 | 0.00850801 | 4319319.657 | -11.5624861 | -11480.56623 | 0.001008151 | 9.813046842 | 感应熔炼 | [17 empty] | 200 | 3 | 33.33 | 2.69
MHS0669 | LaMg2Cu0.1Ni0.9 | 0.197042298 | 0.214122675 | 0.025758589 | 0 | 0.563076438 | 0 | 0 | 0 | 0 | 0 | 0 | 0 | 0 | 0 | 0 | 0 | 0 | 0 | 0 | 0 | 0 | 0 | 0 | 0 | 0 | 0 | 0 | 0 | 1.620749694 | 0.113889166 | 4.274991221 | 0.793233916 | 14.87767095 | 0.175639856 | 0.158255052 | 0.141216552 | 0.153450045 | 0.206186566 | 3.95624817 | 0.170629664 | 142.2489266 | 0.556929768 | 3.979998206 | 0.164380751 | 3.751999006 | 0.12329627 | 61.67466957 | 0.759066533 | 27.27499889 | 0.673802888 | 2403.4738 | 0.441949797 | 0.216673554 | 3.047278677 | 7.129424217 | 0.125730929 | 1.407249229 | 0.214680337 | 10.09748911 | 0.400443628 | 25.68874942 | 0.037189004 | 4.274991221 | 0.461989244 | 0 | 0.538010756 | 0.793233916 | 128.7250578 | 0.667609789 | 1182.639664 | 0.26927977 | 0.017580369 | 73.49983669 | 0.008538094 | 4312296.716 | -11.95998362 | -11034.06553 | 0.001085091 | 9.319918723 | 感应熔炼 | [17 empty] | 200 | 3 | 33.33 | 2.68
MHS0670 | ZK60（Mg-6 wt%Zn-0.8 wt% Zr） | 0.932 | 0 | 0 | 0 | 0 | 0 | 0 | 0 | 0 | 0 | 0 | 0 | 0 | 0 | 0 | 0 | 0 | 0 | 0 | 0 | 0.06 | 0 | 0 | 0 | 0.008 | 0 | 0 | 0 | 1.678227607 | 0.03369228 | 2.237666368 | 0.675464164 | 15.09963216 | 0.029895213 | 0.159620035 | 0.019477818 | 0.140632673 | 0.02343317 | 3.675683098 | 0.026606009 | 200.3471672 | 0.135703623 | 3.676494153 | 0.027918827 | 3.766079511 | 0.028095422 | 25.4120388 | 0.272919221 | 12.48217583 | 0.241284381 | 1366.128793 | 0.116477621 | -0.402823412 | 0.122759564 | 7.684509701 | 0.034931766 | 1.317973687 | 0.038934634 | 8.695927785 | 0.070855076 | 24.88411009 | 0.003755319 | 2.237666368 | 0.893788291 | 0 | 0.106211709 | 0.675464164 | 187.9953688 | 0.069843939 | 920.4606159 | 0.072614203 | 0.017050717 | 45.66837629 | 0.009447365 | 1831961.723 | -0.31751173 | -968.2177848 | 0.000328042 | 1.051539041 | C：将合金装入粉末试样中，与5 wt%的石墨混合，在Ar气气氛中球磨20 h。 | [19 empty] | 5 | 5.52?（1.104 /min） | [23 empty] | 五次（6.96.9 wt%的饱和吸收量）
MHS0671 | Mg–13.33Ni–6.67Fe | 0.8 | 0.1333 | 0 | 0 | 0 | 0 | 0 | 0 | 0 | 0 | 0 | 0 | 0 | 0.0667 | 0 | 0 | 0 | 0 | 0 | 0 | 0 | 0 | 0 | 0 | 0 | 0 | 0 | 0 | 1.679692336 | 0.021580383 | 2.696395863 | 0.803352925 | 15.26892862 | 0.050811888 | 0.156701961 | 0.066831116 | 0.139643272 | 0.031099234 | 3.78551789 | 0.104007096 | 186.2973444 | 0.305225004 | 3.780593373 | 0.101488706 | 3.800754818 | 0.043196053 | 27.48722292 | 0.357114612 | 13.45845196 | 0.334683426 | 1534.946366 | 0.345270057 | -0.284130687 | 1.358103576 | 7.654062778 | 0.005995143 | 1.364527798 | 0.123454221 | 9.398062208 | 0.234983002 | 24.95155846 | 0.011683209 | 2.696395863 | 0.741730852 | 0 | 0.258269148 | 0.803352925 | 180.2084246 | 0.167691688 | 1002.556794 | 0.244399082 | 0.01631765 | 57.53139541 | 0.009374095 | 2067316.979 | 1.218522164 | -3131.896256 | 0.000388917 | 3.125124479 | 反应性机械研磨 | 1.2 |  | 45 | 250 | 4 | [12 empty] | 320 | 1.2 | 5 | 4.6 |  |  |  | 320 | 0.1 | 5 | 1.57 | [16 empty] | 3
MHS0672 | Mg–13.33Ni–6.67Fe | 0.8 | 0.1333 | 0 | 0 | 0 | 0 | 0 | 0 | 0 | 0 | 0 | 0 | 0 | 0.0667 | 0 | 0 | 0 | 0 | 0 | 0 | 0 | 0 | 0 | 0 | 0 | 0 | 0 | 0 | 1.679692336 | 0.021580383 | 2.696395863 | 0.803352925 | 15.26892862 | 0.050811888 | 0.156701961 | 0.066831116 | 0.139643272 | 0.031099234 | 3.78551789 | 0.104007096 | 186.2973444 | 0.305225004 | 3.780593373 | 0.101488706 | 3.800754818 | 0.043196053 | 27.48722292 | 0.357114612 | 13.45845196 | 0.334683426 | 1534.946366 | 0.345270057 | -0.284130687 | 1.358103576 | 7.654062778 | 0.005995143 | 1.364527798 | 0.123454221 | 9.398062208 | 0.234983002 | 24.95155846 | 0.011683209 | 2.696395863 | 0.741730852 | 0 | 0.258269148 | 0.803352925 | 180.2084246 | 0.167691688 | 1002.556794 | 0.244399082 | 0.01631765 | 57.53139541 | 0.009374095 | 2067316.979 | 1.218522164 | -3131.896256 | 0.000388917 | 3.125124479 | 反应性机械研磨 | 1.2 |  | 45 | 250 | 4 | [12 empty] | 320 | 1.2 | 60 | 5.61 |  |  |  | 320 | 0.1 | 30 | 3.92
MHS0673 | Mg–13.33Ni–6.67Fe | 0.8 | 0.1333 | 0 | 0 | 0 | 0 | 0 | 0 | 0 | 0 | 0 | 0 | 0 | 0.0667 | 0 | 0 | 0 | 0 | 0 | 0 | 0 | 0 | 0 | 0 | 0 | 0 | 0 | 0 | 1.679692336 | 0.021580383 | 2.696395863 | 0.803352925 | 15.26892862 | 0.050811888 | 0.156701961 | 0.066831116 | 0.139643272 | 0.031099234 | 3.78551789 | 0.104007096 | 186.2973444 | 0.305225004 | 3.780593373 | 0.101488706 | 3.800754818 | 0.043196053 | 27.48722292 | 0.357114612 | 13.45845196 | 0.334683426 | 1534.946366 | 0.345270057 | -0.284130687 | 1.358103576 | 7.654062778 | 0.005995143 | 1.364527798 | 0.123454221 | 9.398062208 | 0.234983002 | 24.95155846 | 0.011683209 | 2.696395863 | 0.741730852 | 0 | 0.258269148 | 0.803352925 | 180.2084246 | 0.167691688 | 1002.556794 | 0.244399082 | 0.01631765 | 57.53139541 | 0.009374095 | 2067316.979 | 1.218522164 | -3131.896256 | 0.000388917 | 3.125124479 | 反应性机械研磨 | 1.2 |  | 45 | 250 | 4 | [19 empty] | 350 | 0.1 | 2.5 | 3.06
MHS0674 | Mg–13.33Ni–6.67Fe | 0.8 | 0.1333 | 0 | 0 | 0 | 0 | 0 | 0 | 0 | 0 | 0 | 0 | 0 | 0.0667 | 0 | 0 | 0 | 0 | 0 | 0 | 0 | 0 | 0 | 0 | 0 | 0 | 0 | 0 | 1.679692336 | 0.021580383 | 2.696395863 | 0.803352925 | 15.26892862 | 0.050811888 | 0.156701961 | 0.066831116 | 0.139643272 | 0.031099234 | 3.78551789 | 0.104007096 | 186.2973444 | 0.305225004 | 3.780593373 | 0.101488706 | 3.800754818 | 0.043196053 | 27.48722292 | 0.357114612 | 13.45845196 | 0.334683426 | 1534.946366 | 0.345270057 | -0.284130687 | 1.358103576 | 7.654062778 | 0.005995143 | 1.364527798 | 0.123454221 | 9.398062208 | 0.234983002 | 24.95155846 | 0.011683209 | 2.696395863 | 0.741730852 | 0 | 0.258269148 | 0.803352925 | 180.2084246 | 0.167691688 | 1002.556794 | 0.244399082 | 0.01631765 | 57.53139541 | 0.009374095 | 2067316.979 | 1.218522164 | -3131.896256 | 0.000388917 | 3.125124479 | 反应性机械研磨 | 1.2 |  | 45 | 250 | 4 | [19 empty] | 350 | 0.1 | 5 | 3.59
MHS0675 | Mg–13.33Ni–6.67Fe | 0.8 | 0.1333 | 0 | 0 | 0 | 0 | 0 | 0 | 0 | 0 | 0 | 0 | 0 | 0.0667 | 0 | 0 | 0 | 0 | 0 | 0 | 0 | 0 | 0 | 0 | 0 | 0 | 0 | 0 | 1.679692336 | 0.021580383 | 2.696395863 | 0.803352925 | 15.26892862 | 0.050811888 | 0.156701961 | 0.066831116 | 0.139643272 | 0.031099234 | 3.78551789 | 0.104007096 | 186.2973444 | 0.305225004 | 3.780593373 | 0.101488706 | 3.800754818 | 0.043196053 | 27.48722292 | 0.357114612 | 13.45845196 | 0.334683426 | 1534.946366 | 0.345270057 | -0.284130687 | 1.358103576 | 7.654062778 | 0.005995143 | 1.364527798 | 0.123454221 | 9.398062208 | 0.234983002 | 24.95155846 | 0.011683209 | 2.696395863 | 0.741730852 | 0 | 0.258269148 | 0.803352925 | 180.2084246 | 0.167691688 | 1002.556794 | 0.244399082 | 0.01631765 | 57.53139541 | 0.009374095 | 2067316.979 | 1.218522164 | -3131.896256 | 0.000388917 | 3.125124479 | 反应性机械研磨 | 1.2 |  | 45 | 250 | 4 | [19 empty] | 300 | 0.1 | 5 | 1.57
MHS0676 | Mg–13.33Ni–6.67Fe | 0.8 | 0.1333 | 0 | 0 | 0 | 0 | 0 | 0 | 0 | 0 | 0 | 0 | 0 | 0.0667 | 0 | 0 | 0 | 0 | 0 | 0 | 0 | 0 | 0 | 0 | 0 | 0 | 0 | 0 | 1.679692336 | 0.021580383 | 2.696395863 | 0.803352925 | 15.26892862 | 0.050811888 | 0.156701961 | 0.066831116 | 0.139643272 | 0.031099234 | 3.78551789 | 0.104007096 | 186.2973444 | 0.305225004 | 3.780593373 | 0.101488706 | 3.800754818 | 0.043196053 | 27.48722292 | 0.357114612 | 13.45845196 | 0.334683426 | 1534.946366 | 0.345270057 | -0.284130687 | 1.358103576 | 7.654062778 | 0.005995143 | 1.364527798 | 0.123454221 | 9.398062208 | 0.234983002 | 24.95155846 | 0.011683209 | 2.696395863 | 0.741730852 | 0 | 0.258269148 | 0.803352925 | 180.2084246 | 0.167691688 | 1002.556794 | 0.244399082 | 0.01631765 | 57.53139541 | 0.009374095 | 2067316.979 | 1.218522164 | -3131.896256 | 0.000388917 | 3.125124479 | 反应性机械研磨 | 1.2 |  | 45 | 250 | 4 | [19 empty] | 300 | 0.1 | 35 | 3.93
MHS0677 | Mg?20?Ni?10 | 0.453016225 | 0.546983775 | 0 | 0 | 0 | 0 | 0 | 0 | 0 | 0 | 0 | 0 | 0 | 0 | 0 | 0 | 0 | 0 | 0 | 0 | 0 | 0 | 0 | 0 | 0 | 0 | 0 | 0 | 1.719999773 | 0.041110818 | 4.666654551 | 0.808123216 | 16.07987192 | 0.091852098 | 0.14826672 | 0.112869843 | 0.135333359 | 0.05921576 | 4.15666441 | 0.168979708 | 140.0966271 | 0.652629274 | 4.15666441 | 0.168979708 | 3.966665682 | 0.077246891 | 35.76774792 | 0.453224756 | 17.3333091 | 0.435142749 | 1970.663906 | 0.436081192 | 0.119997637 | 6.128372465 | 7.644000009 | 0.000370019 | 1.509999091 | 0.187312955 | 11.53332046 | 0.3474224 | 25.26933151 | 0.022404874 | 4.666654551 | 0.428572541 | 0 | 0.571427459 | 0.808123216 | 157.0001499 | 0.297254458 | 1191.482114 | 0.318494255 | 0.014157973 | 89.99979555 | 0.00967981 | 3105123.722 | -3.555547478 | -6308.843232 | 0.000563899 | 5.291970068 | 熔融纺丝法 | [9 empty] | 15 | [7 empty] | 200 | 1.5 | 10 | 2.83 |  |  |  | 200 | 0.0001 | 20 | 0.52
MHS0678 | Mg?20?Ni9?Cu | 0.45097659 | 0.490068959 | 0.058954451 | 0 | 0 | 0 | 0 | 0 | 0 | 0 | 0 | 0 | 0 | 0 | 0 | 0 | 0 | 0 | 0 | 0 | 0 | 0 | 0 | 0 | 0 | 0 | 0 | 0 | 1.720999798 | 0.042017297 | 4.699989164 | 0.813257059 | 16.15066054 | 0.100268738 | 0.148373382 | 0.11183443 | 0.135600024 | 0.057237699 | 4.141664605 | 0.165542954 | 140.1325644 | 0.652100367 | 4.139997935 | 0.165295653 | 3.969332453 | 0.078223032 | 35.92950679 | 0.458148713 | 17.36664493 | 0.437135755 | 1958.964158 | 0.431357043 | 0.122231212 | 6.042972855 | 7.646900014 | 0.0019776 | 1.509665848 | 0.187045583 | 11.3966548 | 0.340381617 | 25.21499825 | 0.022404251 | 4.699989164 | 0.418440667 | 0 | 0.581559333 | 0.813257059 | 167.300156 | 0.373041993 | 1179.136211 | 0.311804813 | 0.014179317 | 88.66647993 | 0.009665257 | 3114629.694 | -3.30665947 | -7305.560754 | 0.000452827 | 6.192884272 | 熔融纺丝法 | [9 empty] | 15 | [7 empty] | 200 | 1.5 | 10 | 2.9 |  |  |  | 200 | 0.0001 | 20 | 0.61
MHS0679 | Mg?20?Ni8Cu2 | 0.448955239 | 0.433664347 | 0.117380414 | 0 | 0 | 0 | 0 | 0 | 0 | 0 | 0 | 0 | 0 | 0 | 0 | 0 | 0 | 0 | 0 | 0 | 0 | 0 | 0 | 0 | 0 | 0 | 0 | 0 | 1.721999822 | 0.042894714 | 4.733323762 | 0.818115712 | 16.22144913 | 0.107723063 | 0.148480043 | 0.110787639 | 0.135866688 | 0.055135085 | 4.126664807 | 0.161897725 | 140.1685018 | 0.65157143 | 4.123331468 | 0.161361721 | 3.971999222 | 0.079178842 | 36.09126559 | 0.462881307 | 17.39998074 | 0.439094619 | 1947.264415 | 0.426364025 | 0.124464785 | 5.960469951 | 7.649800018 | 0.002718776 | 1.509332605 | 0.186777322 | 11.2599892 | 0.332340556 | 25.16066501 | 0.022194394 | 4.733323762 | 0.408451505 | 0 | 0.591548495 | 0.818115712 | 177.6001574 | 0.413758516 | 1166.790313 | 0.304269394 | 0.01420066 | 87.33316492 | 0.009650397 | 3124108.049 | -3.09332713 | -7795.797489 | 0.000396952 | 6.678752878 | 熔融纺丝法 | [9 empty] | 15 | [7 empty] | 200 | 1.5 | 10 | 3.04 |  |  |  | 200 | 0.0001 | 20 | 0.95
MHS0680 | Mg?20?Ni7?Cu3 | 0.446951928 | 0.377763107 | 0.175284965 | 0 | 0 | 0 | 0 | 0 | 0 | 0 | 0 | 0 | 0 | 0 | 0 | 0 | 0 | 0 | 0 | 0 | 0 | 0 | 0 | 0 | 0 | 0 | 0 | 0 | 1.722999846 | 0.04374485 | 4.766658345 | 0.82271267 | 16.29223768 | 0.114410105 | 0.148586705 | 0.109729157 | 0.136133353 | 0.052893774 | 4.111665016 | 0.158026839 | 140.2044391 | 0.651042463 | 4.106665008 | 0.15715538 | 3.97466599 | 0.080115078 | 36.25302432 | 0.467431457 | 17.43331653 | 0.441020036 | 1935.564678 | 0.421085663 | 0.126698357 | 5.880712705 | 7.65270002 | 0.003252706 | 1.508999362 | 0.186508167 | 11.12332367 | 0.323166329 | 25.1063318 | 0.021766469 | 4.766658345 | 0.398602061 | 0 | 0.601397939 | 0.82271267 | 187.9001541 | 0.43537811 | 1154.444421 | 0.295781794 | 0.014222004 | 85.99985052 | 0.009635218 | 3133558.907 | -2.91555041 | -8066.570449 | 0.000361567 | 6.984879265 | 熔融纺丝法 | [9 empty] | 15 | [7 empty] | 200 | 1.5 | 10 | 2.65 |  |  |  | 200 | 0.0001 | 20 | 1.1
MHS0681 | Mg?20?Ni6?Cu4 | 0.444966415 | 0.322358533 | 0.232675053 | 0 | 0 | 0 | 0 | 0 | 0 | 0 | 0 | 0 | 0 | 0 | 0 | 0 | 0 | 0 | 0 | 0 | 0 | 0 | 0 | 0 | 0 | 0 | 0 | 0 | 1.723999869 | 0.044569297 | 4.799992912 | 0.827060536 | 16.36302621 | 0.120463984 | 0.148693366 | 0.108658651 | 0.136400017 | 0.050496032 | 4.096665231 | 0.153910379 | 140.2403764 | 0.650513464 | 4.089998555 | 0.15265014 | 3.977332757 | 0.081032449 | 36.41478297 | 0.471807438 | 17.46665231 | 0.442912684 | 1923.864946 | 0.415503835 | 0.128931928 | 5.803560484 | 7.655600021 | 0.003671052 | 1.50866612 | 0.186238113 | 10.9866582 | 0.312694696 | 25.05199861 | 0.021104304 | 4.799992912 | 0.388889425 | 0 | 0.611110575 | 0.827060536 | 198.2001461 | 0.444824915 | 1142.098535 | 0.286211684 | 0.014243348 | 84.66653673 | 0.009619711 | 3142982.387 | -2.773329262 | -8176.898147 | 0.000339281 | 7.157109979 | 熔融纺丝法 | [9 empty] | 15 | [7 empty] | 200 | 1.5 | 10 | 2.48 |  |  |  | 200 | 0.0001 | 20 | 1.26
MHS0682 | Mg?20?Ni?10 | 0.453016225 | 0.546983775 | 0 | 0 | 0 | 0 | 0 | 0 | 0 | 0 | 0 | 0 | 0 | 0 | 0 | 0 | 0 | 0 | 0 | 0 | 0 | 0 | 0 | 0 | 0 | 0 | 0 | 0 | 1.719999773 | 0.041110818 | 4.666654551 | 0.808123216 | 16.07987192 | 0.091852098 | 0.14826672 | 0.112869843 | 0.135333359 | 0.05921576 | 4.15666441 | 0.168979708 | 140.0966271 | 0.652629274 | 4.15666441 | 0.168979708 | 3.966665682 | 0.077246891 | 35.76774792 | 0.453224756 | 17.3333091 | 0.435142749 | 1970.663906 | 0.436081192 | 0.119997637 | 6.128372465 | 7.644000009 | 0.000370019 | 1.509999091 | 0.187312955 | 11.53332046 | 0.3474224 | 25.26933151 | 0.022404874 | 4.666654551 | 0.428572541 | 0 | 0.571427459 | 0.808123216 | 157.0001499 | 0.297254458 | 1191.482114 | 0.318494255 | 0.014157973 | 89.99979555 | 0.00967981 | 3105123.722 | -3.555547478 | -6308.843232 | 0.000563899 | 5.291970068 | 熔融纺丝法 | [9 empty] | 30 | [7 empty] | 200 | 1.5 | 10 | 2.96 |  |  |  | 200 | 0.0001 | 20 | 0.89
MHS0683 | Mg?20?Ni9?Cu | 0.45097659 | 0.490068959 | 0.058954451 | 0 | 0 | 0 | 0 | 0 | 0 | 0 | 0 | 0 | 0 | 0 | 0 | 0 | 0 | 0 | 0 | 0 | 0 | 0 | 0 | 0 | 0 | 0 | 0 | 0 | 1.720999798 | 0.042017297 | 4.699989164 | 0.813257059 | 16.15066054 | 0.100268738 | 0.148373382 | 0.11183443 | 0.135600024 | 0.057237699 | 4.141664605 | 0.165542954 | 140.1325644 | 0.652100367 | 4.139997935 | 0.165295653 | 3.969332453 | 0.078223032 | 35.92950679 | 0.458148713 | 17.36664493 | 0.437135755 | 1958.964158 | 0.431357043 | 0.122231212 | 6.042972855 | 7.646900014 | 0.0019776 | 1.509665848 | 0.187045583 | 11.3966548 | 0.340381617 | 25.21499825 | 0.022404251 | 4.699989164 | 0.418440667 | 0 | 0.581559333 | 0.813257059 | 167.300156 | 0.373041993 | 1179.136211 | 0.311804813 | 0.014179317 | 88.66647993 | 0.009665257 | 3114629.694 | -3.30665947 | -7305.560754 | 0.000452827 | 6.192884272 | 熔融纺丝法 | [9 empty] | 30 | [7 empty] | 200 | 1.5 | 10 | 3 |  |  |  | 200 | 0.0001 | 20 | 0.97
MHS0684 | Mg?20?Ni8Cu2 | 0.448955239 | 0.433664347 | 0.117380414 | 0 | 0 | 0 | 0 | 0 | 0 | 0 | 0 | 0 | 0 | 0 | 0 | 0 | 0 | 0 | 0 | 0 | 0 | 0 | 0 | 0 | 0 | 0 | 0 | 0 | 1.721999822 | 0.042894714 | 4.733323762 | 0.818115712 | 16.22144913 | 0.107723063 | 0.148480043 | 0.110787639 | 0.135866688 | 0.055135085 | 4.126664807 | 0.161897725 | 140.1685018 | 0.65157143 | 4.123331468 | 0.161361721 | 3.971999222 | 0.079178842 | 36.09126559 | 0.462881307 | 17.39998074 | 0.439094619 | 1947.264415 | 0.426364025 | 0.124464785 | 5.960469951 | 7.649800018 | 0.002718776 | 1.509332605 | 0.186777322 | 11.2599892 | 0.332340556 | 25.16066501 | 0.022194394 | 4.733323762 | 0.408451505 | 0 | 0.591548495 | 0.818115712 | 177.6001574 | 0.413758516 | 1166.790313 | 0.304269394 | 0.01420066 | 87.33316492 | 0.009650397 | 3124108.049 | -3.09332713 | -7795.797489 | 0.000396952 | 6.678752878 | 熔融纺丝法 | [9 empty] | 30 | [7 empty] | 200 | 1.5 | 10 | 3.25 |  |  |  | 200 | 0.0001 | 20 | 1.34
MHS0685 | Mg?20?Ni7?Cu3 | 0.446951928 | 0.377763107 | 0.175284965 | 0 | 0 | 0 | 0 | 0 | 0 | 0 | 0 | 0 | 0 | 0 | 0 | 0 | 0 | 0 | 0 | 0 | 0 | 0 | 0 | 0 | 0 | 0 | 0 | 0 | 1.722999846 | 0.04374485 | 4.766658345 | 0.82271267 | 16.29223768 | 0.114410105 | 0.148586705 | 0.109729157 | 0.136133353 | 0.052893774 | 4.111665016 | 0.158026839 | 140.2044391 | 0.651042463 | 4.106665008 | 0.15715538 | 3.97466599 | 0.080115078 | 36.25302432 | 0.467431457 | 17.43331653 | 0.441020036 | 1935.564678 | 0.421085663 | 0.126698357 | 5.880712705 | 7.65270002 | 0.003252706 | 1.508999362 | 0.186508167 | 11.12332367 | 0.323166329 | 25.1063318 | 0.021766469 | 4.766658345 | 0.398602061 | 0 | 0.601397939 | 0.82271267 | 187.9001541 | 0.43537811 | 1154.444421 | 0.295781794 | 0.014222004 | 85.99985052 | 0.009635218 | 3133558.907 | -2.91555041 | -8066.570449 | 0.000361567 | 6.984879265 | 熔融纺丝法 | [9 empty] | 30 | [7 empty] | 200 | 1.5 | 10 | 2.87 |  |  |  | 200 | 0.0001 | 20 | 1.48
MHS0686 | Mg?20?Ni6?Cu4 | 0.444966415 | 0.322358533 | 0.232675053 | 0 | 0 | 0 | 0 | 0 | 0 | 0 | 0 | 0 | 0 | 0 | 0 | 0 | 0 | 0 | 0 | 0 | 0 | 0 | 0 | 0 | 0 | 0 | 0 | 0 | 1.723999869 | 0.044569297 | 4.799992912 | 0.827060536 | 16.36302621 | 0.120463984 | 0.148693366 | 0.108658651 | 0.136400017 | 0.050496032 | 4.096665231 | 0.153910379 | 140.2403764 | 0.650513464 | 4.089998555 | 0.15265014 | 3.977332757 | 0.081032449 | 36.41478297 | 0.471807438 | 17.46665231 | 0.442912684 | 1923.864946 | 0.415503835 | 0.128931928 | 5.803560484 | 7.655600021 | 0.003671052 | 1.50866612 | 0.186238113 | 10.9866582 | 0.312694696 | 25.05199861 | 0.021104304 | 4.799992912 | 0.388889425 | 0 | 0.611110575 | 0.827060536 | 198.2001461 | 0.444824915 | 1142.098535 | 0.286211684 | 0.014243348 | 84.66653673 | 0.009619711 | 3142982.387 | -2.773329262 | -8176.898147 | 0.000339281 | 7.157109979 | 熔融纺丝法 | [9 empty] | 30 | [7 empty] | 200 | 1.5 | 10 | 2.71 |  |  |  | 200 | 0.0001 | 20 | 1.69
MHS0687 | Mg?20?Ni9?Cu | 0.45097659 | 0.490068959 | 0.058954451 | 0 | 0 | 0 | 0 | 0 | 0 | 0 | 0 | 0 | 0 | 0 | 0 | 0 | 0 | 0 | 0 | 0 | 0 | 0 | 0 | 0 | 0 | 0 | 0 | 0 | 1.720999798 | 0.042017297 | 4.699989164 | 0.813257059 | 16.15066054 | 0.100268738 | 0.148373382 | 0.11183443 | 0.135600024 | 0.057237699 | 4.141664605 | 0.165542954 | 140.1325644 | 0.652100367 | 4.139997935 | 0.165295653 | 3.969332453 | 0.078223032 | 35.92950679 | 0.458148713 | 17.36664493 | 0.437135755 | 1958.964158 | 0.431357043 | 0.122231212 | 6.042972855 | 7.646900014 | 0.0019776 | 1.509665848 | 0.187045583 | 11.3966548 | 0.340381617 | 25.21499825 | 0.022404251 | 4.699989164 | 0.418440667 | 0 | 0.581559333 | 0.813257059 | 167.300156 | 0.373041993 | 1179.136211 | 0.311804813 | 0.014179317 | 88.66647993 | 0.009665257 | 3114629.694 | -3.30665947 | -7305.560754 | 0.000452827 | 6.192884272 | 铸态 | [17 empty] | 200 | 1.5 | 10 | 2.32 |  |  |  | 200 | 0.0001 | 20 | 0.41
MHS0688 | Mg?20?Ni9?Cu | 0.45097659 | 0.490068959 | 0.058954451 | 0 | 0 | 0 | 0 | 0 | 0 | 0 | 0 | 0 | 0 | 0 | 0 | 0 | 0 | 0 | 0 | 0 | 0 | 0 | 0 | 0 | 0 | 0 | 0 | 0 | 1.720999798 | 0.042017297 | 4.699989164 | 0.813257059 | 16.15066054 | 0.100268738 | 0.148373382 | 0.11183443 | 0.135600024 | 0.057237699 | 4.141664605 | 0.165542954 | 140.1325644 | 0.652100367 | 4.139997935 | 0.165295653 | 3.969332453 | 0.078223032 | 35.92950679 | 0.458148713 | 17.36664493 | 0.437135755 | 1958.964158 | 0.431357043 | 0.122231212 | 6.042972855 | 7.646900014 | 0.0019776 | 1.509665848 | 0.187045583 | 11.3966548 | 0.340381617 | 25.21499825 | 0.022404251 | 4.699989164 | 0.418440667 | 0 | 0.581559333 | 0.813257059 | 167.300156 | 0.373041993 | 1179.136211 | 0.311804813 | 0.014179317 | 88.66647993 | 0.009665257 | 3114629.694 | -3.30665947 | -7305.560754 | 0.000452827 | 6.192884272 | 熔融纺丝法 | [9 empty] | 15 | [7 empty] | 200 | 1.5 | 10 | 3.01 |  |  |  | 200 | 0.0001 | 20 | 0.95
MHS0689 | Mg?20?Ni9?Cu | 0.45097659 | 0.490068959 | 0.058954451 | 0 | 0 | 0 | 0 | 0 | 0 | 0 | 0 | 0 | 0 | 0 | 0 | 0 | 0 | 0 | 0 | 0 | 0 | 0 | 0 | 0 | 0 | 0 | 0 | 0 | 1.720999798 | 0.042017297 | 4.699989164 | 0.813257059 | 16.15066054 | 0.100268738 | 0.148373382 | 0.11183443 | 0.135600024 | 0.057237699 | 4.141664605 | 0.165542954 | 140.1325644 | 0.652100367 | 4.139997935 | 0.165295653 | 3.969332453 | 0.078223032 | 35.92950679 | 0.458148713 | 17.36664493 | 0.437135755 | 1958.964158 | 0.431357043 | 0.122231212 | 6.042972855 | 7.646900014 | 0.0019776 | 1.509665848 | 0.187045583 | 11.3966548 | 0.340381617 | 25.21499825 | 0.022404251 | 4.699989164 | 0.418440667 | 0 | 0.581559333 | 0.813257059 | 167.300156 | 0.373041993 | 1179.136211 | 0.311804813 | 0.014179317 | 88.66647993 | 0.009665257 | 3114629.694 | -3.30665947 | -7305.560754 | 0.000452827 | 6.192884272 | 熔融纺丝法 | [9 empty] | 20 | [7 empty] | 200 | 1.5 | 10 | 3.09 |  |  |  | 200 | 0.0001 | 20 | 1.05
MHS0690 | Mg?20?Ni9?Cu | 0.45097659 | 0.490068959 | 0.058954451 | 0 | 0 | 0 | 0 | 0 | 0 | 0 | 0 | 0 | 0 | 0 | 0 | 0 | 0 | 0 | 0 | 0 | 0 | 0 | 0 | 0 | 0 | 0 | 0 | 0 | 1.720999798 | 0.042017297 | 4.699989164 | 0.813257059 | 16.15066054 | 0.100268738 | 0.148373382 | 0.11183443 | 0.135600024 | 0.057237699 | 4.141664605 | 0.165542954 | 140.1325644 | 0.652100367 | 4.139997935 | 0.165295653 | 3.969332453 | 0.078223032 | 35.92950679 | 0.458148713 | 17.36664493 | 0.437135755 | 1958.964158 | 0.431357043 | 0.122231212 | 6.042972855 | 7.646900014 | 0.0019776 | 1.509665848 | 0.187045583 | 11.3966548 | 0.340381617 | 25.21499825 | 0.022404251 | 4.699989164 | 0.418440667 | 0 | 0.581559333 | 0.813257059 | 167.300156 | 0.373041993 | 1179.136211 | 0.311804813 | 0.014179317 | 88.66647993 | 0.009665257 | 3114629.694 | -3.30665947 | -7305.560754 | 0.000452827 | 6.192884272 | 熔融纺丝法 | [9 empty] | 25 | [7 empty] | 200 | 1.5 | 10 | 3.17 |  |  |  | 200 | 0.0001 | 20 | 1.19
MHS0691 | Mg?20?Ni9?Cu | 0.45097659 | 0.490068959 | 0.058954451 | 0 | 0 | 0 | 0 | 0 | 0 | 0 | 0 | 0 | 0 | 0 | 0 | 0 | 0 | 0 | 0 | 0 | 0 | 0 | 0 | 0 | 0 | 0 | 0 | 0 | 1.720999798 | 0.042017297 | 4.699989164 | 0.813257059 | 16.15066054 | 0.100268738 | 0.148373382 | 0.11183443 | 0.135600024 | 0.057237699 | 4.141664605 | 0.165542954 | 140.1325644 | 0.652100367 | 4.139997935 | 0.165295653 | 3.969332453 | 0.078223032 | 35.92950679 | 0.458148713 | 17.36664493 | 0.437135755 | 1958.964158 | 0.431357043 | 0.122231212 | 6.042972855 | 7.646900014 | 0.0019776 | 1.509665848 | 0.187045583 | 11.3966548 | 0.340381617 | 25.21499825 | 0.022404251 | 4.699989164 | 0.418440667 | 0 | 0.581559333 | 0.813257059 | 167.300156 | 0.373041993 | 1179.136211 | 0.311804813 | 0.014179317 | 88.66647993 | 0.009665257 | 3114629.694 | -3.30665947 | -7305.560754 | 0.000452827 | 6.192884272 | 熔融纺丝法 | [9 empty] | 30 | [7 empty] | 200 | 1.5 | 10 | 3.25 |  |  |  | 200 | 0.0001 | 20 | 1.34
MHS0692 | Mg?20?Ni6?Cu4 | 0.444966415 | 0.322358533 | 0.232675053 | 0 | 0 | 0 | 0 | 0 | 0 | 0 | 0 | 0 | 0 | 0 | 0 | 0 | 0 | 0 | 0 | 0 | 0 | 0 | 0 | 0 | 0 | 0 | 0 | 0 | 1.723999869 | 0.044569297 | 4.799992912 | 0.827060536 | 16.36302621 | 0.120463984 | 0.148693366 | 0.108658651 | 0.136400017 | 0.050496032 | 4.096665231 | 0.153910379 | 140.2403764 | 0.650513464 | 4.089998555 | 0.15265014 | 3.977332757 | 0.081032449 | 36.41478297 | 0.471807438 | 17.46665231 | 0.442912684 | 1923.864946 | 0.415503835 | 0.128931928 | 5.803560484 | 7.655600021 | 0.003671052 | 1.50866612 | 0.186238113 | 10.9866582 | 0.312694696 | 25.05199861 | 0.021104304 | 4.799992912 | 0.388889425 | 0 | 0.611110575 | 0.827060536 | 198.2001461 | 0.444824915 | 1142.098535 | 0.286211684 | 0.014243348 | 84.66653673 | 0.009619711 | 3142982.387 | -2.773329262 | -8176.898147 | 0.000339281 | 7.157109979 | 铸态 | [17 empty] | 200 | 1.5 | 10 | 1.53 |  |  |  | 200 | 0.0001 | 20 | 0.65
MHS0693 | Mg?20?Ni6?Cu4 | 0.444966415 | 0.322358533 | 0.232675053 | 0 | 0 | 0 | 0 | 0 | 0 | 0 | 0 | 0 | 0 | 0 | 0 | 0 | 0 | 0 | 0 | 0 | 0 | 0 | 0 | 0 | 0 | 0 | 0 | 0 | 1.723999869 | 0.044569297 | 4.799992912 | 0.827060536 | 16.36302621 | 0.120463984 | 0.148693366 | 0.108658651 | 0.136400017 | 0.050496032 | 4.096665231 | 0.153910379 | 140.2403764 | 0.650513464 | 4.089998555 | 0.15265014 | 3.977332757 | 0.081032449 | 36.41478297 | 0.471807438 | 17.46665231 | 0.442912684 | 1923.864946 | 0.415503835 | 0.128931928 | 5.803560484 | 7.655600021 | 0.003671052 | 1.50866612 | 0.186238113 | 10.9866582 | 0.312694696 | 25.05199861 | 0.021104304 | 4.799992912 | 0.388889425 | 0 | 0.611110575 | 0.827060536 | 198.2001461 | 0.444824915 | 1142.098535 | 0.286211684 | 0.014243348 | 84.66653673 | 0.009619711 | 3142982.387 | -2.773329262 | -8176.898147 | 0.000339281 | 7.157109979 | 熔融纺丝法 | [9 empty] | 15 | [7 empty] | 200 | 1.5 | 10 | 2.47 |  |  |  | 200 | 0.0001 | 20 | 1.26
MHS0694 | Mg?20?Ni6?Cu4 | 0.444966415 | 0.322358533 | 0.232675053 | 0 | 0 | 0 | 0 | 0 | 0 | 0 | 0 | 0 | 0 | 0 | 0 | 0 | 0 | 0 | 0 | 0 | 0 | 0 | 0 | 0 | 0 | 0 | 0 | 0 | 1.723999869 | 0.044569297 | 4.799992912 | 0.827060536 | 16.36302621 | 0.120463984 | 0.148693366 | 0.108658651 | 0.136400017 | 0.050496032 | 4.096665231 | 0.153910379 | 140.2403764 | 0.650513464 | 4.089998555 | 0.15265014 | 3.977332757 | 0.081032449 | 36.41478297 | 0.471807438 | 17.46665231 | 0.442912684 | 1923.864946 | 0.415503835 | 0.128931928 | 5.803560484 | 7.655600021 | 0.003671052 | 1.50866612 | 0.186238113 | 10.9866582 | 0.312694696 | 25.05199861 | 0.021104304 | 4.799992912 | 0.388889425 | 0 | 0.611110575 | 0.827060536 | 198.2001461 | 0.444824915 | 1142.098535 | 0.286211684 | 0.014243348 | 84.66653673 | 0.009619711 | 3142982.387 | -2.773329262 | -8176.898147 | 0.000339281 | 7.157109979 | 熔融纺丝法 | [9 empty] | 20 | [7 empty] | 200 | 1.5 | 10 | 2.55 |  |  |  | 200 | 0.0001 | 20 | 1.42
MHS0695 | Mg?20?Ni6?Cu4 | 0.444966415 | 0.322358533 | 0.232675053 | 0 | 0 | 0 | 0 | 0 | 0 | 0 | 0 | 0 | 0 | 0 | 0 | 0 | 0 | 0 | 0 | 0 | 0 | 0 | 0 | 0 | 0 | 0 | 0 | 0 | 1.723999869 | 0.044569297 | 4.799992912 | 0.827060536 | 16.36302621 | 0.120463984 | 0.148693366 | 0.108658651 | 0.136400017 | 0.050496032 | 4.096665231 | 0.153910379 | 140.2403764 | 0.650513464 | 4.089998555 | 0.15265014 | 3.977332757 | 0.081032449 | 36.41478297 | 0.471807438 | 17.46665231 | 0.442912684 | 1923.864946 | 0.415503835 | 0.128931928 | 5.803560484 | 7.655600021 | 0.003671052 | 1.50866612 | 0.186238113 | 10.9866582 | 0.312694696 | 25.05199861 | 0.021104304 | 4.799992912 | 0.388889425 | 0 | 0.611110575 | 0.827060536 | 198.2001461 | 0.444824915 | 1142.098535 | 0.286211684 | 0.014243348 | 84.66653673 | 0.009619711 | 3142982.387 | -2.773329262 | -8176.898147 | 0.000339281 | 7.157109979 | 熔融纺丝法 | [9 empty] | 25 | [7 empty] | 200 | 1.5 | 10 | 2.62 |  |  |  | 200 | 0.0001 | 20 | 1.56
MHS0696 | Mg?20?Ni6?Cu4 | 0.444966415 | 0.322358533 | 0.232675053 | 0 | 0 | 0 | 0 | 0 | 0 | 0 | 0 | 0 | 0 | 0 | 0 | 0 | 0 | 0 | 0 | 0 | 0 | 0 | 0 | 0 | 0 | 0 | 0 | 0 | 1.723999869 | 0.044569297 | 4.799992912 | 0.827060536 | 16.36302621 | 0.120463984 | 0.148693366 | 0.108658651 | 0.136400017 | 0.050496032 | 4.096665231 | 0.153910379 | 140.2403764 | 0.650513464 | 4.089998555 | 0.15265014 | 3.977332757 | 0.081032449 | 36.41478297 | 0.471807438 | 17.46665231 | 0.442912684 | 1923.864946 | 0.415503835 | 0.128931928 | 5.803560484 | 7.655600021 | 0.003671052 | 1.50866612 | 0.186238113 | 10.9866582 | 0.312694696 | 25.05199861 | 0.021104304 | 4.799992912 | 0.388889425 | 0 | 0.611110575 | 0.827060536 | 198.2001461 | 0.444824915 | 1142.098535 | 0.286211684 | 0.014243348 | 84.66653673 | 0.009619711 | 3142982.387 | -2.773329262 | -8176.898147 | 0.000339281 | 7.157109979 | 熔融纺丝法 | [9 empty] | 30 | [7 empty] | 200 | 1.5 | 10 | 2.71 |  |  |  | 200 | 0.0001 | 20 | 1.69
MHS0697 | Mg?2?Cu | 0.433414173 | 0 | 0.566585827 | 0 | 0 | 0 | 0 | 0 | 0 | 0 | 0 | 0 | 0 | 0 | 0 | 0 | 0 | 0 | 0 | 0 | 0 | 0 | 0 | 0 | 0 | 0 | 0 | 0 | 1.73 | 0.049047869 | 5 | 0.848528137 | 16.78775667 | 0.147611452 | 0.149333333 | 0.101962272 | 0.138 | 0.030743773 | 4.006666667 | 0.12236124 | 140.456 | 0.647338799 | 3.99 | 0.116965031 | 3.993333333 | 0.08617495 | 37.38533333 | 0.49480326 | 17.66666667 | 0.453615671 | 1853.666667 | 0.374343169 | 0.142333333 | 5.388584229 | 7.673 | 0.00497638 | 1.506666667 | 0.184598673 | 10.16666667 | 0.204017694 | 24.726 | 0.008178943 | 5 | 0.333333333 | 0 | 0.666666667 | 0.848528137 | 260 | 0.380749805 | 1068.023333 | 0.191832731 | 0.01437141 | 76.66666667 | 0.009519143 | 3198954.94 | -2.666666667 | -5654.623499 | 0.000471813 | 5.291978795 | 电阻熔炼与IECP相结合 | [5 empty] | 10 | [11 empty] | 300 | 5 | 60 | 2.54 | 2.54 | [20 empty] | 5mpa氢气气氛下，300℃加热1 h，然后在相同温度的真空中抽真空1 h | 5
MHS0698 | Mg2Cu0.8Ni0.2 | 0.43719769 | 0.105576811 | 0.457225499 | 0 | 0 | 0 | 0 | 0 | 0 | 0 | 0 | 0 | 0 | 0 | 0 | 0 | 0 | 0 | 0 | 0 | 0 | 0 | 0 | 0 | 0 | 0 | 0 | 0 | 1.727999958 | 0.04763684 | 4.933331031 | 0.842186054 | 16.64617997 | 0.139974774 | 0.149120011 | 0.104249154 | 0.137466673 | 0.038754777 | 4.036666161 | 0.134449892 | 140.3841255 | 0.648397153 | 4.023332821 | 0.130897732 | 3.987999813 | 0.084525948 | 37.06181684 | 0.4877162 | 17.59999527 | 0.450168366 | 1877.066072 | 0.389706469 | 0.137866202 | 5.518506634 | 7.667200012 | 0.004707194 | 1.50733315 | 0.185148826 | 10.43999693 | 0.252548987 | 24.83466611 | 0.015283075 | 4.933331031 | 0.351351491 | 0 | 0.648648509 | 0.842186054 | 239.4000674 | 0.417147258 | 1092.715045 | 0.232997308 | 0.014328723 | 79.3332876 | 0.009554181 | 3180404.896 | -2.559999418 | -7300.534447 | 0.000350782 | 6.678753517 | 电阻熔炼与IECP相结合 | [5 empty] | 10 | [11 empty] | 300 | 5 | 60 | 2.74 | 2.74
MHS0699 | Mg2Cu0.6Ni0.4 | 0.441047845 | 0.213013134 | 0.345939021 | 0 | 0 | 0 | 0 | 0 | 0 | 0 | 0 | 0 | 0 | 0 | 0 | 0 | 0 | 0 | 0 | 0 | 0 | 0 | 0 | 0 | 0 | 0 | 0 | 0 | 1.725999915 | 0.04614671 | 4.866662002 | 0.835055405 | 16.50460315 | 0.131036945 | 0.148906689 | 0.106480162 | 0.136933345 | 0.045133242 | 4.066665682 | 0.144843157 | 140.312251 | 0.649455373 | 4.056665673 | 0.14261031 | 3.982666287 | 0.082813207 | 36.73830005 | 0.480067182 | 17.53332382 | 0.446602268 | 1900.465499 | 0.403347534 | 0.133399067 | 5.65655545 | 7.661400019 | 0.004289154 | 1.507999635 | 0.185695294 | 10.71332744 | 0.286967499 | 24.94333231 | 0.018957598 | 4.866662002 | 0.369863331 | 0 | 0.630136669 | 0.835055405 | 218.8001161 | 0.440688915 | 1117.406778 | 0.263124523 | 0.014286035 | 81.99991095 | 0.00958767 | 3161747.688 | -2.595553488 | -7999.998494 | 0.00032455 | 7.157109743 | 电阻熔炼与IECP相结合 | [5 empty] | 10 | [11 empty] | 300 | 5 | 60 | 2.97 | 2.97
MHS0700 | Mg2Cu0.4Ni0.6 | 0.444966415 | 0.322358533 | 0.232675053 | 0 | 0 | 0 | 0 | 0 | 0 | 0 | 0 | 0 | 0 | 0 | 0 | 0 | 0 | 0 | 0 | 0 | 0 | 0 | 0 | 0 | 0 | 0 | 0 | 0 | 1.723999869 | 0.044569297 | 4.799992912 | 0.827060536 | 16.36302621 | 0.120463984 | 0.148693366 | 0.108658651 | 0.136400017 | 0.050496032 | 4.096665231 | 0.153910379 | 140.2403764 | 0.650513464 | 4.089998555 | 0.15265014 | 3.977332757 | 0.081032449 | 36.41478297 | 0.471807438 | 17.46665231 | 0.442912684 | 1923.864946 | 0.415503835 | 0.128931928 | 5.803560484 | 7.655600021 | 0.003671052 | 1.50866612 | 0.186238113 | 10.9866582 | 0.312694696 | 25.05199861 | 0.021104304 | 4.799992912 | 0.388889425 | 0 | 0.611110575 | 0.827060536 | 198.2001461 | 0.444824915 | 1142.098535 | 0.286211684 | 0.014243348 | 84.66653673 | 0.009619711 | 3142982.387 | -2.773329262 | -8176.898147 | 0.000339281 | 7.157109979 | 电阻熔炼与IECP相结合 | [5 empty] | 10 | [11 empty] | 300 | 5 | 60 | 3.22 | 3.22
MHS0701 | Mg2Cu0.2Ni0.8 | 0.448955239 | 0.433664347 | 0.117380414 | 0 | 0 | 0 | 0 | 0 | 0 | 0 | 0 | 0 | 0 | 0 | 0 | 0 | 0 | 0 | 0 | 0 | 0 | 0 | 0 | 0 | 0 | 0 | 0 | 0 | 1.721999822 | 0.042894714 | 4.733323762 | 0.818115712 | 16.22144913 | 0.107723063 | 0.148480043 | 0.110787639 | 0.135866688 | 0.055135085 | 4.126664807 | 0.161897725 | 140.1685018 | 0.65157143 | 4.123331468 | 0.161361721 | 3.971999222 | 0.079178842 | 36.09126559 | 0.462881307 | 17.39998074 | 0.439094619 | 1947.264415 | 0.426364025 | 0.124464785 | 5.960469951 | 7.649800018 | 0.002718776 | 1.509332605 | 0.186777322 | 11.2599892 | 0.332340556 | 25.16066501 | 0.022194394 | 4.733323762 | 0.408451505 | 0 | 0.591548495 | 0.818115712 | 177.6001574 | 0.413758516 | 1166.790313 | 0.304269394 | 0.01420066 | 87.33316492 | 0.009650397 | 3124108.049 | -3.09332713 | -7795.797489 | 0.000396952 | 6.678752878 | 电阻熔炼与IECP相结合 | [5 empty] | 10 | [11 empty] | 300 | 5 | 60 | 3.41 | 3.41
MHS0702 | Mg?2?Ni | 0.453016225 | 0.546983775 | 0 | 0 | 0 | 0 | 0 | 0 | 0 | 0 | 0 | 0 | 0 | 0 | 0 | 0 | 0 | 0 | 0 | 0 | 0 | 0 | 0 | 0 | 0 | 0 | 0 | 0 | 1.719999773 | 0.041110818 | 4.666654551 | 0.808123216 | 16.07987192 | 0.091852098 | 0.14826672 | 0.112869843 | 0.135333359 | 0.05921576 | 4.15666441 | 0.168979708 | 140.0966271 | 0.652629274 | 4.15666441 | 0.168979708 | 3.966665682 | 0.077246891 | 35.76774792 | 0.453224756 | 17.3333091 | 0.435142749 | 1970.663906 | 0.436081192 | 0.119997637 | 6.128372465 | 7.644000009 | 0.000370019 | 1.509999091 | 0.187312955 | 11.53332046 | 0.3474224 | 25.26933151 | 0.022404874 | 4.666654551 | 0.428572541 | 0 | 0.571427459 | 0.808123216 | 157.0001499 | 0.297254458 | 1191.482114 | 0.318494255 | 0.014157973 | 89.99979555 | 0.00967981 | 3105123.722 | -3.555547478 | -6308.843232 | 0.000563899 | 5.291970068 | 电阻熔炼与IECP相结合 | [5 empty] | 10 | [11 empty] | 300 | 5 | 60 | 3.58 | 3.58
MHS0703 | Mg 2?Ni | 0.453016225 | 0.546983775 | 0 | 0 | 0 | 0 | 0 | 0 | 0 | 0 | 0 | 0 | 0 | 0 | 0 | 0 | 0 | 0 | 0 | 0 | 0 | 0 | 0 | 0 | 0 | 0 | 0 | 0 | 1.719999773 | 0.041110818 | 4.666654551 | 0.808123216 | 16.07987192 | 0.091852098 | 0.14826672 | 0.112869843 | 0.135333359 | 0.05921576 | 4.15666441 | 0.168979708 | 140.0966271 | 0.652629274 | 4.15666441 | 0.168979708 | 3.966665682 | 0.077246891 | 35.76774792 | 0.453224756 | 17.3333091 | 0.435142749 | 1970.663906 | 0.436081192 | 0.119997637 | 6.128372465 | 7.644000009 | 0.000370019 | 1.509999091 | 0.187312955 | 11.53332046 | 0.3474224 | 25.26933151 | 0.022404874 | 4.666654551 | 0.428572541 | 0 | 0.571427459 | 0.808123216 | 157.0001499 | 0.297254458 | 1191.482114 | 0.318494255 | 0.014157973 | 89.99979555 | 0.00967981 | 3105123.722 | -3.555547478 | -6308.843232 | 0.000563899 | 5.291970068 | 铸态 | [17 empty] | 200 | 1.5 | 5 | 1.03 |  |  |  | 200 | 0.0001 | 20 | 0.19
MHS0704 | Mg 2?Ni0.9Mn0.1 | 0.454607072 | 0.494014145 | 0 | 0 | 0 | 0 | 0 | 0 | 0 | 0 | 0 | 0 | 0 | 0 | 0 | 0 | 0.051378782 | 0 | 0 | 0 | 0 | 0 | 0 | 0 | 0 | 0 | 0 | 0 | 1.714333117 | 0.040404458 | 4.566655558 | 0.802953858 | 15.99557589 | 0.089190973 | 0.148613382 | 0.109977636 | 0.135833358 | 0.057091398 | 4.114997884 | 0.164985177 | 150.4063521 | 0.62284509 | 4.121664564 | 0.164436159 | 3.943999068 | 0.075702228 | 35.64257454 | 0.450219689 | 17.23331132 | 0.430518586 | 1942.264124 | 0.428567461 | 0.064664427 | 11.09240998 | 7.637133327 | 0.004952061 | 1.497999158 | 0.18230031 | 11.39998814 | 0.340414099 | 25.27766505 | 0.022927802 | 4.566655558 | 0.43795727 | 0 | 0.56204273 | 0.802953858 | 154.2267959 | 0.341078814 | 1184.515555 | 0.31354274 | 0.014231393 | 87.9998119 | 0.009624178 | 3087416.263 | -2.631097881 | -7338.198849 | 0.000358677 | 6.192884272 | 铸态 | [17 empty] | 200 | 1.5 | 5 | 1.54 |  |  |  | 200 | 0.0001 | 20 | 0.3
MHS0705 | Mg 2?Ni0.8?Mn0.2 | 0.456209132 | 0.44067118 | 0 | 0 | 0 | 0 | 0 | 0 | 0 | 0 | 0 | 0 | 0 | 0 | 0 | 0 | 0.103119688 | 0 | 0 | 0 | 0 | 0 | 0 | 0 | 0 | 0 | 0 | 0 | 1.708666464 | 0.039397229 | 4.466656611 | 0.796238297 | 15.9112799 | 0.086060481 | 0.148960044 | 0.106984029 | 0.136333356 | 0.054671493 | 4.073331377 | 0.160049895 | 160.7160725 | 0.589615688 | 4.086664734 | 0.15912685 | 3.921332463 | 0.073633356 | 35.51740121 | 0.447118077 | 17.13331358 | 0.425638981 | 1913.864355 | 0.419834153 | 0.009331242 | 74.40741288 | 7.630266649 | 0.006883094 | 1.485999229 | 0.17659439 | 11.26665588 | 0.332442096 | 25.28599858 | 0.023433762 | 4.466656611 | 0.447762202 | 0 | 0.552237798 | 0.796238297 | 151.4534432 | 0.38163752 | 1177.548999 | 0.308266329 | 0.014304813 | 85.99982917 | 0.009567887 | 3069786.933 | -1.635538238 | -7866.194307 | 0.000207963 | 6.678752878 | 铸态 | [17 empty] | 200 | 1.5 | 5 | 1.89 |  |  |  | 200 | 0.0001 | 20 | 0.51
MHS0706 | Mg 2?Ni0.7Mn0.3 | 0.457822523 | 0.386950918 | 0 | 0 | 0 | 0 | 0 | 0 | 0 | 0 | 0 | 0 | 0 | 0 | 0 | 0 | 0.155226558 | 0 | 0 | 0 | 0 | 0 | 0 | 0 | 0 | 0 | 0 | 0 | 1.702999814 | 0.038059314 | 4.366657709 | 0.78774096 | 15.82698394 | 0.08239465 | 0.149306706 | 0.103880691 | 0.136833354 | 0.051919854 | 4.031664888 | 0.154031627 | 171.0257881 | 0.553797951 | 4.05166492 | 0.152939743 | 3.898665869 | 0.070976884 | 35.39222795 | 0.443916491 | 17.03331589 | 0.420488685 | 1885.464599 | 0.409712697 | -0.046001918 | 14.4771088 | 7.623399974 | 0.008287987 | 1.473999307 | 0.170099496 | 11.13332369 | 0.323380822 | 25.2943321 | 0.023923842 | 4.366657709 | 0.458016207 | 0 | 0.541983793 | 0.78774096 | 148.6800917 | 0.419988407 | 1170.582447 | 0.302640173 | 0.014378233 | 83.99984734 | 0.009510927 | 3052235.218 | -0.568868648 | -8176.945928 | 6.96E-05 | 6.984879265 | 铸态 | [17 empty] | 200 | 1.5 | 5 | 2.25 |  |  |  | 200 | 0.0001 | 20 | 0.61
MHS0707 | Mg 2?Ni0.6?Mn0.4 | 0.459447366 | 0.332849343 | 0 | 0 | 0 | 0 | 0 | 0 | 0 | 0 | 0 | 0 | 0 | 0 | 0 | 0 | 0.207703291 | 0 | 0 | 0 | 0 | 0 | 0 | 0 | 0 | 0 | 0 | 0 | 1.697333166 | 0.036347881 | 4.266658852 | 0.777177252 | 15.74268803 | 0.078104548 | 0.149653367 | 0.100657914 | 0.137333352 | 0.048785699 | 3.989998419 | 0.146739426 | 181.3354991 | 0.515823985 | 4.016665122 | 0.145727436 | 3.875999286 | 0.067644552 | 35.26705474 | 0.440611307 | 16.93331825 | 0.415050966 | 1857.064855 | 0.397995675 | -0.101335053 | 6.232252829 | 7.616533301 | 0.009405089 | 1.461999389 | 0.16269274 | 10.99999155 | 0.313075678 | 25.30266562 | 0.024399007 | 4.266658852 | 0.468750859 | 0 | 0.531249141 | 0.777177252 | 145.9067415 | 0.456798773 | 1163.615897 | 0.296636078 | 0.014451653 | 81.99986642 | 0.009453284 | 3034760.605 | 0.568910794 | -8327.558038 | 6.83E-05 | 7.157109979 | 铸态 | [17 empty] | 200 | 1.5 | 5 | 1.34 |  |  |  | 200 | 0.0001 | 20 | 0.71
MHS0708 | Mg 2?Ni | 0.453016225 | 0.546983775 | 0 | 0 | 0 | 0 | 0 | 0 | 0 | 0 | 0 | 0 | 0 | 0 | 0 | 0 | 0 | 0 | 0 | 0 | 0 | 0 | 0 | 0 | 0 | 0 | 0 | 0 | 1.719999773 | 0.041110818 | 4.666654551 | 0.808123216 | 16.07987192 | 0.091852098 | 0.14826672 | 0.112869843 | 0.135333359 | 0.05921576 | 4.15666441 | 0.168979708 | 140.0966271 | 0.652629274 | 4.15666441 | 0.168979708 | 3.966665682 | 0.077246891 | 35.76774792 | 0.453224756 | 17.3333091 | 0.435142749 | 1970.663906 | 0.436081192 | 0.119997637 | 6.128372465 | 7.644000009 | 0.000370019 | 1.509999091 | 0.187312955 | 11.53332046 | 0.3474224 | 25.26933151 | 0.022404874 | 4.666654551 | 0.428572541 | 0 | 0.571427459 | 0.808123216 | 157.0001499 | 0.297254458 | 1191.482114 | 0.318494255 | 0.014157973 | 89.99979555 | 0.00967981 | 3105123.722 | -3.555547478 | -6308.843232 | 0.000563899 | 5.291970068 | 熔体纺丝 | [9 empty] | 30 | [7 empty] | 200 | 1.5 | 5 | 3.01 |  |  |  | 200 | 0.0001 | 20 | 0.89
MHS0709 | Mg 2?Ni0.9Mn0.1 | 0.454607072 | 0.494014145 | 0 | 0 | 0 | 0 | 0 | 0 | 0 | 0 | 0 | 0 | 0 | 0 | 0 | 0 | 0.051378782 | 0 | 0 | 0 | 0 | 0 | 0 | 0 | 0 | 0 | 0 | 0 | 1.714333117 | 0.040404458 | 4.566655558 | 0.802953858 | 15.99557589 | 0.089190973 | 0.148613382 | 0.109977636 | 0.135833358 | 0.057091398 | 4.114997884 | 0.164985177 | 150.4063521 | 0.62284509 | 4.121664564 | 0.164436159 | 3.943999068 | 0.075702228 | 35.64257454 | 0.450219689 | 17.23331132 | 0.430518586 | 1942.264124 | 0.428567461 | 0.064664427 | 11.09240998 | 7.637133327 | 0.004952061 | 1.497999158 | 0.18230031 | 11.39998814 | 0.340414099 | 25.27766505 | 0.022927802 | 4.566655558 | 0.43795727 | 0 | 0.56204273 | 0.802953858 | 154.2267959 | 0.341078814 | 1184.515555 | 0.31354274 | 0.014231393 | 87.9998119 | 0.009624178 | 3087416.263 | -2.631097881 | -7338.198849 | 0.000358677 | 6.192884272 | 熔体纺丝 | [9 empty] | 30 | [7 empty] | 200 | 1.5 | 5 | 3.18 |  |  |  | 200 | 0.0001 | 20 | 1.04
MHS0710 | Mg 2?Ni0.8?Mn0.2 | 0.456209132 | 0.44067118 | 0 | 0 | 0 | 0 | 0 | 0 | 0 | 0 | 0 | 0 | 0 | 0 | 0 | 0 | 0.103119688 | 0 | 0 | 0 | 0 | 0 | 0 | 0 | 0 | 0 | 0 | 0 | 1.708666464 | 0.039397229 | 4.466656611 | 0.796238297 | 15.9112799 | 0.086060481 | 0.148960044 | 0.106984029 | 0.136333356 | 0.054671493 | 4.073331377 | 0.160049895 | 160.7160725 | 0.589615688 | 4.086664734 | 0.15912685 | 3.921332463 | 0.073633356 | 35.51740121 | 0.447118077 | 17.13331358 | 0.425638981 | 1913.864355 | 0.419834153 | 0.009331242 | 74.40741288 | 7.630266649 | 0.006883094 | 1.485999229 | 0.17659439 | 11.26665588 | 0.332442096 | 25.28599858 | 0.023433762 | 4.466656611 | 0.447762202 | 0 | 0.552237798 | 0.796238297 | 151.4534432 | 0.38163752 | 1177.548999 | 0.308266329 | 0.014304813 | 85.99982917 | 0.009567887 | 3069786.933 | -1.635538238 | -7866.194307 | 0.000207963 | 6.678752878 | 熔体纺丝 | [9 empty] | 30 | [7 empty] | 200 | 1.5 | 5 | 3.33 |  |  |  | 200 | 0.0001 | 20 | 1.43
MHS0711 | Mg 2?Ni0.7Mn0.3 | 0.457822523 | 0.386950918 | 0 | 0 | 0 | 0 | 0 | 0 | 0 | 0 | 0 | 0 | 0 | 0 | 0 | 0 | 0.155226558 | 0 | 0 | 0 | 0 | 0 | 0 | 0 | 0 | 0 | 0 | 0 | 1.702999814 | 0.038059314 | 4.366657709 | 0.78774096 | 15.82698394 | 0.08239465 | 0.149306706 | 0.103880691 | 0.136833354 | 0.051919854 | 4.031664888 | 0.154031627 | 171.0257881 | 0.553797951 | 4.05166492 | 0.152939743 | 3.898665869 | 0.070976884 | 35.39222795 | 0.443916491 | 17.03331589 | 0.420488685 | 1885.464599 | 0.409712697 | -0.046001918 | 14.4771088 | 7.623399974 | 0.008287987 | 1.473999307 | 0.170099496 | 11.13332369 | 0.323380822 | 25.2943321 | 0.023923842 | 4.366657709 | 0.458016207 | 0 | 0.541983793 | 0.78774096 | 148.6800917 | 0.419988407 | 1170.582447 | 0.302640173 | 0.014378233 | 83.99984734 | 0.009510927 | 3052235.218 | -0.568868648 | -8176.945928 | 6.96E-05 | 6.984879265 | 熔体纺丝 | [9 empty] | 30 | [7 empty] | 200 | 1.5 | 5 | 3.4 |  |  |  | 200 | 0.0001 | 20 | 1.59
MHS0712 | Mg 2?Ni0.6?Mn0.4 | 0.459447366 | 0.332849343 | 0 | 0 | 0 | 0 | 0 | 0 | 0 | 0 | 0 | 0 | 0 | 0 | 0 | 0 | 0.207703291 | 0 | 0 | 0 | 0 | 0 | 0 | 0 | 0 | 0 | 0 | 0 | 1.697333166 | 0.036347881 | 4.266658852 | 0.777177252 | 15.74268803 | 0.078104548 | 0.149653367 | 0.100657914 | 0.137333352 | 0.048785699 | 3.989998419 | 0.146739426 | 181.3354991 | 0.515823985 | 4.016665122 | 0.145727436 | 3.875999286 | 0.067644552 | 35.26705474 | 0.440611307 | 16.93331825 | 0.415050966 | 1857.064855 | 0.397995675 | -0.101335053 | 6.232252829 | 7.616533301 | 0.009405089 | 1.461999389 | 0.16269274 | 10.99999155 | 0.313075678 | 25.30266562 | 0.024399007 | 4.266658852 | 0.468750859 | 0 | 0.531249141 | 0.777177252 | 145.9067415 | 0.456798773 | 1163.615897 | 0.296636078 | 0.014451653 | 81.99986642 | 0.009453284 | 3034760.605 | 0.568910794 | -8327.558038 | 6.83E-05 | 7.157109979 | 熔体纺丝 | [9 empty] | 30 | [7 empty] | 200 | 1.5 | 5 | 2.72 |  |  |  | 200 | 0.0001 | 20 | 1.81
MHS0713 | Mg?3?MnNi?2 | 0.297322143 | 0.478659496 | 0 | 0 | 0 | 0 | 0 | 0 | 0 | 0 | 0 | 0 | 0 | 0 | 0 | 0 | 0.224018361 | 0 | 0 | 0 | 0 | 0 | 0 | 0 | 0 | 0 | 0 | 0 | 1.716666432 | 0.042762513 | 5.499989777 | 0.661829005 | 16.18057882 | 0.087876934 | 0.144083378 | 0.113736436 | 0.135000025 | 0.057853626 | 4.196664501 | 0.161896934 | 159.3195041 | 0.707147608 | 4.22999791 | 0.158127497 | 3.961665671 | 0.078282615 | 40.87326785 | 0.406513279 | 19.49998069 | 0.388019396 | 2132.497607 | 0.384635779 | 0.103330933 | 7.238987529 | 7.608666595 | 0.010272425 | 1.549999182 | 0.173114874 | 12.28332216 | 0.311263817 | 25.5111654 | 0.025383055 | 5.499989777 | 0.36363704 | 0 | 0.63636296 | 0.661829005 | 126.6334143 | 0.546221845 | 1290.815673 | 0.289900911 | 0.01301094 | 102.4998239 | 0.009515938 | 3924828.916 | -1.11108587 | -10855.33923 | 0.000102364 | 8.40881341 | 高能球磨+粉末在 450–600 °C 的温度下在 1 bar 氩气中退火 12–24 小时 | [17 empty] | 150 | 2 | 10 | 3 | [17 empty] | 41.0（Mg 3 MnNi 2 –H 2） | 127.0 （Mg 3 MnNi 2 –H 2） |  |  | 在真空 (10 -3?Pa)中将样品加热?至高达 350 °C 来激活
MHS0714 | Mg?3?MnNi?2 | 0.297322143 | 0.478659496 | 0 | 0 | 0 | 0 | 0 | 0 | 0 | 0 | 0 | 0 | 0 | 0 | 0 | 0 | 0.224018361 | 0 | 0 | 0 | 0 | 0 | 0 | 0 | 0 | 0 | 0 | 0 | 1.716666432 | 0.042762513 | 5.499989777 | 0.661829005 | 16.18057882 | 0.087876934 | 0.144083378 | 0.113736436 | 0.135000025 | 0.057853626 | 4.196664501 | 0.161896934 | 159.3195041 | 0.707147608 | 4.22999791 | 0.158127497 | 3.961665671 | 0.078282615 | 40.87326785 | 0.406513279 | 19.49998069 | 0.388019396 | 2132.497607 | 0.384635779 | 0.103330933 | 7.238987529 | 7.608666595 | 0.010272425 | 1.549999182 | 0.173114874 | 12.28332216 | 0.311263817 | 25.5111654 | 0.025383055 | 5.499989777 | 0.36363704 | 0 | 0.63636296 | 0.661829005 | 126.6334143 | 0.546221845 | 1290.815673 | 0.289900911 | 0.01301094 | 102.4998239 | 0.009515938 | 3924828.916 | -1.11108587 | -10855.33923 | 0.000102364 | 8.40881341 | 高能球磨+粉末在 450–600 °C 的温度下在 1 bar 氩气中退火 12–24 小时 | [17 empty] | 325 | 2 | 5 | 5 | 5.4 | 1（25℃）
MHS0715 | Mg?12?YNi | 0.663981842 | 0.133618207 | 0 | 0 | 0 | 0 | 0 | 0 | 0.202399951 | 0 | 0 | 0 | 0 | 0 | 0 | 0 | 0 | 0 | 0 | 0 | 0 | 0 | 0 | 0 | 0 | 0 | 0 | 0 | 1.660714176 | 0.050812795 | 2.642853605 | 0.778170656 | 15.05889172 | 0.074625591 | 0.159000019 | 0.068222386 | 0.143285729 | 0.095416444 | 3.726427803 | 0.112761158 | 180.9617118 | 0.327035559 | 3.726427803 | 0.112761158 | 3.75642819 | 0.061017999 | 31.37565435 | 0.581226888 | 15.07142516 | 0.517890599 | 1654.285205 | 0.434118958 | -0.238072043 | 1.798395082 | 7.543714079 | 0.048667787 | 1.346428282 | 0.117351437 | 9.499996481 | 0.236348157 | 25.07342826 | 0.020269882 | 2.642853605 | 0.75675777 | 0 | 0.24324223 | 0.778170656 | 170.5714488 | 0.290800734 | 1043.221186 | 0.282221475 | 0.017060157 | 54.35708009 | 0.009106407 | 2260984.146 | -3.081627469 | -4418.996633 | 0.000697846 | 4.232961393 | 熔纺法 | [9 empty] | 20 | [7 empty] | 200 | 3 | 5 | 3.56 |  |  |  |  | 0.101325 | [16 empty] | 300 |  | 3
MHS0716 | Mg?12?YNi | 0.663981842 | 0.133618207 | 0 | 0 | 0 | 0 | 0 | 0 | 0.202399951 | 0 | 0 | 0 | 0 | 0 | 0 | 0 | 0 | 0 | 0 | 0 | 0 | 0 | 0 | 0 | 0 | 0 | 0 | 0 | 1.660714176 | 0.050812795 | 2.642853605 | 0.778170656 | 15.05889172 | 0.074625591 | 0.159000019 | 0.068222386 | 0.143285729 | 0.095416444 | 3.726427803 | 0.112761158 | 180.9617118 | 0.327035559 | 3.726427803 | 0.112761158 | 3.75642819 | 0.061017999 | 31.37565435 | 0.581226888 | 15.07142516 | 0.517890599 | 1654.285205 | 0.434118958 | -0.238072043 | 1.798395082 | 7.543714079 | 0.048667787 | 1.346428282 | 0.117351437 | 9.499996481 | 0.236348157 | 25.07342826 | 0.020269882 | 2.642853605 | 0.75675777 | 0 | 0.24324223 | 0.778170656 | 170.5714488 | 0.290800734 | 1043.221186 | 0.282221475 | 0.017060157 | 54.35708009 | 0.009106407 | 2260984.146 | -3.081627469 | -4418.996633 | 0.000697846 | 4.232961393 | 熔纺法 | [9 empty] | 20 | [7 empty] | 250（初始吸氢速率0.82 wt.%-H/min） |  | 5 | 4.12 |  |  |  | 250 | 0.101325 | 60 | 4.12
MHS0717 | Mg?12?YNi | 0.663981842 | 0.133618207 | 0 | 0 | 0 | 0 | 0 | 0 | 0.202399951 | 0 | 0 | 0 | 0 | 0 | 0 | 0 | 0 | 0 | 0 | 0 | 0 | 0 | 0 | 0 | 0 | 0 | 0 | 0 | 1.660714176 | 0.050812795 | 2.642853605 | 0.778170656 | 15.05889172 | 0.074625591 | 0.159000019 | 0.068222386 | 0.143285729 | 0.095416444 | 3.726427803 | 0.112761158 | 180.9617118 | 0.327035559 | 3.726427803 | 0.112761158 | 3.75642819 | 0.061017999 | 31.37565435 | 0.581226888 | 15.07142516 | 0.517890599 | 1654.285205 | 0.434118958 | -0.238072043 | 1.798395082 | 7.543714079 | 0.048667787 | 1.346428282 | 0.117351437 | 9.499996481 | 0.236348157 | 25.07342826 | 0.020269882 | 2.642853605 | 0.75675777 | 0 | 0.24324223 | 0.778170656 | 170.5714488 | 0.290800734 | 1043.221186 | 0.282221475 | 0.017060157 | 54.35708009 | 0.009106407 | 2260984.146 | -3.081627469 | -4418.996633 | 0.000697846 | 4.232961393 | 熔纺法 | [9 empty] | 20 | [7 empty] | 300 |  | 5 | 4.3
MHS0718 | Mg?90?Ni?10 | 0.788446428 | 0.211553572 | 0 | 0 | 0 | 0 | 0 | 0 | 0 | 0 | 0 | 0 | 0 | 0 | 0 | 0 | 0 | 0 | 0 | 0 | 0 | 0 | 0 | 0 | 0 | 0 | 0 | 0 | 1.684999908 | 0.02670616 | 2.799995093 | 0.857142023 | 15.34881108 | 0.061238387 | 0.156550022 | 0.068029189 | 0.13930001 | 0.036611527 | 3.808999086 | 0.117353344 | 185.352619 | 0.313922413 | 3.808999086 | 0.117353344 | 3.814999601 | 0.05111389 | 27.74381891 | 0.371848299 | 13.59999019 | 0.352940469 | 1545.298882 | 0.353911153 | -0.244000957 | 1.918020037 | 7.645400004 | 0.000235435 | 1.369999632 | 0.131386538 | 9.549994786 | 0.267015125 | 24.98909926 | 0.014418247 | 2.799995093 | 0.714286966 | 0 | 0.285713034 | 0.857142023 | 180.1000607 | 0.164907879 | 1003.649506 | 0.240621193 | 0.016277756 | 58.4999172 | 0.009515269 | 2094745.087 | -1.439992149 | -2714.032253 | 0.000530855 | 2.702728636 | 熔体纺丝法 | [5 empty] | 5 |  |  |  | 40 | [13 empty] | 250?°C（0.7 wt.% H 2 /min）、200?°C（0.07 wt.% H 2 /min）、180?°C（0 wt.% H 2 /min）、150?°C（0 wt.% H 2 /min） | 180 | 2e-06 | 6 | 0.37 | [14 empty] | 活化在350℃和2 bar至30 bar H2之间的压力下进行了3次循环，持续11小时
MHS0719 | Mg?90?Ni?10 | 0.788446428 | 0.211553572 | 0 | 0 | 0 | 0 | 0 | 0 | 0 | 0 | 0 | 0 | 0 | 0 | 0 | 0 | 0 | 0 | 0 | 0 | 0 | 0 | 0 | 0 | 0 | 0 | 0 | 0 | 1.684999908 | 0.02670616 | 2.799995093 | 0.857142023 | 15.34881108 | 0.061238387 | 0.156550022 | 0.068029189 | 0.13930001 | 0.036611527 | 3.808999086 | 0.117353344 | 185.352619 | 0.313922413 | 3.808999086 | 0.117353344 | 3.814999601 | 0.05111389 | 27.74381891 | 0.371848299 | 13.59999019 | 0.352940469 | 1545.298882 | 0.353911153 | -0.244000957 | 1.918020037 | 7.645400004 | 0.000235435 | 1.369999632 | 0.131386538 | 9.549994786 | 0.267015125 | 24.98909926 | 0.014418247 | 2.799995093 | 0.714286966 | 0 | 0.285713034 | 0.857142023 | 180.1000607 | 0.164907879 | 1003.649506 | 0.240621193 | 0.016277756 | 58.4999172 | 0.009515269 | 2094745.087 | -1.439992149 | -2714.032253 | 0.000530855 | 2.702728636 | 熔体纺丝法 | [5 empty] | 5 |  |  |  | 40 | [14 empty] | 200 | 2e-06 | 6 | 0.47
MHS0720 | Mg?90?Ni?10 | 0.788446428 | 0.211553572 | 0 | 0 | 0 | 0 | 0 | 0 | 0 | 0 | 0 | 0 | 0 | 0 | 0 | 0 | 0 | 0 | 0 | 0 | 0 | 0 | 0 | 0 | 0 | 0 | 0 | 0 | 1.684999908 | 0.02670616 | 2.799995093 | 0.857142023 | 15.34881108 | 0.061238387 | 0.156550022 | 0.068029189 | 0.13930001 | 0.036611527 | 3.808999086 | 0.117353344 | 185.352619 | 0.313922413 | 3.808999086 | 0.117353344 | 3.814999601 | 0.05111389 | 27.74381891 | 0.371848299 | 13.59999019 | 0.352940469 | 1545.298882 | 0.353911153 | -0.244000957 | 1.918020037 | 7.645400004 | 0.000235435 | 1.369999632 | 0.131386538 | 9.549994786 | 0.267015125 | 24.98909926 | 0.014418247 | 2.799995093 | 0.714286966 | 0 | 0.285713034 | 0.857142023 | 180.1000607 | 0.164907879 | 1003.649506 | 0.240621193 | 0.016277756 | 58.4999172 | 0.009515269 | 2094745.087 | -1.439992149 | -2714.032253 | 0.000530855 | 2.702728636 | 熔体纺丝法 | [5 empty] | 5 |  |  |  | 40 | [14 empty] | 250 | 2e-06 | 6 | 4.4
MHS0721 | Mg?80?Ni?10?Y?10 | 0.568473186 | 0.171597391 | 0 | 0 | 0 | 0 | 0 | 0 | 0.259929423 | 0 | 0 | 0 | 0 | 0 | 0 | 0 | 0 | 0 | 0 | 0 | 0 | 0 | 0 | 0 | 0 | 0 | 0 | 0 | 1.656999844 | 0.060111178 | 2.899995178 | 0.822541195 | 15.06824841 | 0.08823572 | 0.158560027 | 0.080779174 | 0.144200021 | 0.111553557 | 3.752998938 | 0.131812371 | 171.4471916 | 0.395011704 | 3.752998938 | 0.131812371 | 3.758999467 | 0.07213674 | 34.20391754 | 0.611589783 | 16.29999586 | 0.548762891 | 1770.799347 | 0.463801989 | -0.173300828 | 2.838330992 | 7.50279969 | 0.056992613 | 1.360999602 | 0.13589736 | 9.819995237 | 0.263579774 | 25.15519961 | 0.023119208 | 2.899995178 | 0.689656319 | 0 | 0.310343681 | 0.822541195 | 162.8000243 | 0.349268364 | 1091.249685 | 0.308430278 | 0.017009726 | 58.09991404 | 0.008998853 | 2472419.963 | -4.439992711 | -5802.144581 | 0.000765819 | 5.312903789 | 熔体纺丝法 | [5 empty] | 5 |  |  |  | 40 | [13 empty] | 250?°C（1.3 wt.% H 2 /min）、200?°C（0.18 wt.% H 2 /min）、180?°C（0.07 wt.% H 2 /min）、150?°C（0 wt.% H 2 /min） | 150 | 2e-06 | 6 | 0.74 | [14 empty] | 活化在350℃和2 bar至30 bar H2之间的压力下进行了3次循环，持续11小时
MHS0722 | Mg?80?Ni?10?Y?10 | 0.568473186 | 0.171597391 | 0 | 0 | 0 | 0 | 0 | 0 | 0.259929423 | 0 | 0 | 0 | 0 | 0 | 0 | 0 | 0 | 0 | 0 | 0 | 0 | 0 | 0 | 0 | 0 | 0 | 0 | 0 | 1.656999844 | 0.060111178 | 2.899995178 | 0.822541195 | 15.06824841 | 0.08823572 | 0.158560027 | 0.080779174 | 0.144200021 | 0.111553557 | 3.752998938 | 0.131812371 | 171.4471916 | 0.395011704 | 3.752998938 | 0.131812371 | 3.758999467 | 0.07213674 | 34.20391754 | 0.611589783 | 16.29999586 | 0.548762891 | 1770.799347 | 0.463801989 | -0.173300828 | 2.838330992 | 7.50279969 | 0.056992613 | 1.360999602 | 0.13589736 | 9.819995237 | 0.263579774 | 25.15519961 | 0.023119208 | 2.899995178 | 0.689656319 | 0 | 0.310343681 | 0.822541195 | 162.8000243 | 0.349268364 | 1091.249685 | 0.308430278 | 0.017009726 | 58.09991404 | 0.008998853 | 2472419.963 | -4.439992711 | -5802.144581 | 0.000765819 | 5.312903789 | 熔体纺丝法 | [5 empty] | 5 |  |  |  | 40 | [14 empty] | 180 | 2e-06 | 6 | 5.18
MHS0723 | Mg?80?Ni?10?Y?10 | 0.568473186 | 0.171597391 | 0 | 0 | 0 | 0 | 0 | 0 | 0.259929423 | 0 | 0 | 0 | 0 | 0 | 0 | 0 | 0 | 0 | 0 | 0 | 0 | 0 | 0 | 0 | 0 | 0 | 0 | 0 | 1.656999844 | 0.060111178 | 2.899995178 | 0.822541195 | 15.06824841 | 0.08823572 | 0.158560027 | 0.080779174 | 0.144200021 | 0.111553557 | 3.752998938 | 0.131812371 | 171.4471916 | 0.395011704 | 3.752998938 | 0.131812371 | 3.758999467 | 0.07213674 | 34.20391754 | 0.611589783 | 16.29999586 | 0.548762891 | 1770.799347 | 0.463801989 | -0.173300828 | 2.838330992 | 7.50279969 | 0.056992613 | 1.360999602 | 0.13589736 | 9.819995237 | 0.263579774 | 25.15519961 | 0.023119208 | 2.899995178 | 0.689656319 | 0 | 0.310343681 | 0.822541195 | 162.8000243 | 0.349268364 | 1091.249685 | 0.308430278 | 0.017009726 | 58.09991404 | 0.008998853 | 2472419.963 | -4.439992711 | -5802.144581 | 0.000765819 | 5.312903789 | 熔体纺丝法 | [5 empty] | 5 |  |  |  | 40 | [14 empty] | 200 | 2e-06 | 6 | 1.81
MHS0724 | Mg?80?Ni?10?Y?10 | 0.568473186 | 0.171597391 | 0 | 0 | 0 | 0 | 0 | 0 | 0.259929423 | 0 | 0 | 0 | 0 | 0 | 0 | 0 | 0 | 0 | 0 | 0 | 0 | 0 | 0 | 0 | 0 | 0 | 0 | 0 | 1.656999844 | 0.060111178 | 2.899995178 | 0.822541195 | 15.06824841 | 0.08823572 | 0.158560027 | 0.080779174 | 0.144200021 | 0.111553557 | 3.752998938 | 0.131812371 | 171.4471916 | 0.395011704 | 3.752998938 | 0.131812371 | 3.758999467 | 0.07213674 | 34.20391754 | 0.611589783 | 16.29999586 | 0.548762891 | 1770.799347 | 0.463801989 | -0.173300828 | 2.838330992 | 7.50279969 | 0.056992613 | 1.360999602 | 0.13589736 | 9.819995237 | 0.263579774 | 25.15519961 | 0.023119208 | 2.899995178 | 0.689656319 | 0 | 0.310343681 | 0.822541195 | 162.8000243 | 0.349268364 | 1091.249685 | 0.308430278 | 0.017009726 | 58.09991404 | 0.008998853 | 2472419.963 | -4.439992711 | -5802.144581 | 0.000765819 | 5.312903789 | 熔体纺丝法 | [5 empty] | 5 |  |  |  | 40 | [14 empty] | 250 | 2e-06 | 6 | 1.37
MHS0725 | Mg20Ni10 | 0.453016225 | 0.546983775 | 0 | 0 | 0 | 0 | 0 | 0 | 0 | 0 | 0 | 0 | 0 | 0 | 0 | 0 | 0 | 0 | 0 | 0 | 0 | 0 | 0 | 0 | 0 | 0 | 0 | 0 | 1.719999773 | 0.041110818 | 4.666654551 | 0.808123216 | 16.07987192 | 0.091852098 | 0.14826672 | 0.112869843 | 0.135333359 | 0.05921576 | 4.15666441 | 0.168979708 | 140.0966271 | 0.652629274 | 4.15666441 | 0.168979708 | 3.966665682 | 0.077246891 | 35.76774792 | 0.453224756 | 17.3333091 | 0.435142749 | 1970.663906 | 0.436081192 | 0.119997637 | 6.128372465 | 7.644000009 | 0.000370019 | 1.509999091 | 0.187312955 | 11.53332046 | 0.3474224 | 25.26933151 | 0.022404874 | 4.666654551 | 0.428572541 | 0 | 0.571427459 | 0.808123216 | 157.0001499 | 0.297254458 | 1191.482114 | 0.318494255 | 0.014157973 | 89.99979555 | 0.00967981 | 3105123.722 | -3.555547478 | -6308.843232 | 0.000563899 | 5.291970068 | [5 empty] | 2(粉粹作用) |  |  |  |  | 15 | [7 empty] | 200 | 1.5 | 10 | 2.83 |  |  |  | 200 | 0.0001 | 20 | 0.52
MHS0726 | Mg20Ni9Cu | 0.45097659 | 0.490068959 | 0.058954451 | 0 | 0 | 0 | 0 | 0 | 0 | 0 | 0 | 0 | 0 | 0 | 0 | 0 | 0 | 0 | 0 | 0 | 0 | 0 | 0 | 0 | 0 | 0 | 0 | 0 | 1.720999798 | 0.042017297 | 4.699989164 | 0.813257059 | 16.15066054 | 0.100268738 | 0.148373382 | 0.11183443 | 0.135600024 | 0.057237699 | 4.141664605 | 0.165542954 | 140.1325644 | 0.652100367 | 4.139997935 | 0.165295653 | 3.969332453 | 0.078223032 | 35.92950679 | 0.458148713 | 17.36664493 | 0.437135755 | 1958.964158 | 0.431357043 | 0.122231212 | 6.042972855 | 7.646900014 | 0.0019776 | 1.509665848 | 0.187045583 | 11.3966548 | 0.340381617 | 25.21499825 | 0.022404251 | 4.699989164 | 0.418440667 | 0 | 0.581559333 | 0.813257059 | 167.300156 | 0.373041993 | 1179.136211 | 0.311804813 | 0.014179317 | 88.66647993 | 0.009665257 | 3114629.694 | -3.30665947 | -7305.560754 | 0.000452827 | 6.192884272 | [5 empty] | 2(粉粹作用) |  |  |  |  | 15 | [7 empty] | 200 | 1.5 | 10 | 2.89 |  |  |  | 200 | 0.0001 | 20 | 0.63
MHS0727 | Mg20Ni8Cu2 | 0.448955239 | 0.433664347 | 0.117380414 | 0 | 0 | 0 | 0 | 0 | 0 | 0 | 0 | 0 | 0 | 0 | 0 | 0 | 0 | 0 | 0 | 0 | 0 | 0 | 0 | 0 | 0 | 0 | 0 | 0 | 1.721999822 | 0.042894714 | 4.733323762 | 0.818115712 | 16.22144913 | 0.107723063 | 0.148480043 | 0.110787639 | 0.135866688 | 0.055135085 | 4.126664807 | 0.161897725 | 140.1685018 | 0.65157143 | 4.123331468 | 0.161361721 | 3.971999222 | 0.079178842 | 36.09126559 | 0.462881307 | 17.39998074 | 0.439094619 | 1947.264415 | 0.426364025 | 0.124464785 | 5.960469951 | 7.649800018 | 0.002718776 | 1.509332605 | 0.186777322 | 11.2599892 | 0.332340556 | 25.16066501 | 0.022194394 | 4.733323762 | 0.408451505 | 0 | 0.591548495 | 0.818115712 | 177.6001574 | 0.413758516 | 1166.790313 | 0.304269394 | 0.01420066 | 87.33316492 | 0.009650397 | 3124108.049 | -3.09332713 | -7795.797489 | 0.000396952 | 6.678752878 | [5 empty] | 2(粉粹作用) |  |  |  |  | 15 | [7 empty] | 200 | 1.5 | 10 | 3.03 |  |  |  | 200 | 0.0001 | 20 | 0.95
MHS0728 | Mg20Ni7Cu3 | 0.446951928 | 0.377763107 | 0.175284965 | 0 | 0 | 0 | 0 | 0 | 0 | 0 | 0 | 0 | 0 | 0 | 0 | 0 | 0 | 0 | 0 | 0 | 0 | 0 | 0 | 0 | 0 | 0 | 0 | 0 | 1.722999846 | 0.04374485 | 4.766658345 | 0.82271267 | 16.29223768 | 0.114410105 | 0.148586705 | 0.109729157 | 0.136133353 | 0.052893774 | 4.111665016 | 0.158026839 | 140.2044391 | 0.651042463 | 4.106665008 | 0.15715538 | 3.97466599 | 0.080115078 | 36.25302432 | 0.467431457 | 17.43331653 | 0.441020036 | 1935.564678 | 0.421085663 | 0.126698357 | 5.880712705 | 7.65270002 | 0.003252706 | 1.508999362 | 0.186508167 | 11.12332367 | 0.323166329 | 25.1063318 | 0.021766469 | 4.766658345 | 0.398602061 | 0 | 0.601397939 | 0.82271267 | 187.9001541 | 0.43537811 | 1154.444421 | 0.295781794 | 0.014222004 | 85.99985052 | 0.009635218 | 3133558.907 | -2.91555041 | -8066.570449 | 0.000361567 | 6.984879265 | [5 empty] | 2(粉粹作用) |  |  |  |  | 15 | [7 empty] | 200 | 1.5 | 10 | 2.65 |  |  |  | 200 | 0.0001 | 20 | 1.1
MHS0729 | Mg20Ni6Cu4 | 0.444966415 | 0.322358533 | 0.232675053 | 0 | 0 | 0 | 0 | 0 | 0 | 0 | 0 | 0 | 0 | 0 | 0 | 0 | 0 | 0 | 0 | 0 | 0 | 0 | 0 | 0 | 0 | 0 | 0 | 0 | 1.723999869 | 0.044569297 | 4.799992912 | 0.827060536 | 16.36302621 | 0.120463984 | 0.148693366 | 0.108658651 | 0.136400017 | 0.050496032 | 4.096665231 | 0.153910379 | 140.2403764 | 0.650513464 | 4.089998555 | 0.15265014 | 3.977332757 | 0.081032449 | 36.41478297 | 0.471807438 | 17.46665231 | 0.442912684 | 1923.864946 | 0.415503835 | 0.128931928 | 5.803560484 | 7.655600021 | 0.003671052 | 1.50866612 | 0.186238113 | 10.9866582 | 0.312694696 | 25.05199861 | 0.021104304 | 4.799992912 | 0.388889425 | 0 | 0.611110575 | 0.827060536 | 198.2001461 | 0.444824915 | 1142.098535 | 0.286211684 | 0.014243348 | 84.66653673 | 0.009619711 | 3142982.387 | -2.773329262 | -8176.898147 | 0.000339281 | 7.157109979 | [5 empty] | 2(粉粹作用) |  |  |  |  | 15 | [7 empty] | 200 | 1.5 | 10 | 2.48 |  |  |  | 200 | 0.0001 | 20 | 1.26
MHS0730 | Mg20Ni10 | 0.453016225 | 0.546983775 | 0 | 0 | 0 | 0 | 0 | 0 | 0 | 0 | 0 | 0 | 0 | 0 | 0 | 0 | 0 | 0 | 0 | 0 | 0 | 0 | 0 | 0 | 0 | 0 | 0 | 0 | 1.719999773 | 0.041110818 | 4.666654551 | 0.808123216 | 16.07987192 | 0.091852098 | 0.14826672 | 0.112869843 | 0.135333359 | 0.05921576 | 4.15666441 | 0.168979708 | 140.0966271 | 0.652629274 | 4.15666441 | 0.168979708 | 3.966665682 | 0.077246891 | 35.76774792 | 0.453224756 | 17.3333091 | 0.435142749 | 1970.663906 | 0.436081192 | 0.119997637 | 6.128372465 | 7.644000009 | 0.000370019 | 1.509999091 | 0.187312955 | 11.53332046 | 0.3474224 | 25.26933151 | 0.022404874 | 4.666654551 | 0.428572541 | 0 | 0.571427459 | 0.808123216 | 157.0001499 | 0.297254458 | 1191.482114 | 0.318494255 | 0.014157973 | 89.99979555 | 0.00967981 | 3105123.722 | -3.555547478 | -6308.843232 | 0.000563899 | 5.291970068 | [5 empty] | 2(粉粹作用) |  |  |  |  | 25 | [7 empty] | 200 | 1.5 | 10 | 2.9 |  |  |  | 200 | 0.0001 | 20 | 0.74
MHS0731 | Mg20Ni9Cu | 0.45097659 | 0.490068959 | 0.058954451 | 0 | 0 | 0 | 0 | 0 | 0 | 0 | 0 | 0 | 0 | 0 | 0 | 0 | 0 | 0 | 0 | 0 | 0 | 0 | 0 | 0 | 0 | 0 | 0 | 0 | 1.720999798 | 0.042017297 | 4.699989164 | 0.813257059 | 16.15066054 | 0.100268738 | 0.148373382 | 0.11183443 | 0.135600024 | 0.057237699 | 4.141664605 | 0.165542954 | 140.1325644 | 0.652100367 | 4.139997935 | 0.165295653 | 3.969332453 | 0.078223032 | 35.92950679 | 0.458148713 | 17.36664493 | 0.437135755 | 1958.964158 | 0.431357043 | 0.122231212 | 6.042972855 | 7.646900014 | 0.0019776 | 1.509665848 | 0.187045583 | 11.3966548 | 0.340381617 | 25.21499825 | 0.022404251 | 4.699989164 | 0.418440667 | 0 | 0.581559333 | 0.813257059 | 167.300156 | 0.373041993 | 1179.136211 | 0.311804813 | 0.014179317 | 88.66647993 | 0.009665257 | 3114629.694 | -3.30665947 | -7305.560754 | 0.000452827 | 6.192884272 | [5 empty] | 2(粉粹作用) |  |  |  |  | 25 | [7 empty] | 200 | 1.5 | 10 | 3.08 |  |  |  | 200 | 0.0001 | 20 | 0.79
MHS0732 | Mg20Ni8Cu2 | 0.448955239 | 0.433664347 | 0.117380414 | 0 | 0 | 0 | 0 | 0 | 0 | 0 | 0 | 0 | 0 | 0 | 0 | 0 | 0 | 0 | 0 | 0 | 0 | 0 | 0 | 0 | 0 | 0 | 0 | 0 | 1.721999822 | 0.042894714 | 4.733323762 | 0.818115712 | 16.22144913 | 0.107723063 | 0.148480043 | 0.110787639 | 0.135866688 | 0.055135085 | 4.126664807 | 0.161897725 | 140.1685018 | 0.65157143 | 4.123331468 | 0.161361721 | 3.971999222 | 0.079178842 | 36.09126559 | 0.462881307 | 17.39998074 | 0.439094619 | 1947.264415 | 0.426364025 | 0.124464785 | 5.960469951 | 7.649800018 | 0.002718776 | 1.509332605 | 0.186777322 | 11.2599892 | 0.332340556 | 25.16066501 | 0.022194394 | 4.733323762 | 0.408451505 | 0 | 0.591548495 | 0.818115712 | 177.6001574 | 0.413758516 | 1166.790313 | 0.304269394 | 0.01420066 | 87.33316492 | 0.009650397 | 3124108.049 | -3.09332713 | -7795.797489 | 0.000396952 | 6.678752878 | [5 empty] | 2(粉粹作用) |  |  |  |  | 25 | [7 empty] | 200 | 1.5 | 10 | 3.16 |  |  |  | 200 | 0.0001 | 20 | 1.19
MHS0733 | Mg20Ni7Cu3 | 0.446951928 | 0.377763107 | 0.175284965 | 0 | 0 | 0 | 0 | 0 | 0 | 0 | 0 | 0 | 0 | 0 | 0 | 0 | 0 | 0 | 0 | 0 | 0 | 0 | 0 | 0 | 0 | 0 | 0 | 0 | 1.722999846 | 0.04374485 | 4.766658345 | 0.82271267 | 16.29223768 | 0.114410105 | 0.148586705 | 0.109729157 | 0.136133353 | 0.052893774 | 4.111665016 | 0.158026839 | 140.2044391 | 0.651042463 | 4.106665008 | 0.15715538 | 3.97466599 | 0.080115078 | 36.25302432 | 0.467431457 | 17.43331653 | 0.441020036 | 1935.564678 | 0.421085663 | 0.126698357 | 5.880712705 | 7.65270002 | 0.003252706 | 1.508999362 | 0.186508167 | 11.12332367 | 0.323166329 | 25.1063318 | 0.021766469 | 4.766658345 | 0.398602061 | 0 | 0.601397939 | 0.82271267 | 187.9001541 | 0.43537811 | 1154.444421 | 0.295781794 | 0.014222004 | 85.99985052 | 0.009635218 | 3133558.907 | -2.91555041 | -8066.570449 | 0.000361567 | 6.984879265 | [5 empty] | 2(粉粹作用) |  |  |  |  | 25 | [7 empty] | 200 | 1.5 | 10 | 2.8 |  |  |  | 200 | 0.0001 | 20 | 1.37
MHS0734 | Mg20Ni6Cu4 | 0.444966415 | 0.322358533 | 0.232675053 | 0 | 0 | 0 | 0 | 0 | 0 | 0 | 0 | 0 | 0 | 0 | 0 | 0 | 0 | 0 | 0 | 0 | 0 | 0 | 0 | 0 | 0 | 0 | 0 | 0 | 1.723999869 | 0.044569297 | 4.799992912 | 0.827060536 | 16.36302621 | 0.120463984 | 0.148693366 | 0.108658651 | 0.136400017 | 0.050496032 | 4.096665231 | 0.153910379 | 140.2403764 | 0.650513464 | 4.089998555 | 0.15265014 | 3.977332757 | 0.081032449 | 36.41478297 | 0.471807438 | 17.46665231 | 0.442912684 | 1923.864946 | 0.415503835 | 0.128931928 | 5.803560484 | 7.655600021 | 0.003671052 | 1.50866612 | 0.186238113 | 10.9866582 | 0.312694696 | 25.05199861 | 0.021104304 | 4.799992912 | 0.388889425 | 0 | 0.611110575 | 0.827060536 | 198.2001461 | 0.444824915 | 1142.098535 | 0.286211684 | 0.014243348 | 84.66653673 | 0.009619711 | 3142982.387 | -2.773329262 | -8176.898147 | 0.000339281 | 7.157109979 | [5 empty] | 2(粉粹作用) |  |  |  |  | 25 | [7 empty] | 200 | 1.5 | 10 | 2.63 |  |  |  | 200 | 0.0001 | 20 | 1.54
MHS0735 | LaMg 2?Cu | 0.193614428 | 0 | 0.253104761 | 0 | 0.553280811 | 0 | 0 | 0 | 0 | 0 | 0 | 0 | 0 | 0 | 0 | 0 | 0 | 0 | 0 | 0 | 0 | 0 | 0 | 0 | 0 | 0 | 0 | 0 | 1.6275 | 0.118059923 | 4.5 | 0.838870493 | 15.355495 | 0.213617475 | 0.158975 | 0.133846953 | 0.15525 | 0.193899828 | 3.855 | 0.129513482 | 142.4915 | 0.553157106 | 3.8675 | 0.118028251 | 3.77 | 0.129526107 | 62.7665 | 0.745452746 | 27.5 | 0.668784515 | 2324.5 | 0.435795563 | 0.23175 | 2.942985085 | 7.149 | 0.127038305 | 1.405 | 0.212363399 | 9.175 | 0.270880869 | 25.322 | 0.041349567 | 4.5 | 0.388888889 | 0 | 0.611111111 | 0.838870493 | 198.25 | 0.691418195 | 1099.305 | 0.168762108 | 0.017724434 | 64.5 | 0.008346182 | 4354158.429 | -10.25 | -9512.904592 | 0.001078646 | 8.644238489 | 感应熔化（铸态） | [17 empty] | 200 | 3 |  |  | 2.86 | [12 empty] | 9.1488 |  | -67.5 | 154
MHS0736 | LaMg 2?Cu | 0.193614428 | 0 | 0.253104761 | 0 | 0.553280811 | 0 | 0 | 0 | 0 | 0 | 0 | 0 | 0 | 0 | 0 | 0 | 0 | 0 | 0 | 0 | 0 | 0 | 0 | 0 | 0 | 0 | 0 | 0 | 1.6275 | 0.118059923 | 4.5 | 0.838870493 | 15.355495 | 0.213617475 | 0.158975 | 0.133846953 | 0.15525 | 0.193899828 | 3.855 | 0.129513482 | 142.4915 | 0.553157106 | 3.8675 | 0.118028251 | 3.77 | 0.129526107 | 62.7665 | 0.745452746 | 27.5 | 0.668784515 | 2324.5 | 0.435795563 | 0.23175 | 2.942985085 | 7.149 | 0.127038305 | 1.405 | 0.212363399 | 9.175 | 0.270880869 | 25.322 | 0.041349567 | 4.5 | 0.388888889 | 0 | 0.611111111 | 0.838870493 | 198.25 | 0.691418195 | 1099.305 | 0.168762108 | 0.017724434 | 64.5 | 0.008346182 | 4354158.429 | -10.25 | -9512.904592 | 0.001078646 | 8.644238489 | 感应熔化+ 0.1 MPa 氩气气氛中在 723 K 下退火 10小时 | [17 empty] | 200 | 3 |  |  | 3.33
MHS0737 | Mg-30(Ti0.9- Zr0.2 Mn1.5 Cr0.3) | 0.769230769 | 0 | 0 | 0 | 0 | 0 | 0 | 0 | 0 | 0 | 0 | 0 | 0 | 0 | 0 | 0 | 0.119363395 | 0 | 0.071618037 | 0 | 0 | 0.023872679 | 0 | 0 | 0.015915119 | 0 | 0 | 0 | 1.657773535 | 0.027122987 | 2.446191034 | 0.533317039 | 15.02066511 | 0.026163852 | 0.157556079 | 0.047269524 | 0.141809302 | 0.031749388 | 3.703915735 | 0.035370657 | 202.1003914 | 0.241084986 | 3.727094075 | 0.050644578 | 3.734785027 | 0.01615112 | 27.81521919 | 0.357742941 | 13.49093192 | 0.312690429 | 1549.409935 | 0.358467924 | -0.368487076 | 0.445780541 | 7.583009126 | 0.026842742 | 1.338642782 | 0.059894748 | 9.552528112 | 0.261742779 | 24.94762238 | 0.015689728 | 2.446191034 | 0.812376998 | 0 | 0.187623002 | 0.533317039 | 169.9609413 | 0.323992583 | 1023.432809 | 0.279387827 | 0.016484772 | 53.89211782 | 0.009333811 | 2082398.955 | 5.559445087 | -4211.864877 | 0.001318209 | 4.120860974 |  | 0.3 |  | 30 | 450 | 20 | [12 empty] | 100 | 3 | 33.33 | 2.11 | [12 empty] | 16.857
MHS0738 | Mg-30(Ti0.9- Zr0.2 Mn1.5 Cr0.3) | 0.769230769 | 0 | 0 | 0 | 0 | 0 | 0 | 0 | 0 | 0 | 0 | 0 | 0 | 0 | 0 | 0 | 0.119363395 | 0 | 0.071618037 | 0 | 0 | 0.023872679 | 0 | 0 | 0.015915119 | 0 | 0 | 0 | 1.657773535 | 0.027122987 | 2.446191034 | 0.533317039 | 15.02066511 | 0.026163852 | 0.157556079 | 0.047269524 | 0.141809302 | 0.031749388 | 3.703915735 | 0.035370657 | 202.1003914 | 0.241084986 | 3.727094075 | 0.050644578 | 3.734785027 | 0.01615112 | 27.81521919 | 0.357742941 | 13.49093192 | 0.312690429 | 1549.409935 | 0.358467924 | -0.368487076 | 0.445780541 | 7.583009126 | 0.026842742 | 1.338642782 | 0.059894748 | 9.552528112 | 0.261742779 | 24.94762238 | 0.015689728 | 2.446191034 | 0.812376998 | 0 | 0.187623002 | 0.533317039 | 169.9609413 | 0.323992583 | 1023.432809 | 0.279387827 | 0.016484772 | 53.89211782 | 0.009333811 | 2082398.955 | 5.559445087 | -4211.864877 | 0.001318209 | 4.120860974 |  | 0.3 |  | 30 | 450 | 20 | [12 empty] | 200 | 3 | 33.33 | 3.52
MHS0739 | Mg-30(Ti0.9- Zr0.2 Mn1.5 Cr0.3) | 0.769230769 | 0 | 0 | 0 | 0 | 0 | 0 | 0 | 0 | 0 | 0 | 0 | 0 | 0 | 0 | 0 | 0.119363395 | 0 | 0.071618037 | 0 | 0 | 0.023872679 | 0 | 0 | 0.015915119 | 0 | 0 | 0 | 1.657773535 | 0.027122987 | 2.446191034 | 0.533317039 | 15.02066511 | 0.026163852 | 0.157556079 | 0.047269524 | 0.141809302 | 0.031749388 | 3.703915735 | 0.035370657 | 202.1003914 | 0.241084986 | 3.727094075 | 0.050644578 | 3.734785027 | 0.01615112 | 27.81521919 | 0.357742941 | 13.49093192 | 0.312690429 | 1549.409935 | 0.358467924 | -0.368487076 | 0.445780541 | 7.583009126 | 0.026842742 | 1.338642782 | 0.059894748 | 9.552528112 | 0.261742779 | 24.94762238 | 0.015689728 | 2.446191034 | 0.812376998 | 0 | 0.187623002 | 0.533317039 | 169.9609413 | 0.323992583 | 1023.432809 | 0.279387827 | 0.016484772 | 53.89211782 | 0.009333811 | 2082398.955 | 5.559445087 | -4211.864877 | 0.001318209 | 4.120860974 |  | 0.3 |  | 30 | 450 | 20 | [12 empty] | 280 | 3 | 1 | 3.26
MHS0740 | Mg20Ni8Cu2 | 0.448955239 | 0.433664347 | 0.117380414 | 0 | 0 | 0 | 0 | 0 | 0 | 0 | 0 | 0 | 0 | 0 | 0 | 0 | 0 | 0 | 0 | 0 | 0 | 0 | 0 | 0 | 0 | 0 | 0 | 0 | 1.721999822 | 0.042894714 | 4.733323762 | 0.818115712 | 16.22144913 | 0.107723063 | 0.148480043 | 0.110787639 | 0.135866688 | 0.055135085 | 4.126664807 | 0.161897725 | 140.1685018 | 0.65157143 | 4.123331468 | 0.161361721 | 3.971999222 | 0.079178842 | 36.09126559 | 0.462881307 | 17.39998074 | 0.439094619 | 1947.264415 | 0.426364025 | 0.124464785 | 5.960469951 | 7.649800018 | 0.002718776 | 1.509332605 | 0.186777322 | 11.2599892 | 0.332340556 | 25.16066501 | 0.022194394 | 4.733323762 | 0.408451505 | 0 | 0.591548495 | 0.818115712 | 177.6001574 | 0.413758516 | 1166.790313 | 0.304269394 | 0.01420066 | 87.33316492 | 0.009650397 | 3124108.049 | -3.09332713 | -7795.797489 | 0.000396952 | 6.678752878 | [18 empty] | 200 | 1.5 | 10 | 2.33 |  |  |  | 200 | 0.0001 | 20 | 0.42
MHS0741 | Mg20Ni8Cu2 | 0.448955239 | 0.433664347 | 0.117380414 | 0 | 0 | 0 | 0 | 0 | 0 | 0 | 0 | 0 | 0 | 0 | 0 | 0 | 0 | 0 | 0 | 0 | 0 | 0 | 0 | 0 | 0 | 0 | 0 | 0 | 1.721999822 | 0.042894714 | 4.733323762 | 0.818115712 | 16.22144913 | 0.107723063 | 0.148480043 | 0.110787639 | 0.135866688 | 0.055135085 | 4.126664807 | 0.161897725 | 140.1685018 | 0.65157143 | 4.123331468 | 0.161361721 | 3.971999222 | 0.079178842 | 36.09126559 | 0.462881307 | 17.39998074 | 0.439094619 | 1947.264415 | 0.426364025 | 0.124464785 | 5.960469951 | 7.649800018 | 0.002718776 | 1.509332605 | 0.186777322 | 11.2599892 | 0.332340556 | 25.16066501 | 0.022194394 | 4.733323762 | 0.408451505 | 0 | 0.591548495 | 0.818115712 | 177.6001574 | 0.413758516 | 1166.790313 | 0.304269394 | 0.01420066 | 87.33316492 | 0.009650397 | 3124108.049 | -3.09332713 | -7795.797489 | 0.000396952 | 6.678752878 | [10 empty] | 15 | [7 empty] | 200 | 1.5 | 10 | 3.03 |  |  |  | 200 | 0.0001 | 20 | 0.96
MHS0742 | Mg20Ni8Cu2 | 0.448955239 | 0.433664347 | 0.117380414 | 0 | 0 | 0 | 0 | 0 | 0 | 0 | 0 | 0 | 0 | 0 | 0 | 0 | 0 | 0 | 0 | 0 | 0 | 0 | 0 | 0 | 0 | 0 | 0 | 0 | 1.721999822 | 0.042894714 | 4.733323762 | 0.818115712 | 16.22144913 | 0.107723063 | 0.148480043 | 0.110787639 | 0.135866688 | 0.055135085 | 4.126664807 | 0.161897725 | 140.1685018 | 0.65157143 | 4.123331468 | 0.161361721 | 3.971999222 | 0.079178842 | 36.09126559 | 0.462881307 | 17.39998074 | 0.439094619 | 1947.264415 | 0.426364025 | 0.124464785 | 5.960469951 | 7.649800018 | 0.002718776 | 1.509332605 | 0.186777322 | 11.2599892 | 0.332340556 | 25.16066501 | 0.022194394 | 4.733323762 | 0.408451505 | 0 | 0.591548495 | 0.818115712 | 177.6001574 | 0.413758516 | 1166.790313 | 0.304269394 | 0.01420066 | 87.33316492 | 0.009650397 | 3124108.049 | -3.09332713 | -7795.797489 | 0.000396952 | 6.678752878 | [10 empty] | 20 | [7 empty] | 200 | 1.5 | 10 | 3.11 |  |  |  | 200 | 0.0001 | 20 | 1.06
MHS0743 | Mg20Ni8Cu2 | 0.448955239 | 0.433664347 | 0.117380414 | 0 | 0 | 0 | 0 | 0 | 0 | 0 | 0 | 0 | 0 | 0 | 0 | 0 | 0 | 0 | 0 | 0 | 0 | 0 | 0 | 0 | 0 | 0 | 0 | 0 | 1.721999822 | 0.042894714 | 4.733323762 | 0.818115712 | 16.22144913 | 0.107723063 | 0.148480043 | 0.110787639 | 0.135866688 | 0.055135085 | 4.126664807 | 0.161897725 | 140.1685018 | 0.65157143 | 4.123331468 | 0.161361721 | 3.971999222 | 0.079178842 | 36.09126559 | 0.462881307 | 17.39998074 | 0.439094619 | 1947.264415 | 0.426364025 | 0.124464785 | 5.960469951 | 7.649800018 | 0.002718776 | 1.509332605 | 0.186777322 | 11.2599892 | 0.332340556 | 25.16066501 | 0.022194394 | 4.733323762 | 0.408451505 | 0 | 0.591548495 | 0.818115712 | 177.6001574 | 0.413758516 | 1166.790313 | 0.304269394 | 0.01420066 | 87.33316492 | 0.009650397 | 3124108.049 | -3.09332713 | -7795.797489 | 0.000396952 | 6.678752878 | [10 empty] | 25 | [7 empty] | 200 | 1.5 | 10 | 3.17 |  |  |  | 200 | 0.0001 | 20 | 1.21
MHS0744 | Mg20Ni8Cu2 | 0.448955239 | 0.433664347 | 0.117380414 | 0 | 0 | 0 | 0 | 0 | 0 | 0 | 0 | 0 | 0 | 0 | 0 | 0 | 0 | 0 | 0 | 0 | 0 | 0 | 0 | 0 | 0 | 0 | 0 | 0 | 1.721999822 | 0.042894714 | 4.733323762 | 0.818115712 | 16.22144913 | 0.107723063 | 0.148480043 | 0.110787639 | 0.135866688 | 0.055135085 | 4.126664807 | 0.161897725 | 140.1685018 | 0.65157143 | 4.123331468 | 0.161361721 | 3.971999222 | 0.079178842 | 36.09126559 | 0.462881307 | 17.39998074 | 0.439094619 | 1947.264415 | 0.426364025 | 0.124464785 | 5.960469951 | 7.649800018 | 0.002718776 | 1.509332605 | 0.186777322 | 11.2599892 | 0.332340556 | 25.16066501 | 0.022194394 | 4.733323762 | 0.408451505 | 0 | 0.591548495 | 0.818115712 | 177.6001574 | 0.413758516 | 1166.790313 | 0.304269394 | 0.01420066 | 87.33316492 | 0.009650397 | 3124108.049 | -3.09332713 | -7795.797489 | 0.000396952 | 6.678752878 | [10 empty] | 30 | [7 empty] | 200 | 1.5 | 10 | 3.24 |  |  |  | 200 | 0.0001 | 20 | 1.35
MHS0745 | Mg20Ni6Cu4 | 0.444966415 | 0.322358533 | 0.232675053 | 0 | 0 | 0 | 0 | 0 | 0 | 0 | 0 | 0 | 0 | 0 | 0 | 0 | 0 | 0 | 0 | 0 | 0 | 0 | 0 | 0 | 0 | 0 | 0 | 0 | 1.723999869 | 0.044569297 | 4.799992912 | 0.827060536 | 16.36302621 | 0.120463984 | 0.148693366 | 0.108658651 | 0.136400017 | 0.050496032 | 4.096665231 | 0.153910379 | 140.2403764 | 0.650513464 | 4.089998555 | 0.15265014 | 3.977332757 | 0.081032449 | 36.41478297 | 0.471807438 | 17.46665231 | 0.442912684 | 1923.864946 | 0.415503835 | 0.128931928 | 5.803560484 | 7.655600021 | 0.003671052 | 1.50866612 | 0.186238113 | 10.9866582 | 0.312694696 | 25.05199861 | 0.021104304 | 4.799992912 | 0.388889425 | 0 | 0.611110575 | 0.827060536 | 198.2001461 | 0.444824915 | 1142.098535 | 0.286211684 | 0.014243348 | 84.66653673 | 0.009619711 | 3142982.387 | -2.773329262 | -8176.898147 | 0.000339281 | 7.157109979 | [18 empty] | 200 | 1.5 | 10 | 1.54 |  |  |  | 200 | 0.0001 | 20 | 0.65
MHS0746 | Mg20Ni6Cu4 | 0.444966415 | 0.322358533 | 0.232675053 | 0 | 0 | 0 | 0 | 0 | 0 | 0 | 0 | 0 | 0 | 0 | 0 | 0 | 0 | 0 | 0 | 0 | 0 | 0 | 0 | 0 | 0 | 0 | 0 | 0 | 1.723999869 | 0.044569297 | 4.799992912 | 0.827060536 | 16.36302621 | 0.120463984 | 0.148693366 | 0.108658651 | 0.136400017 | 0.050496032 | 4.096665231 | 0.153910379 | 140.2403764 | 0.650513464 | 4.089998555 | 0.15265014 | 3.977332757 | 0.081032449 | 36.41478297 | 0.471807438 | 17.46665231 | 0.442912684 | 1923.864946 | 0.415503835 | 0.128931928 | 5.803560484 | 7.655600021 | 0.003671052 | 1.50866612 | 0.186238113 | 10.9866582 | 0.312694696 | 25.05199861 | 0.021104304 | 4.799992912 | 0.388889425 | 0 | 0.611110575 | 0.827060536 | 198.2001461 | 0.444824915 | 1142.098535 | 0.286211684 | 0.014243348 | 84.66653673 | 0.009619711 | 3142982.387 | -2.773329262 | -8176.898147 | 0.000339281 | 7.157109979 | [10 empty] | 15 | [7 empty] | 200 | 1.5 | 10 | 2.56 |  |  |  | 200 | 0.0001 | 20 | 1.25
MHS0747 | Mg20Ni6Cu4 | 0.444966415 | 0.322358533 | 0.232675053 | 0 | 0 | 0 | 0 | 0 | 0 | 0 | 0 | 0 | 0 | 0 | 0 | 0 | 0 | 0 | 0 | 0 | 0 | 0 | 0 | 0 | 0 | 0 | 0 | 0 | 1.723999869 | 0.044569297 | 4.799992912 | 0.827060536 | 16.36302621 | 0.120463984 | 0.148693366 | 0.108658651 | 0.136400017 | 0.050496032 | 4.096665231 | 0.153910379 | 140.2403764 | 0.650513464 | 4.089998555 | 0.15265014 | 3.977332757 | 0.081032449 | 36.41478297 | 0.471807438 | 17.46665231 | 0.442912684 | 1923.864946 | 0.415503835 | 0.128931928 | 5.803560484 | 7.655600021 | 0.003671052 | 1.50866612 | 0.186238113 | 10.9866582 | 0.312694696 | 25.05199861 | 0.021104304 | 4.799992912 | 0.388889425 | 0 | 0.611110575 | 0.827060536 | 198.2001461 | 0.444824915 | 1142.098535 | 0.286211684 | 0.014243348 | 84.66653673 | 0.009619711 | 3142982.387 | -2.773329262 | -8176.898147 | 0.000339281 | 7.157109979 | [10 empty] | 20 | [7 empty] | 200 | 1.5 | 10 | 2.63 |  |  |  | 200 | 0.0001 | 20 | 1.45
MHS0748 | Mg20Ni6Cu4 | 0.444966415 | 0.322358533 | 0.232675053 | 0 | 0 | 0 | 0 | 0 | 0 | 0 | 0 | 0 | 0 | 0 | 0 | 0 | 0 | 0 | 0 | 0 | 0 | 0 | 0 | 0 | 0 | 0 | 0 | 0 | 1.723999869 | 0.044569297 | 4.799992912 | 0.827060536 | 16.36302621 | 0.120463984 | 0.148693366 | 0.108658651 | 0.136400017 | 0.050496032 | 4.096665231 | 0.153910379 | 140.2403764 | 0.650513464 | 4.089998555 | 0.15265014 | 3.977332757 | 0.081032449 | 36.41478297 | 0.471807438 | 17.46665231 | 0.442912684 | 1923.864946 | 0.415503835 | 0.128931928 | 5.803560484 | 7.655600021 | 0.003671052 | 1.50866612 | 0.186238113 | 10.9866582 | 0.312694696 | 25.05199861 | 0.021104304 | 4.799992912 | 0.388889425 | 0 | 0.611110575 | 0.827060536 | 198.2001461 | 0.444824915 | 1142.098535 | 0.286211684 | 0.014243348 | 84.66653673 | 0.009619711 | 3142982.387 | -2.773329262 | -8176.898147 | 0.000339281 | 7.157109979 | [10 empty] | 25 | [7 empty] | 200 | 1.5 | 10 | 2.71 |  |  |  | 200 | 0.0001 | 20 | 1.56
MHS0749 | Mg20Ni6Cu4 | 0.444966415 | 0.322358533 | 0.232675053 | 0 | 0 | 0 | 0 | 0 | 0 | 0 | 0 | 0 | 0 | 0 | 0 | 0 | 0 | 0 | 0 | 0 | 0 | 0 | 0 | 0 | 0 | 0 | 0 | 0 | 1.723999869 | 0.044569297 | 4.799992912 | 0.827060536 | 16.36302621 | 0.120463984 | 0.148693366 | 0.108658651 | 0.136400017 | 0.050496032 | 4.096665231 | 0.153910379 | 140.2403764 | 0.650513464 | 4.089998555 | 0.15265014 | 3.977332757 | 0.081032449 | 36.41478297 | 0.471807438 | 17.46665231 | 0.442912684 | 1923.864946 | 0.415503835 | 0.128931928 | 5.803560484 | 7.655600021 | 0.003671052 | 1.50866612 | 0.186238113 | 10.9866582 | 0.312694696 | 25.05199861 | 0.021104304 | 4.799992912 | 0.388889425 | 0 | 0.611110575 | 0.827060536 | 198.2001461 | 0.444824915 | 1142.098535 | 0.286211684 | 0.014243348 | 84.66653673 | 0.009619711 | 3142982.387 | -2.773329262 | -8176.898147 | 0.000339281 | 7.157109979 | [10 empty] | 30 | [7 empty] | 200 | 1.5 | 10 | 2.72 |  |  |  | 200 | 0.0001 | 20 | 1.68
MHS0750 | LaMg11.5Ni0.5 | 0.624229505 | 0.065540106 | 0 | 0 | 0.310230389 | 0 | 0 | 0 | 0 | 0 | 0 | 0 | 0 | 0 | 0 | 0 | 0 | 0 | 0 | 0 | 0 | 0 | 0 | 0 | 0 | 0 | 0 | 0 | 1.648846109 | 0.060164299 | 2.384613388 | 0.648377639 | 14.85009721 | 0.084099324 | 0.160873086 | 0.064396436 | 0.145423083 | 0.12427787 | 3.697307312 | 0.080776923 | 192.9690093 | 0.204064572 | 3.704999621 | 0.078843922 | 3.724999823 | 0.058892316 | 34.44339364 | 0.896286267 | 16.07691995 | 0.759244516 | 1615.730358 | 0.436533064 | -0.270769606 | 1.377939029 | 7.486615344 | 0.073632706 | 1.316922921 | 0.099559613 | 8.834613192 | 0.203790486 | 25.08757667 | 0.025020593 | 2.384613388 | 0.838710379 | 0 | 0.161289621 | 0.648377639 | 172.5769445 | 0.288757691 | 974.8805718 | 0.171200171 | 0.017651993 | 48.88458102 | 0.009062252 | 2398161.301 | -2.769226333 | -3496.662215 | 0.00079259 | 3.583918984 | 氢化燃烧合成（0.2MPa氢气气氛下合成）+机械球磨 |  | 0.1 | 30 |  | 20 | [12 empty] | 100 | 3 | 10 | 2.12 |  |  |  | 250 | 0.005 | 30 | 3.29
MHS0751 | LaMg11.5Ni0.5 | 0.624229505 | 0.065540106 | 0 | 0 | 0.310230389 | 0 | 0 | 0 | 0 | 0 | 0 | 0 | 0 | 0 | 0 | 0 | 0 | 0 | 0 | 0 | 0 | 0 | 0 | 0 | 0 | 0 | 0 | 0 | 1.648846109 | 0.060164299 | 2.384613388 | 0.648377639 | 14.85009721 | 0.084099324 | 0.160873086 | 0.064396436 | 0.145423083 | 0.12427787 | 3.697307312 | 0.080776923 | 192.9690093 | 0.204064572 | 3.704999621 | 0.078843922 | 3.724999823 | 0.058892316 | 34.44339364 | 0.896286267 | 16.07691995 | 0.759244516 | 1615.730358 | 0.436533064 | -0.270769606 | 1.377939029 | 7.486615344 | 0.073632706 | 1.316922921 | 0.099559613 | 8.834613192 | 0.203790486 | 25.08757667 | 0.025020593 | 2.384613388 | 0.838710379 | 0 | 0.161289621 | 0.648377639 | 172.5769445 | 0.288757691 | 974.8805718 | 0.171200171 | 0.017651993 | 48.88458102 | 0.009062252 | 2398161.301 | -2.769226333 | -3496.662215 | 0.00079259 | 3.583918984 | 氢化燃烧合成（0.2MPa氢气气氛下合成）+机械球磨 |  | 0.1 | 30 |  | 20 | [12 empty] | 150 | 3 | 1.67 | 3.42 |  |  |  | 220 | 0.005 | 30 | 1.26
MHS0752 | LaMg11.5Ni0.5 | 0.624229505 | 0.065540106 | 0 | 0 | 0.310230389 | 0 | 0 | 0 | 0 | 0 | 0 | 0 | 0 | 0 | 0 | 0 | 0 | 0 | 0 | 0 | 0 | 0 | 0 | 0 | 0 | 0 | 0 | 0 | 1.648846109 | 0.060164299 | 2.384613388 | 0.648377639 | 14.85009721 | 0.084099324 | 0.160873086 | 0.064396436 | 0.145423083 | 0.12427787 | 3.697307312 | 0.080776923 | 192.9690093 | 0.204064572 | 3.704999621 | 0.078843922 | 3.724999823 | 0.058892316 | 34.44339364 | 0.896286267 | 16.07691995 | 0.759244516 | 1615.730358 | 0.436533064 | -0.270769606 | 1.377939029 | 7.486615344 | 0.073632706 | 1.316922921 | 0.099559613 | 8.834613192 | 0.203790486 | 25.08757667 | 0.025020593 | 2.384613388 | 0.838710379 | 0 | 0.161289621 | 0.648377639 | 172.5769445 | 0.288757691 | 974.8805718 | 0.171200171 | 0.017651993 | 48.88458102 | 0.009062252 | 2398161.301 | -2.769226333 | -3496.662215 | 0.00079259 | 3.583918984 | 氢化燃烧合成（0.1MPa氩气气氛下合成）+机械球磨 |  | 0.1 | 30 |  | 20 | [12 empty] | 150 | 3 | 1.67 | 0.06 |  |  |  | 250 | 0.005 | 30 | 2.85
MHS0753 | LaMg11.5Ni0.5 | 0.624229505 | 0.065540106 | 0 | 0 | 0.310230389 | 0 | 0 | 0 | 0 | 0 | 0 | 0 | 0 | 0 | 0 | 0 | 0 | 0 | 0 | 0 | 0 | 0 | 0 | 0 | 0 | 0 | 0 | 0 | 1.648846109 | 0.060164299 | 2.384613388 | 0.648377639 | 14.85009721 | 0.084099324 | 0.160873086 | 0.064396436 | 0.145423083 | 0.12427787 | 3.697307312 | 0.080776923 | 192.9690093 | 0.204064572 | 3.704999621 | 0.078843922 | 3.724999823 | 0.058892316 | 34.44339364 | 0.896286267 | 16.07691995 | 0.759244516 | 1615.730358 | 0.436533064 | -0.270769606 | 1.377939029 | 7.486615344 | 0.073632706 | 1.316922921 | 0.099559613 | 8.834613192 | 0.203790486 | 25.08757667 | 0.025020593 | 2.384613388 | 0.838710379 | 0 | 0.161289621 | 0.648377639 | 172.5769445 | 0.288757691 | 974.8805718 | 0.171200171 | 0.017651993 | 48.88458102 | 0.009062252 | 2398161.301 | -2.769226333 | -3496.662215 | 0.00079259 | 3.583918984 | 氢化燃烧合成（0.1MPa氩气气氛下合成）+机械球磨 |  | 0.1 | 30 |  | 20 | [19 empty] | 220 | 0.005 | 30 | 0.17
MHS0754 | Mg- 50wt.%Ti0.9C0.1 | 0.666666667 | 0 | 0 | 0 | 0 | 0 | 0 | 0 | 0 | 0 | 0 | 0 | 0 | 0 | 0 | 0 | 0 | 0 | 0.324291915 | 0 | 0 | 0 | 0 | 0 | 0 | 0 | 0 | 0.009041418 | 1.647389255 | 0.092518528 | 2.646021274 | 0.702859305 | 14.95376819 | 0.1011566 | 0.155623073 | 0.082549774 | 0.143282609 | 0.087096323 | 3.774130425 | 0.066590145 | 171.5891708 | 0.368908866 | 3.818705893 | 0.083008141 | 3.746123872 | 0.104816132 | 28.60672646 | 0.335921934 | 13.80885957 | 0.297562675 | 1843.747498 | 0.49845082 | -0.264206328 | 1.265167344 | 7.565311943 | 0.084076815 | 1.381277681 | 0.141651012 | 12.97020062 | 1.228082693 | 24.55389236 | 0.096940935 | 2.43068085 | 0.822814727 | 0.017718527 | 0.159466746 | 0.338224823 | 156.3638256 | 0.423854058 | 1184.871522 | 0.481214966 | 0.016063392 | 57.33900634 | 0.010946504 | 2176154.217 | 4.195676171 | -5817.269742 | 0.000720725 | 4.91316173 |  |  |  | 20 | 300 | 10 | [12 empty] | 360 |  |  |  | 2.96
MHS0755 | Mg- 50wt.%Ti0.8C0.2 | 0.666666667 | 0 | 0 | 0 | 0 | 0 | 0 | 0 | 0 | 0 | 0 | 0 | 0 | 0 | 0 | 0 | 0 | 0 | 0.313657265 | 0 | 0 | 0 | 0 | 0 | 0 | 0 | 0 | 0.019676068 | 1.67 | 0.120600782 | 2.919802529 | 0.874010207 | 15.19674966 | 0.137790928 | 0.153734966 | 0.114588079 | 0.141505891 | 0.114050646 | 3.802569392 | 0.082270574 | 169.212671 | 0.384349973 | 3.844880308 | 0.094127827 | 3.810706967 | 0.144907963 | 28.07407482 | 0.346951176 | 13.5636643 | 0.309357979 | 1884.528034 | 0.507714597 | -0.220132615 | 1.995166231 | 7.661774613 | 0.111044174 | 1.409338673 | 0.188503126 | 15.52033575 | 1.456912514 | 24.15210591 | 0.142167878 | 2.459901265 | 0.813040763 | 0.037391847 | 0.14956739 | 0.342128228 | 156.7951287 | 0.413547397 | 1248.017355 | 0.564750587 | 0.015730749 | 56.40555136 | 0.012435994 | 2165101.196 | -2.413791939 | -6791.280802 | 0.000355552 | 5.439721638 |  |  |  | 20 | 300 | 10 | [12 empty] | 360 |  |  |  | 2.95
MHS0756 | Mg- 50wt.%Ti0.7C0.3 | 0.666666667 | 0 | 0 | 0 | 0 | 0 | 0 | 0 | 0 | 0 | 0 | 0 | 0 | 0 | 0 | 0 | 0 | 0 | 0.300967569 | 0 | 0 | 0 | 0 | 0 | 0 | 0 | 0 | 0.032365765 | 1.695902204 | 0.143425014 | 3.233438281 | 0.969459338 | 15.47510209 | 0.166530963 | 0.151572008 | 0.14272817 | 0.139470537 | 0.1384149 | 3.835148236 | 0.096031032 | 166.4902228 | 0.401625531 | 3.874864949 | 0.104586793 | 3.88469146 | 0.175984118 | 27.46388477 | 0.358748147 | 13.28277581 | 0.321944192 | 1931.245016 | 0.51587572 | -0.169643067 | 3.12533413 | 7.772279411 | 0.132885865 | 1.441484521 | 0.225476683 | 18.44169554 | 1.524463072 | 23.69183117 | 0.181098986 | 2.493375312 | 0.802125532 | 0.05936234 | 0.138512127 | 0.345782963 | 157.2892168 | 0.401532814 | 1320.355363 | 0.626207045 | 0.015349684 | 55.33621279 | 0.013967221 | 2152058.319 | -9.511522019 | -7796.458978 | 0.00122147 | 5.897614895 |  |  |  | 20 | 300 | 10 | [12 empty] | 360 |  |  |  | 2.76
MHS0757 | Mg- 50wt.%Ti0.6C0.4 | 0.666666667 | 0 | 0 | 0 | 0 | 0 | 0 | 0 | 0 | 0 | 0 | 0 | 0 | 0 | 0 | 0 | 0 | 0 | 0.285563437 | 0 | 0 | 0 | 0 | 0 | 0 | 0 | 0 | 0.047769896 | 1.725870994 | 0.162865608 | 3.596314127 | 1.018442384 | 15.79715521 | 0.190528183 | 0.149069469 | 0.169545067 | 0.137115636 | 0.161796574 | 3.872841884 | 0.108537344 | 163.3403565 | 0.42113863 | 3.909557108 | 0.114523946 | 3.970291349 | 0.201756766 | 26.75789629 | 0.371265978 | 12.95778848 | 0.335301017 | 1985.296457 | 0.522577242 | -0.111226774 | 5.518774642 | 7.900133209 | 0.15152454 | 1.478677193 | 0.256296202 | 21.82170212 | 1.514326191 | 23.15929436 | 0.218208439 | 2.532104709 | 0.789856752 | 0.084057299 | 0.126085949 | 0.349031343 | 157.8608756 | 0.387327221 | 1404.050273 | 0.670686394 | 0.014908793 | 54.09899052 | 0.015541966 | 2136435.087 | -17.09214018 | -8869.509016 | 0.001930788 | 6.304914466 |  |  |  | 20 | 300 | 10 | [12 empty] | 360 |  |  |  | 2.6
MHS0758 | Mg 95 Ni 5 | 0.887234672 | 0.112765328 | 0 | 0 | 0 | 0 | 0 | 0 | 0 | 0 | 0 | 0 | 0 | 0 | 0 | 0 | 0 | 0 | 0 | 0 | 0 | 0 | 0 | 0 | 0 | 0 | 0 | 0 | 1.677499951 | 0.019488312 | 2.39999741 | 0.726481713 | 15.19215549 | 0.044947391 | 0.158325011 | 0.04886797 | 0.140150006 | 0.026436337 | 3.734499518 | 0.086955956 | 195.0503128 | 0.216720404 | 3.734499518 | 0.086955956 | 3.78249979 | 0.037452423 | 26.02440887 | 0.287989444 | 12.79999482 | 0.272430459 | 1454.14941 | 0.273226683 | -0.322000505 | 1.055877459 | 7.645700002 | 0.000171033 | 1.339999806 | 0.097587005 | 9.124997248 | 0.20301665 | 24.92904961 | 0.010499842 | 2.39999741 | 0.833334233 | 0 | 0.166665767 | 0.726481713 | 185.050032 | 0.116598108 | 963.3997394 | 0.182110434 | 0.016731994 | 51.7499563 | 0.009471663 | 1911557.626 | -0.759995338 | -1590.800984 | 0.000477972 | 1.650447809 | 机械研磨(HCS +?MM) |  | 0.1 | 30 | 200 | 10 | [12 empty] | 100 |  | 1.67 | 4.9 | [8 empty] | 177 |  |  |  |  | 116
MHS0759 | Mg95Ni5Cu2 | 0.845923404 | 0.107514768 | 0.046561828 | 0 | 0 | 0 | 0 | 0 | 0 | 0 | 0 | 0 | 0 | 0 | 0 | 0 | 0 | 0 | 0 | 0 | 0 | 0 | 0 | 0 | 0 | 0 | 0 | 0 | 1.680882306 | 0.023943845 | 2.568624968 | 0.816828778 | 15.29215776 | 0.063976976 | 0.157726482 | 0.055489238 | 0.139990201 | 0.02742074 | 3.753430906 | 0.092792558 | 191.45858 | 0.255709293 | 3.752450514 | 0.09212253 | 3.796176269 | 0.044880521 | 26.76012659 | 0.338667289 | 13.11764209 | 0.314007583 | 1481.224921 | 0.295371229 | -0.291627936 | 1.369265598 | 7.64729412 | 0.001483693 | 1.350980205 | 0.111751234 | 9.202938505 | 0.208116336 | 24.9194604 | 0.010750444 | 2.568624968 | 0.770993109 | 0 | 0.229006891 | 0.816828778 | 189.2647387 | 0.193743629 | 971.1324922 | 0.187532292 | 0.016575323 | 53.48034989 | 0.009476501 | 1984236.535 | -0.934251806 | -2351.523341 | 0.000397454 | 2.420461789 | HCS+MM之前，无MM预处理 |  | 0.1 | 30 | 200 | 10 | [12 empty] | 100 | 3 | 1.67 | 0.95 | [13 empty] | 98
MHS0760 | Mg95Ni5Cu2 | 0.845923404 | 0.107514768 | 0.046561828 | 0 | 0 | 0 | 0 | 0 | 0 | 0 | 0 | 0 | 0 | 0 | 0 | 0 | 0 | 0 | 0 | 0 | 0 | 0 | 0 | 0 | 0 | 0 | 0 | 0 | 1.680882306 | 0.023943845 | 2.568624968 | 0.816828778 | 15.29215776 | 0.063976976 | 0.157726482 | 0.055489238 | 0.139990201 | 0.02742074 | 3.753430906 | 0.092792558 | 191.45858 | 0.255709293 | 3.752450514 | 0.09212253 | 3.796176269 | 0.044880521 | 26.76012659 | 0.338667289 | 13.11764209 | 0.314007583 | 1481.224921 | 0.295371229 | -0.291627936 | 1.369265598 | 7.64729412 | 0.001483693 | 1.350980205 | 0.111751234 | 9.202938505 | 0.208116336 | 24.9194604 | 0.010750444 | 2.568624968 | 0.770993109 | 0 | 0.229006891 | 0.816828778 | 189.2647387 | 0.193743629 | 971.1324922 | 0.187532292 | 0.016575323 | 53.48034989 | 0.009476501 | 1984236.535 | -0.934251806 | -2351.523341 | 0.000397454 | 2.420461789 | HCS+MM之前，MM预处理 |  | 0.1 | 30 | 200 | 10 | [12 empty] | 100 | 3 | 1.67 | 4.16 | 4.16 | [7 empty] | 147
MHS0761 | 71.5%Mg–23.5%Ni–5%Fe | 0.715 | 0.235 | 0 | 0 | 0 | 0 | 0 | 0 | 0 | 0 | 0 | 0 | 0 | 0.05 | 0 | 0 | 0 | 0 | 0 | 0 | 0 | 0 | 0 | 0 | 0 | 0 | 0 | 0 | 1.687761804 | 0.028490983 | 3.089922251 | 0.869504621 | 15.43111982 | 0.065559784 | 0.155018875 | 0.080320372 | 0.138781753 | 0.040061275 | 3.859671527 | 0.128171306 | 177.0782407 | 0.382898542 | 3.855758007 | 0.126821196 | 3.833925184 | 0.055181292 | 29.14006964 | 0.406838963 | 14.23202477 | 0.384851769 | 1621.899924 | 0.391184757 | -0.203301872 | 2.476622467 | 7.652005128 | 0.005374568 | 1.393570478 | 0.147187982 | 9.824777472 | 0.28504973 | 25.01515071 | 0.015395654 | 3.089922251 | 0.647265477 | 0 | 0.352734523 | 0.869504621 | 175.5794899 | 0.201464251 | 1040.239547 | 0.276067207 | 0.015886723 | 64.01207864 | 0.009444726 | 2251697.795 | -0.014299502 | -4132.610029 | 3.46E-06 | 3.972734686 | 反应机械研磨 |  |  | 45 | 250 | 4 | [12 empty] | 320 | 1.2 | 5 | 2.47 （0.494 /min氢化率） |  |  |  | 320 | 0.1 | 5 | 1.65（放氢速率0.330 /min）
MHS0762 | 71.5%Mg–23.5%Ni–5%Fe | 0.715 | 0.235 | 0 | 0 | 0 | 0 | 0 | 0 | 0 | 0 | 0 | 0 | 0 | 0.05 | 0 | 0 | 0 | 0 | 0 | 0 | 0 | 0 | 0 | 0 | 0 | 0 | 0 | 0 | 1.687761804 | 0.028490983 | 3.089922251 | 0.869504621 | 15.43111982 | 0.065559784 | 0.155018875 | 0.080320372 | 0.138781753 | 0.040061275 | 3.859671527 | 0.128171306 | 177.0782407 | 0.382898542 | 3.855758007 | 0.126821196 | 3.833925184 | 0.055181292 | 29.14006964 | 0.406838963 | 14.23202477 | 0.384851769 | 1621.899924 | 0.391184757 | -0.203301872 | 2.476622467 | 7.652005128 | 0.005374568 | 1.393570478 | 0.147187982 | 9.824777472 | 0.28504973 | 25.01515071 | 0.015395654 | 3.089922251 | 0.647265477 | 0 | 0.352734523 | 0.869504621 | 175.5794899 | 0.201464251 | 1040.239547 | 0.276067207 | 0.015886723 | 64.01207864 | 0.009444726 | 2251697.795 | -0.014299502 | -4132.610029 | 3.46E-06 | 3.972734686 | 反应机械研磨 |  |  | 45 | 250 | 4 | [12 empty] | 320 | 1.2 | 60 | 3.32 |  |  |  | 320 | 0.1 | 20 | 2.42
MHS0763 | Mg2Ni | 0.453016225 | 0.546983775 | 0 | 0 | 0 | 0 | 0 | 0 | 0 | 0 | 0 | 0 | 0 | 0 | 0 | 0 | 0 | 0 | 0 | 0 | 0 | 0 | 0 | 0 | 0 | 0 | 0 | 0 | 1.719999773 | 0.041110818 | 4.666654551 | 0.808123216 | 16.07987192 | 0.091852098 | 0.14826672 | 0.112869843 | 0.135333359 | 0.05921576 | 4.15666441 | 0.168979708 | 140.0966271 | 0.652629274 | 4.15666441 | 0.168979708 | 3.966665682 | 0.077246891 | 35.76774792 | 0.453224756 | 17.3333091 | 0.435142749 | 1970.663906 | 0.436081192 | 0.119997637 | 6.128372465 | 7.644000009 | 0.000370019 | 1.509999091 | 0.187312955 | 11.53332046 | 0.3474224 | 25.26933151 | 0.022404874 | 4.666654551 | 0.428572541 | 0 | 0.571427459 | 0.808123216 | 157.0001499 | 0.297254458 | 1191.482114 | 0.318494255 | 0.014157973 | 89.99979555 | 0.00967981 | 3105123.722 | -3.555547478 | -6308.843232 | 0.000563899 | 5.291970068 | 化学合成法 |  |  |  | 400（搅拌速度） | 3.5（搅拌时间） | [12 empty] | 250（搅拌温度20） |  |  |  | 0.6
MHS0764 | Mg2Ni | 0.453016225 | 0.546983775 | 0 | 0 | 0 | 0 | 0 | 0 | 0 | 0 | 0 | 0 | 0 | 0 | 0 | 0 | 0 | 0 | 0 | 0 | 0 | 0 | 0 | 0 | 0 | 0 | 0 | 0 | 1.719999773 | 0.041110818 | 4.666654551 | 0.808123216 | 16.07987192 | 0.091852098 | 0.14826672 | 0.112869843 | 0.135333359 | 0.05921576 | 4.15666441 | 0.168979708 | 140.0966271 | 0.652629274 | 4.15666441 | 0.168979708 | 3.966665682 | 0.077246891 | 35.76774792 | 0.453224756 | 17.3333091 | 0.435142749 | 1970.663906 | 0.436081192 | 0.119997637 | 6.128372465 | 7.644000009 | 0.000370019 | 1.509999091 | 0.187312955 | 11.53332046 | 0.3474224 | 25.26933151 | 0.022404874 | 4.666654551 | 0.428572541 | 0 | 0.571427459 | 0.808123216 | 157.0001499 | 0.297254458 | 1191.482114 | 0.318494255 | 0.014157973 | 89.99979555 | 0.00967981 | 3105123.722 | -3.555547478 | -6308.843232 | 0.000563899 | 5.291970068 | 化学合成法 |  |  |  | 400（搅拌速度） | 3.5（搅拌时间） | [12 empty] | 250（搅拌温度40） |  |  |  | 1.2
MHS0765 | Mg2Ni | 0.453016225 | 0.546983775 | 0 | 0 | 0 | 0 | 0 | 0 | 0 | 0 | 0 | 0 | 0 | 0 | 0 | 0 | 0 | 0 | 0 | 0 | 0 | 0 | 0 | 0 | 0 | 0 | 0 | 0 | 1.719999773 | 0.041110818 | 4.666654551 | 0.808123216 | 16.07987192 | 0.091852098 | 0.14826672 | 0.112869843 | 0.135333359 | 0.05921576 | 4.15666441 | 0.168979708 | 140.0966271 | 0.652629274 | 4.15666441 | 0.168979708 | 3.966665682 | 0.077246891 | 35.76774792 | 0.453224756 | 17.3333091 | 0.435142749 | 1970.663906 | 0.436081192 | 0.119997637 | 6.128372465 | 7.644000009 | 0.000370019 | 1.509999091 | 0.187312955 | 11.53332046 | 0.3474224 | 25.26933151 | 0.022404874 | 4.666654551 | 0.428572541 | 0 | 0.571427459 | 0.808123216 | 157.0001499 | 0.297254458 | 1191.482114 | 0.318494255 | 0.014157973 | 89.99979555 | 0.00967981 | 3105123.722 | -3.555547478 | -6308.843232 | 0.000563899 | 5.291970068 | 化学合成法 |  |  |  | 400（搅拌速度） | 3.5（搅拌时间） | [12 empty] | 250（搅拌温度80） |  |  |  | 2.3
MHS0766 | Mg20Ni10 | 0.453016225 | 0.546983775 | 0 | 0 | 0 | 0 | 0 | 0 | 0 | 0 | 0 | 0 | 0 | 0 | 0 | 0 | 0 | 0 | 0 | 0 | 0 | 0 | 0 | 0 | 0 | 0 | 0 | 0 | 1.719999773 | 0.041110818 | 4.666654551 | 0.808123216 | 16.07987192 | 0.091852098 | 0.14826672 | 0.112869843 | 0.135333359 | 0.05921576 | 4.15666441 | 0.168979708 | 140.0966271 | 0.652629274 | 4.15666441 | 0.168979708 | 3.966665682 | 0.077246891 | 35.76774792 | 0.453224756 | 17.3333091 | 0.435142749 | 1970.663906 | 0.436081192 | 0.119997637 | 6.128372465 | 7.644000009 | 0.000370019 | 1.509999091 | 0.187312955 | 11.53332046 | 0.3474224 | 25.26933151 | 0.022404874 | 4.666654551 | 0.428572541 | 0 | 0.571427459 | 0.808123216 | 157.0001499 | 0.297254458 | 1191.482114 | 0.318494255 | 0.014157973 | 89.99979555 | 0.00967981 | 3105123.722 | -3.555547478 | -6308.843232 | 0.000563899 | 5.291970068 | 铸态 | [17 empty] | 200 | 1.5 | 10 | 1.21 |  |  |  | 200 | 0.101325 | 10 | 0.23
MHS0767 | Mg20Ni10 | 0.453016225 | 0.546983775 | 0 | 0 | 0 | 0 | 0 | 0 | 0 | 0 | 0 | 0 | 0 | 0 | 0 | 0 | 0 | 0 | 0 | 0 | 0 | 0 | 0 | 0 | 0 | 0 | 0 | 0 | 1.719999773 | 0.041110818 | 4.666654551 | 0.808123216 | 16.07987192 | 0.091852098 | 0.14826672 | 0.112869843 | 0.135333359 | 0.05921576 | 4.15666441 | 0.168979708 | 140.0966271 | 0.652629274 | 4.15666441 | 0.168979708 | 3.966665682 | 0.077246891 | 35.76774792 | 0.453224756 | 17.3333091 | 0.435142749 | 1970.663906 | 0.436081192 | 0.119997637 | 6.128372465 | 7.644000009 | 0.000370019 | 1.509999091 | 0.187312955 | 11.53332046 | 0.3474224 | 25.26933151 | 0.022404874 | 4.666654551 | 0.428572541 | 0 | 0.571427459 | 0.808123216 | 157.0001499 | 0.297254458 | 1191.482114 | 0.318494255 | 0.014157973 | 89.99979555 | 0.00967981 | 3105123.722 | -3.555547478 | -6308.843232 | 0.000563899 | 5.291970068 | 淬火30m/s | [17 empty] | 200 | 1.5 | 10 | 3.1 |  |  |  | 200 | 0.101325 | 10 | 0.99
MHS0768 | Mg20Ni10 | 0.453016225 | 0.546983775 | 0 | 0 | 0 | 0 | 0 | 0 | 0 | 0 | 0 | 0 | 0 | 0 | 0 | 0 | 0 | 0 | 0 | 0 | 0 | 0 | 0 | 0 | 0 | 0 | 0 | 0 | 1.719999773 | 0.041110818 | 4.666654551 | 0.808123216 | 16.07987192 | 0.091852098 | 0.14826672 | 0.112869843 | 0.135333359 | 0.05921576 | 4.15666441 | 0.168979708 | 140.0966271 | 0.652629274 | 4.15666441 | 0.168979708 | 3.966665682 | 0.077246891 | 35.76774792 | 0.453224756 | 17.3333091 | 0.435142749 | 1970.663906 | 0.436081192 | 0.119997637 | 6.128372465 | 7.644000009 | 0.000370019 | 1.509999091 | 0.187312955 | 11.53332046 | 0.3474224 | 25.26933151 | 0.022404874 | 4.666654551 | 0.428572541 | 0 | 0.571427459 | 0.808123216 | 157.0001499 | 0.297254458 | 1191.482114 | 0.318494255 | 0.014157973 | 89.99979555 | 0.00967981 | 3105123.722 | -3.555547478 | -6308.843232 | 0.000563899 | 5.291970068 | 铸态 | [17 empty] | 200 | 1.5 | 30 | 1.58 |  |  |  | 200 | 0.101325 | 30 | 0.23
MHS0769 | Mg20Ni10 | 0.453016225 | 0.546983775 | 0 | 0 | 0 | 0 | 0 | 0 | 0 | 0 | 0 | 0 | 0 | 0 | 0 | 0 | 0 | 0 | 0 | 0 | 0 | 0 | 0 | 0 | 0 | 0 | 0 | 0 | 1.719999773 | 0.041110818 | 4.666654551 | 0.808123216 | 16.07987192 | 0.091852098 | 0.14826672 | 0.112869843 | 0.135333359 | 0.05921576 | 4.15666441 | 0.168979708 | 140.0966271 | 0.652629274 | 4.15666441 | 0.168979708 | 3.966665682 | 0.077246891 | 35.76774792 | 0.453224756 | 17.3333091 | 0.435142749 | 1970.663906 | 0.436081192 | 0.119997637 | 6.128372465 | 7.644000009 | 0.000370019 | 1.509999091 | 0.187312955 | 11.53332046 | 0.3474224 | 25.26933151 | 0.022404874 | 4.666654551 | 0.428572541 | 0 | 0.571427459 | 0.808123216 | 157.0001499 | 0.297254458 | 1191.482114 | 0.318494255 | 0.014157973 | 89.99979555 | 0.00967981 | 3105123.722 | -3.555547478 | -6308.843232 | 0.000563899 | 5.291970068 | 淬火30m/s | [17 empty] | 200 | 1.5 | 30 | 3.06 |  |  |  | 200 | 0.101325 | 30 | 0.989
MHS0770 | Mg18La2Ni10 | 0.335951898 | 0.450708011 | 0 | 0 | 0.213340091 | 0 | 0 | 0 | 0 | 0 | 0 | 0 | 0 | 0 | 0 | 0 | 0 | 0 | 0 | 0 | 0 | 0 | 0 | 0 | 0 | 0 | 0 | 0 | 1.696666386 | 0.072078346 | 4.733321369 | 0.78848195 | 15.81475199 | 0.121945294 | 0.150120058 | 0.128480035 | 0.139733369 | 0.140443969 | 4.139331037 | 0.1733325 | 136.3532852 | 0.658900479 | 4.145997719 | 0.171494395 | 3.92333225 | 0.095012896 | 43.40809861 | 0.692986269 | 20.33331592 | 0.604116535 | 2128.930932 | 0.444833632 | 0.179997774 | 4.039970436 | 7.506066362 | 0.06868748 | 1.49599906 | 0.198681187 | 11.36665342 | 0.366862082 | 25.41873185 | 0.028188613 | 4.733321369 | 0.422536279 | 0 | 0.577463721 | 0.78848195 | 145.2001231 | 0.398531009 | 1209.482155 | 0.308121752 | 0.014864459 | 88.86645964 | 0.00939795 | 3589400.311 | -6.719992367 | -8586.545376 | 0.000783232 | 7.093800721 | 铸态 | [17 empty] | 200 | 1.5 | 10 | 1.26 |  |  |  | 200 | 0.101325 | 10 | 1.48
MHS0771 | Mg18La2Ni10 | 0.335951898 | 0.450708011 | 0 | 0 | 0.213340091 | 0 | 0 | 0 | 0 | 0 | 0 | 0 | 0 | 0 | 0 | 0 | 0 | 0 | 0 | 0 | 0 | 0 | 0 | 0 | 0 | 0 | 0 | 0 | 1.696666386 | 0.072078346 | 4.733321369 | 0.78848195 | 15.81475199 | 0.121945294 | 0.150120058 | 0.128480035 | 0.139733369 | 0.140443969 | 4.139331037 | 0.1733325 | 136.3532852 | 0.658900479 | 4.145997719 | 0.171494395 | 3.92333225 | 0.095012896 | 43.40809861 | 0.692986269 | 20.33331592 | 0.604116535 | 2128.930932 | 0.444833632 | 0.179997774 | 4.039970436 | 7.506066362 | 0.06868748 | 1.49599906 | 0.198681187 | 11.36665342 | 0.366862082 | 25.41873185 | 0.028188613 | 4.733321369 | 0.422536279 | 0 | 0.577463721 | 0.78848195 | 145.2001231 | 0.398531009 | 1209.482155 | 0.308121752 | 0.014864459 | 88.86645964 | 0.00939795 | 3589400.311 | -6.719992367 | -8586.545376 | 0.000783232 | 7.093800721 | 淬火30m/s | [17 empty] | 200 | 1.5 | 10 | 2.6 |  |  |  | 200 | 0.101325 | 10 | 2.46
MHS0772 | Mg18La2Ni10 | 0.335951898 | 0.450708011 | 0 | 0 | 0.213340091 | 0 | 0 | 0 | 0 | 0 | 0 | 0 | 0 | 0 | 0 | 0 | 0 | 0 | 0 | 0 | 0 | 0 | 0 | 0 | 0 | 0 | 0 | 0 | 1.696666386 | 0.072078346 | 4.733321369 | 0.78848195 | 15.81475199 | 0.121945294 | 0.150120058 | 0.128480035 | 0.139733369 | 0.140443969 | 4.139331037 | 0.1733325 | 136.3532852 | 0.658900479 | 4.145997719 | 0.171494395 | 3.92333225 | 0.095012896 | 43.40809861 | 0.692986269 | 20.33331592 | 0.604116535 | 2128.930932 | 0.444833632 | 0.179997774 | 4.039970436 | 7.506066362 | 0.06868748 | 1.49599906 | 0.198681187 | 11.36665342 | 0.366862082 | 25.41873185 | 0.028188613 | 4.733321369 | 0.422536279 | 0 | 0.577463721 | 0.78848195 | 145.2001231 | 0.398531009 | 1209.482155 | 0.308121752 | 0.014864459 | 88.86645964 | 0.00939795 | 3589400.311 | -6.719992367 | -8586.545376 | 0.000783232 | 7.093800721 | 铸态 | [17 empty] | 200 | 1.5 | 30 | 2.03 |  |  |  | 200 | 0.101325 | 30 | 1.46
MHS0773 | Mg18La2Ni10 | 0.335951898 | 0.450708011 | 0 | 0 | 0.213340091 | 0 | 0 | 0 | 0 | 0 | 0 | 0 | 0 | 0 | 0 | 0 | 0 | 0 | 0 | 0 | 0 | 0 | 0 | 0 | 0 | 0 | 0 | 0 | 1.696666386 | 0.072078346 | 4.733321369 | 0.78848195 | 15.81475199 | 0.121945294 | 0.150120058 | 0.128480035 | 0.139733369 | 0.140443969 | 4.139331037 | 0.1733325 | 136.3532852 | 0.658900479 | 4.145997719 | 0.171494395 | 3.92333225 | 0.095012896 | 43.40809861 | 0.692986269 | 20.33331592 | 0.604116535 | 2128.930932 | 0.444833632 | 0.179997774 | 4.039970436 | 7.506066362 | 0.06868748 | 1.49599906 | 0.198681187 | 11.36665342 | 0.366862082 | 25.41873185 | 0.028188613 | 4.733321369 | 0.422536279 | 0 | 0.577463721 | 0.78848195 | 145.2001231 | 0.398531009 | 1209.482155 | 0.308121752 | 0.014864459 | 88.86645964 | 0.00939795 | 3589400.311 | -6.719992367 | -8586.545376 | 0.000783232 | 7.093800721 | 淬火30m/s | [17 empty] | 200 | 1.5 | 30 | 2.89 |  |  |  | 200 | 0.101325 | 30 | 2.47
MHS0774 | Mg2Ni | 0.453016225 | 0.546983775 | 0 | 0 | 0 | 0 | 0 | 0 | 0 | 0 | 0 | 0 | 0 | 0 | 0 | 0 | 0 | 0 | 0 | 0 | 0 | 0 | 0 | 0 | 0 | 0 | 0 | 0 | 1.719999773 | 0.041110818 | 4.666654551 | 0.808123216 | 16.07987192 | 0.091852098 | 0.14826672 | 0.112869843 | 0.135333359 | 0.05921576 | 4.15666441 | 0.168979708 | 140.0966271 | 0.652629274 | 4.15666441 | 0.168979708 | 3.966665682 | 0.077246891 | 35.76774792 | 0.453224756 | 17.3333091 | 0.435142749 | 1970.663906 | 0.436081192 | 0.119997637 | 6.128372465 | 7.644000009 | 0.000370019 | 1.509999091 | 0.187312955 | 11.53332046 | 0.3474224 | 25.26933151 | 0.022404874 | 4.666654551 | 0.428572541 | 0 | 0.571427459 | 0.808123216 | 157.0001499 | 0.297254458 | 1191.482114 | 0.318494255 | 0.014157973 | 89.99979555 | 0.00967981 | 3105123.722 | -3.555547478 | -6308.843232 | 0.000563899 | 5.291970068 | 真空感应熔炼法 | [17 empty] | 300 | 4 |  | 3.3 | 3.61 |  |  | 300 | 0.1 |  |  | 3.22 | [11 empty] | 0.362 | 0.257
MHS0775 | Mg1.9Nd0.1Ni | 0.387098532 | 0.49199264 | 0 | 0 | 0 | 0.120908828 | 0 | 0 | 0 | 0 | 0 | 0 | 0 | 0 | 0 | 0 | 0 | 0 | 0 | 0 | 0 | 0 | 0 | 0 | 0 | 0 | 0 | 0 | 1.716333098 | 0.044205809 | 4.69998796 | 0.798275273 | 15.93798427 | 0.109785113 | 0.148396721 | 0.113486815 | 0.137333364 | 0.103717762 | 4.137997701 | 0.174600564 | 137.9968556 | 0.656842672 | 4.177997792 | 0.166749489 | 3.941665625 | 0.088920632 | 39.76559034 | 0.633512573 | 18.93331274 | 0.56408486 | 2037.664058 | 0.435440951 | 0.150664374 | 4.860087748 | 7.573299848 | 0.050225202 | 1.504332412 | 0.191739618 | 11.47998701 | 0.353193371 | 25.35536504 | 0.026931635 | 4.69998796 | 0.425533005 | 0 | 0.574466995 | 0.798275273 | 151.2334702 | 0.347493256 | 1203.948809 | 0.312797783 | 0.014200866 | 89.56646123 | 0.009535278 | 3387560.011 | -5.217769378 | -7701.191316 | 0.000677987 | 6.392276389 | 真空感应熔炼法 | [17 empty] | 300 | 4 |  | 3.35 | 3.47 |  |  | 300 | 0.1 |  |  | 3.18 | [11 empty] | 0.353(0.135) | 0.246(0.111)
MHS0776 | Mg1.8Nd0.2Ni | 0.33322416 | 0.447048519 | 0 | 0 | 0 | 0.219727321 | 0 | 0 | 0 | 0 | 0 | 0 | 0 | 0 | 0 | 0 | 0 | 0 | 0 | 0 | 0 | 0 | 0 | 0 | 0 | 0 | 0 | 0 | 1.712666423 | 0.047024344 | 4.733321369 | 0.78848195 | 15.79609661 | 0.125046025 | 0.148526721 | 0.11409151 | 0.139333368 | 0.131077787 | 4.119330992 | 0.18002615 | 135.8970842 | 0.660774096 | 4.199331174 | 0.164373746 | 3.916665569 | 0.099067597 | 43.76343275 | 0.713318393 | 20.53331637 | 0.627691692 | 2104.66421 | 0.432097791 | 0.18133111 | 4.013593084 | 7.502599688 | 0.070448073 | 1.498665732 | 0.196055727 | 11.42665355 | 0.358908935 | 25.44139857 | 0.030376789 | 4.733321369 | 0.422536279 | 0 | 0.577463721 | 0.78848195 | 145.4667904 | 0.393649892 | 1216.415504 | 0.306857624 | 0.01424376 | 89.13312691 | 0.009393709 | 3659615.344 | -6.826657701 | -8635.835839 | 0.000791129 | 7.093800721 | 真空感应熔炼法 | [17 empty] | 300 | 4 |  | 2.79 | 3.02 |  |  | 300 | 0.1 |  |  | 2.73 | [11 empty] | 0.383(0.153) | 0.253(0.124)
MHS0777 | Mg1.7Nd0.3Ni | 0.288368863 | 0.409628464 | 0 | 0 | 0 | 0.302002673 | 0 | 0 | 0 | 0 | 0 | 0 | 0 | 0 | 0 | 0 | 0 | 0 | 0 | 0 | 0 | 0 | 0 | 0 | 0 | 0 | 0 | 0 | 1.708999748 | 0.049612589 | 4.766654778 | 0.77874077 | 15.65420895 | 0.138508039 | 0.148656721 | 0.114684164 | 0.141333373 | 0.151127557 | 4.100664283 | 0.185272448 | 133.7973128 | 0.664398332 | 4.220664556 | 0.161849969 | 3.891665512 | 0.108110516 | 47.76127517 | 0.749792908 | 22.13332001 | 0.659467636 | 2171.664362 | 0.426492597 | 0.211997846 | 3.405731372 | 7.431899527 | 0.085528595 | 1.492999053 | 0.200267829 | 11.3733201 | 0.364572005 | 25.5274321 | 0.033087687 | 4.766654778 | 0.419581466 | 0 | 0.580418534 | 0.77874077 | 139.7001106 | 0.437166409 | 1228.882199 | 0.300671559 | 0.014286653 | 88.69979259 | 0.009255012 | 3921851.722 | -8.382212449 | -9390.788384 | 0.000893397 | 7.634910961 | 真空感应熔炼法 | [17 empty] | 300 | 4 |  | 2.41 | 2.55 |  |  | 300 | 0.1 |  |  | 2.38 | [11 empty] | 0.383(0.134) | 0.225(0.119)
MHS0778 | Mg2Ni | 0.453016225 | 0.546983775 | 0 | 0 | 0 | 0 | 0 | 0 | 0 | 0 | 0 | 0 | 0 | 0 | 0 | 0 | 0 | 0 | 0 | 0 | 0 | 0 | 0 | 0 | 0 | 0 | 0 | 0 | 1.719999773 | 0.041110818 | 4.666654551 | 0.808123216 | 16.07987192 | 0.091852098 | 0.14826672 | 0.112869843 | 0.135333359 | 0.05921576 | 4.15666441 | 0.168979708 | 140.0966271 | 0.652629274 | 4.15666441 | 0.168979708 | 3.966665682 | 0.077246891 | 35.76774792 | 0.453224756 | 17.3333091 | 0.435142749 | 1970.663906 | 0.436081192 | 0.119997637 | 6.128372465 | 7.644000009 | 0.000370019 | 1.509999091 | 0.187312955 | 11.53332046 | 0.3474224 | 25.26933151 | 0.022404874 | 4.666654551 | 0.428572541 | 0 | 0.571427459 | 0.808123216 | 157.0001499 | 0.297254458 | 1191.482114 | 0.318494255 | 0.014157973 | 89.99979555 | 0.00967981 | 3105123.722 | -3.555547478 | -6308.843232 | 0.000563899 | 5.291970068 | 真空感应熔炼法 | [17 empty] | 350 | 4 |  | 3.64 | 3.79 |  |  | 350 | 0.1 |  |  | 3.52 | [11 empty] | 0.957 | 0.827
MHS0779 | Mg1.9Nd0.1Ni | 0.387098532 | 0.49199264 | 0 | 0 | 0 | 0.120908828 | 0 | 0 | 0 | 0 | 0 | 0 | 0 | 0 | 0 | 0 | 0 | 0 | 0 | 0 | 0 | 0 | 0 | 0 | 0 | 0 | 0 | 0 | 1.716333098 | 0.044205809 | 4.69998796 | 0.798275273 | 15.93798427 | 0.109785113 | 0.148396721 | 0.113486815 | 0.137333364 | 0.103717762 | 4.137997701 | 0.174600564 | 137.9968556 | 0.656842672 | 4.177997792 | 0.166749489 | 3.941665625 | 0.088920632 | 39.76559034 | 0.633512573 | 18.93331274 | 0.56408486 | 2037.664058 | 0.435440951 | 0.150664374 | 4.860087748 | 7.573299848 | 0.050225202 | 1.504332412 | 0.191739618 | 11.47998701 | 0.353193371 | 25.35536504 | 0.026931635 | 4.69998796 | 0.425533005 | 0 | 0.574466995 | 0.798275273 | 151.2334702 | 0.347493256 | 1203.948809 | 0.312797783 | 0.014200866 | 89.56646123 | 0.009535278 | 3387560.011 | -5.217769378 | -7701.191316 | 0.000677987 | 6.392276389 | 真空感应熔炼法 | [17 empty] | 350 | 4 |  | 3.37 | 3.5 |  |  | 350 | 0.1 |  |  | 3.24 | [11 empty] | 0.966(0.539) | 0.759(0.511)
MHS0780 | Mg1.8Nd0.2Ni | 0.33322416 | 0.447048519 | 0 | 0 | 0 | 0.219727321 | 0 | 0 | 0 | 0 | 0 | 0 | 0 | 0 | 0 | 0 | 0 | 0 | 0 | 0 | 0 | 0 | 0 | 0 | 0 | 0 | 0 | 0 | 1.712666423 | 0.047024344 | 4.733321369 | 0.78848195 | 15.79609661 | 0.125046025 | 0.148526721 | 0.11409151 | 0.139333368 | 0.131077787 | 4.119330992 | 0.18002615 | 135.8970842 | 0.660774096 | 4.199331174 | 0.164373746 | 3.916665569 | 0.099067597 | 43.76343275 | 0.713318393 | 20.53331637 | 0.627691692 | 2104.66421 | 0.432097791 | 0.18133111 | 4.013593084 | 7.502599688 | 0.070448073 | 1.498665732 | 0.196055727 | 11.42665355 | 0.358908935 | 25.44139857 | 0.030376789 | 4.733321369 | 0.422536279 | 0 | 0.577463721 | 0.78848195 | 145.4667904 | 0.393649892 | 1216.415504 | 0.306857624 | 0.01424376 | 89.13312691 | 0.009393709 | 3659615.344 | -6.826657701 | -8635.835839 | 0.000791129 | 7.093800721 | 真空感应熔炼法 | [17 empty] | 350 | 4 |  | 2.88 | 3.03 |  |  | 350 | 0.1 |  |  | 2.75 | [11 empty] | 1.014(0.535) | 0.797(0.492)
MHS0781 | Mg1.7Nd0.3Ni | 0.288368863 | 0.409628464 | 0 | 0 | 0 | 0.302002673 | 0 | 0 | 0 | 0 | 0 | 0 | 0 | 0 | 0 | 0 | 0 | 0 | 0 | 0 | 0 | 0 | 0 | 0 | 0 | 0 | 0 | 0 | 1.708999748 | 0.049612589 | 4.766654778 | 0.77874077 | 15.65420895 | 0.138508039 | 0.148656721 | 0.114684164 | 0.141333373 | 0.151127557 | 4.100664283 | 0.185272448 | 133.7973128 | 0.664398332 | 4.220664556 | 0.161849969 | 3.891665512 | 0.108110516 | 47.76127517 | 0.749792908 | 22.13332001 | 0.659467636 | 2171.664362 | 0.426492597 | 0.211997846 | 3.405731372 | 7.431899527 | 0.085528595 | 1.492999053 | 0.200267829 | 11.3733201 | 0.364572005 | 25.5274321 | 0.033087687 | 4.766654778 | 0.419581466 | 0 | 0.580418534 | 0.77874077 | 139.7001106 | 0.437166409 | 1228.882199 | 0.300671559 | 0.014286653 | 88.69979259 | 0.009255012 | 3921851.722 | -8.382212449 | -9390.788384 | 0.000893397 | 7.634910961 | 真空感应熔炼法 | [17 empty] | 350 | 4 |  | 2.48 | 2.69 |  |  | 350 | 0.1 |  |  | 2.46 | [11 empty] | 0.985(0.521) | 0.749(0.478)
MHS0782 | Mg2Fe | 0.465367862 | 0 | 0 | 0 | 0 | 0 | 0 | 0 | 0 | 0 | 0 | 0 | 0 | 0.534632138 | 0 | 0 | 0 | 0 | 0 | 0 | 0 | 0 | 0 | 0 | 0 | 0 | 0 | 0 | 1.673333333 | 0.002817158 | 4 | 0.707106781 | 15.41967 | 0.035234115 | 0.1481 | 0.11458854 | 0.138 | 0.030743773 | 3.99 | 0.116965031 | 140.3493333 | 0.648905596 | 3.94 | 0.100502487 | 3.853333333 | 0.037924412 | 34.81833333 | 0.42701925 | 16.66666667 | 0.395979797 | 1953.333333 | 0.427401403 | -0.212333333 | 1.249925017 | 7.731666667 | 0.01566945 | 1.483333333 | 0.165256416 | 10.4 | 0.231169525 | 24.946 | 0.004365207 | 4 | 0.5 | 0 | 0.5 | 0.707106781 | 153.3333333 | 0.338181504 | 1219.15 | 0.343359894 | 0.01412558 | 86.66666667 | 0.008530534 | 2979295.671 | 16 | -6435.715948 | 0.00247996 | 5.291978795 | 反应低能球磨(H2) | 0.5（300K） |  | 44 | 180 | 200 | [12 empty] | 250 |  | 1.33 | 0.95 | [15 empty] | ?68 | ?124 | ?68（Mg2FeH6 ?87） | ?124（Mg2FeH6?147 ）
MHS0783 | Mg3Fe | 0.566286114 | 0 | 0 | 0 | 0 | 0 | 0 | 0 | 0 | 0 | 0 | 0 | 0 | 0.433713886 | 0 | 0 | 0 | 0 | 0 | 0 | 0 | 0 | 0 | 0 | 0 | 0 | 0 | 0 | 1.6725 | 0.002589015 | 3.5 | 0.742307489 | 15.3236275 | 0.03256745 | 0.1511 | 0.103166494 | 0.13875 | 0.02808731 | 3.9075 | 0.109707633 | 156.449 | 0.534719442 | 3.87 | 0.093987253 | 3.8275 | 0.035070918 | 32.19 | 0.424269047 | 15.5 | 0.391108247 | 1805.75 | 0.42467977 | -0.25925 | 0.940351596 | 7.71025 | 0.014433289 | 1.44 | 0.156365698 | 9.975 | 0.221389953 | 24.92675 | 0.004012795 | 3.5 | 0.571428571 | 0 | 0.428571429 | 0.742307489 | 162.5 | 0.293116291 | 1145.15 | 0.335777216 | 0.014890743 | 76.25 | 0.008710649 | 2625381.543 | 13.5 | -5340.367567 | 0.002521542 | 4.675254392 | 反应低能球磨(H2) | 0.5（300K） |  | 47 | 180 | 150 | [12 empty] | 250 |  | 0.17 | 1.4 | [15 empty] | ?68 | ?127 | ?76（Mg2FeH6）?85 | ?138（Mg2FeH6?144）
MHS0784 | Mg15Fe | 0.867168546 | 0 | 0 | 0 | 0 | 0 | 0 | 0 | 0 | 0 | 0 | 0 | 0 | 0.132831454 | 0 | 0 | 0 | 0 | 0 | 0 | 0 | 0 | 0 | 0 | 0 | 0 | 0 | 0 | 1.670625 | 0.001448928 | 2.375 | 0.611523686 | 15.10753188 | 0.01846617 | 0.15785 | 0.055205654 | 0.1404375 | 0.015512617 | 3.721875 | 0.064387129 | 192.67325 | 0.242718206 | 3.7125 | 0.054769461 | 3.769375 | 0.019907558 | 26.27625 | 0.290552054 | 12.875 | 0.26321246 | 1473.6875 | 0.290896709 | -0.3648125 | 0.37356341 | 7.6620625 | 0.008119197 | 1.3425 | 0.093759373 | 9.01875 | 0.136882987 | 24.8834375 | 0.002247125 | 2.375 | 0.842105263 | 0 | 0.157894737 | 0.611523686 | 183.125 | 0.145402105 | 978.65 | 0.219639887 | 0.01661236 | 52.8125 | 0.009215501 | 1938738.948 | 4.21875 | -1898.026169 | 0.002217774 | 1.94374385 | 反应低能球磨(H2) | 0.5（300K） |  | 44 | 180 | 150 | [12 empty] | 250 |  | 0.83 | 1.5 | [15 empty] | ?65 | ?122 | ?71（Mg2FeH6?96 ） | ?128 （Mg2FeH6?161）
MHS0785 | Mg2Fe | 0.465367862 | 0 | 0 | 0 | 0 | 0 | 0 | 0 | 0 | 0 | 0 | 0 | 0 | 0.534632138 | 0 | 0 | 0 | 0 | 0 | 0 | 0 | 0 | 0 | 0 | 0 | 0 | 0 | 0 | 1.673333333 | 0.002817158 | 4 | 0.707106781 | 15.41967 | 0.035234115 | 0.1481 | 0.11458854 | 0.138 | 0.030743773 | 3.99 | 0.116965031 | 140.3493333 | 0.648905596 | 3.94 | 0.100502487 | 3.853333333 | 0.037924412 | 34.81833333 | 0.42701925 | 16.66666667 | 0.395979797 | 1953.333333 | 0.427401403 | -0.212333333 | 1.249925017 | 7.731666667 | 0.01566945 | 1.483333333 | 0.165256416 | 10.4 | 0.231169525 | 24.946 | 0.004365207 | 4 | 0.5 | 0 | 0.5 | 0.707106781 | 153.3333333 | 0.338181504 | 1219.15 | 0.343359894 | 0.01412558 | 86.66666667 | 0.008530534 | 2979295.671 | 16 | -6435.715948 | 0.00247996 | 5.291978795 | 反应低能球磨(H2) | 0.5（300K） |  | 44 | 180 | 200 | [12 empty] | 300 |  | 1.67 | 1.35
MHS0786 | Mg3Fe | 0.566286114 | 0 | 0 | 0 | 0 | 0 | 0 | 0 | 0 | 0 | 0 | 0 | 0 | 0.433713886 | 0 | 0 | 0 | 0 | 0 | 0 | 0 | 0 | 0 | 0 | 0 | 0 | 0 | 0 | 1.6725 | 0.002589015 | 3.5 | 0.742307489 | 15.3236275 | 0.03256745 | 0.1511 | 0.103166494 | 0.13875 | 0.02808731 | 3.9075 | 0.109707633 | 156.449 | 0.534719442 | 3.87 | 0.093987253 | 3.8275 | 0.035070918 | 32.19 | 0.424269047 | 15.5 | 0.391108247 | 1805.75 | 0.42467977 | -0.25925 | 0.940351596 | 7.71025 | 0.014433289 | 1.44 | 0.156365698 | 9.975 | 0.221389953 | 24.92675 | 0.004012795 | 3.5 | 0.571428571 | 0 | 0.428571429 | 0.742307489 | 162.5 | 0.293116291 | 1145.15 | 0.335777216 | 0.014890743 | 76.25 | 0.008710649 | 2625381.543 | 13.5 | -5340.367567 | 0.002521542 | 4.675254392 | 反应低能球磨(H2) | 0.5（300K） |  | 47 | 180 | 150 | [12 empty] | 300 |  | 0.33 | 2.4
MHS0787 | Mg15Fe | 0.867168546 | 0 | 0 | 0 | 0 | 0 | 0 | 0 | 0 | 0 | 0 | 0 | 0 | 0.132831454 | 0 | 0 | 0 | 0 | 0 | 0 | 0 | 0 | 0 | 0 | 0 | 0 | 0 | 0 | 1.670625 | 0.001448928 | 2.375 | 0.611523686 | 15.10753188 | 0.01846617 | 0.15785 | 0.055205654 | 0.1404375 | 0.015512617 | 3.721875 | 0.064387129 | 192.67325 | 0.242718206 | 3.7125 | 0.054769461 | 3.769375 | 0.019907558 | 26.27625 | 0.290552054 | 12.875 | 0.26321246 | 1473.6875 | 0.290896709 | -0.3648125 | 0.37356341 | 7.6620625 | 0.008119197 | 1.3425 | 0.093759373 | 9.01875 | 0.136882987 | 24.8834375 | 0.002247125 | 2.375 | 0.842105263 | 0 | 0.157894737 | 0.611523686 | 183.125 | 0.145402105 | 978.65 | 0.219639887 | 0.01661236 | 52.8125 | 0.009215501 | 1938738.948 | 4.21875 | -1898.026169 | 0.002217774 | 1.94374385 | 反应低能球磨(H2) | 0.5（300K） |  | 44 | 180 | 150 | [12 empty] | 300 |  | 1 | 3
MHS0788 | Mg2Fe | 0.465367862 | 0 | 0 | 0 | 0 | 0 | 0 | 0 | 0 | 0 | 0 | 0 | 0 | 0.534632138 | 0 | 0 | 0 | 0 | 0 | 0 | 0 | 0 | 0 | 0 | 0 | 0 | 0 | 0 | 1.673333333 | 0.002817158 | 4 | 0.707106781 | 15.41967 | 0.035234115 | 0.1481 | 0.11458854 | 0.138 | 0.030743773 | 3.99 | 0.116965031 | 140.3493333 | 0.648905596 | 3.94 | 0.100502487 | 3.853333333 | 0.037924412 | 34.81833333 | 0.42701925 | 16.66666667 | 0.395979797 | 1953.333333 | 0.427401403 | -0.212333333 | 1.249925017 | 7.731666667 | 0.01566945 | 1.483333333 | 0.165256416 | 10.4 | 0.231169525 | 24.946 | 0.004365207 | 4 | 0.5 | 0 | 0.5 | 0.707106781 | 153.3333333 | 0.338181504 | 1219.15 | 0.343359894 | 0.01412558 | 86.66666667 | 0.008530534 | 2979295.671 | 16 | -6435.715948 | 0.00247996 | 5.291978795 | 反应低能球磨(H2) | 0.5（300K） |  | 44 | 180 | 200 | [12 empty] | 350 |  | 1.83 | 1.7
MHS0789 | Mg3Fe | 0.566286114 | 0 | 0 | 0 | 0 | 0 | 0 | 0 | 0 | 0 | 0 | 0 | 0 | 0.433713886 | 0 | 0 | 0 | 0 | 0 | 0 | 0 | 0 | 0 | 0 | 0 | 0 | 0 | 0 | 1.6725 | 0.002589015 | 3.5 | 0.742307489 | 15.3236275 | 0.03256745 | 0.1511 | 0.103166494 | 0.13875 | 0.02808731 | 3.9075 | 0.109707633 | 156.449 | 0.534719442 | 3.87 | 0.093987253 | 3.8275 | 0.035070918 | 32.19 | 0.424269047 | 15.5 | 0.391108247 | 1805.75 | 0.42467977 | -0.25925 | 0.940351596 | 7.71025 | 0.014433289 | 1.44 | 0.156365698 | 9.975 | 0.221389953 | 24.92675 | 0.004012795 | 3.5 | 0.571428571 | 0 | 0.428571429 | 0.742307489 | 162.5 | 0.293116291 | 1145.15 | 0.335777216 | 0.014890743 | 76.25 | 0.008710649 | 2625381.543 | 13.5 | -5340.367567 | 0.002521542 | 4.675254392 | 反应低能球磨(H2) | 0.5（300K） |  | 47 | 180 | 150 | [12 empty] | 350 |  | 0.58 | 3.45
MHS0790 | Mg15Fe | 0.867168546 | 0 | 0 | 0 | 0 | 0 | 0 | 0 | 0 | 0 | 0 | 0 | 0 | 0.132831454 | 0 | 0 | 0 | 0 | 0 | 0 | 0 | 0 | 0 | 0 | 0 | 0 | 0 | 0 | 1.670625 | 0.001448928 | 2.375 | 0.611523686 | 15.10753188 | 0.01846617 | 0.15785 | 0.055205654 | 0.1404375 | 0.015512617 | 3.721875 | 0.064387129 | 192.67325 | 0.242718206 | 3.7125 | 0.054769461 | 3.769375 | 0.019907558 | 26.27625 | 0.290552054 | 12.875 | 0.26321246 | 1473.6875 | 0.290896709 | -0.3648125 | 0.37356341 | 7.6620625 | 0.008119197 | 1.3425 | 0.093759373 | 9.01875 | 0.136882987 | 24.8834375 | 0.002247125 | 2.375 | 0.842105263 | 0 | 0.157894737 | 0.611523686 | 183.125 | 0.145402105 | 978.65 | 0.219639887 | 0.01661236 | 52.8125 | 0.009215501 | 1938738.948 | 4.21875 | -1898.026169 | 0.002217774 | 1.94374385 | 反应低能球磨(H2) | 0.5（300K） |  | 44 | 180 | 150 | [12 empty] | 350 |  | 1.83 | 4.85
MHS0791 | Mg2Fe | 0.465367862 | 0 | 0 | 0 | 0 | 0 | 0 | 0 | 0 | 0 | 0 | 0 | 0 | 0.534632138 | 0 | 0 | 0 | 0 | 0 | 0 | 0 | 0 | 0 | 0 | 0 | 0 | 0 | 0 | 1.673333333 | 0.002817158 | 4 | 0.707106781 | 15.41967 | 0.035234115 | 0.1481 | 0.11458854 | 0.138 | 0.030743773 | 3.99 | 0.116965031 | 140.3493333 | 0.648905596 | 3.94 | 0.100502487 | 3.853333333 | 0.037924412 | 34.81833333 | 0.42701925 | 16.66666667 | 0.395979797 | 1953.333333 | 0.427401403 | -0.212333333 | 1.249925017 | 7.731666667 | 0.01566945 | 1.483333333 | 0.165256416 | 10.4 | 0.231169525 | 24.946 | 0.004365207 | 4 | 0.5 | 0 | 0.5 | 0.707106781 | 153.3333333 | 0.338181504 | 1219.15 | 0.343359894 | 0.01412558 | 86.66666667 | 0.008530534 | 2979295.671 | 16 | -6435.715948 | 0.00247996 | 5.291978795 | 反应低能球磨(H2) | 0.5（300K） |  | 44 | 180 | 200 | [12 empty] | 400 |  | 2 | 2.5
MHS0792 | Mg3Fe | 0.566286114 | 0 | 0 | 0 | 0 | 0 | 0 | 0 | 0 | 0 | 0 | 0 | 0 | 0.433713886 | 0 | 0 | 0 | 0 | 0 | 0 | 0 | 0 | 0 | 0 | 0 | 0 | 0 | 0 | 1.6725 | 0.002589015 | 3.5 | 0.742307489 | 15.3236275 | 0.03256745 | 0.1511 | 0.103166494 | 0.13875 | 0.02808731 | 3.9075 | 0.109707633 | 156.449 | 0.534719442 | 3.87 | 0.093987253 | 3.8275 | 0.035070918 | 32.19 | 0.424269047 | 15.5 | 0.391108247 | 1805.75 | 0.42467977 | -0.25925 | 0.940351596 | 7.71025 | 0.014433289 | 1.44 | 0.156365698 | 9.975 | 0.221389953 | 24.92675 | 0.004012795 | 3.5 | 0.571428571 | 0 | 0.428571429 | 0.742307489 | 162.5 | 0.293116291 | 1145.15 | 0.335777216 | 0.014890743 | 76.25 | 0.008710649 | 2625381.543 | 13.5 | -5340.367567 | 0.002521542 | 4.675254392 | 反应低能球磨(H2) | 0.5（300K） |  | 47 | 180 | 150 | [12 empty] | 400 |  | 0.83 | 3.5
MHS0793 | Mg15Fe | 0.867168546 | 0 | 0 | 0 | 0 | 0 | 0 | 0 | 0 | 0 | 0 | 0 | 0 | 0.132831454 | 0 | 0 | 0 | 0 | 0 | 0 | 0 | 0 | 0 | 0 | 0 | 0 | 0 | 0 | 1.670625 | 0.001448928 | 2.375 | 0.611523686 | 15.10753188 | 0.01846617 | 0.15785 | 0.055205654 | 0.1404375 | 0.015512617 | 3.721875 | 0.064387129 | 192.67325 | 0.242718206 | 3.7125 | 0.054769461 | 3.769375 | 0.019907558 | 26.27625 | 0.290552054 | 12.875 | 0.26321246 | 1473.6875 | 0.290896709 | -0.3648125 | 0.37356341 | 7.6620625 | 0.008119197 | 1.3425 | 0.093759373 | 9.01875 | 0.136882987 | 24.8834375 | 0.002247125 | 2.375 | 0.842105263 | 0 | 0.157894737 | 0.611523686 | 183.125 | 0.145402105 | 978.65 | 0.219639887 | 0.01661236 | 52.8125 | 0.009215501 | 1938738.948 | 4.21875 | -1898.026169 | 0.002217774 | 1.94374385 | 反应低能球磨(H2) | 0.5（300K） |  | 44 | 180 | 150 | [12 empty] | 400 |  | 1.67 | 4.9
MHS0794 | Mg18La2Ni10 | 0.335951898 | 0.450708011 | 0 | 0 | 0.213340091 | 0 | 0 | 0 | 0 | 0 | 0 | 0 | 0 | 0 | 0 | 0 | 0 | 0 | 0 | 0 | 0 | 0 | 0 | 0 | 0 | 0 | 0 | 0 | 1.696666386 | 0.072078346 | 4.733321369 | 0.78848195 | 15.81475199 | 0.121945294 | 0.150120058 | 0.128480035 | 0.139733369 | 0.140443969 | 4.139331037 | 0.1733325 | 136.3532852 | 0.658900479 | 4.145997719 | 0.171494395 | 3.92333225 | 0.095012896 | 43.40809861 | 0.692986269 | 20.33331592 | 0.604116535 | 2128.930932 | 0.444833632 | 0.179997774 | 4.039970436 | 7.506066362 | 0.06868748 | 1.49599906 | 0.198681187 | 11.36665342 | 0.366862082 | 25.41873185 | 0.028188613 | 4.733321369 | 0.422536279 | 0 | 0.577463721 | 0.78848195 | 145.2001231 | 0.398531009 | 1209.482155 | 0.308121752 | 0.014864459 | 88.86645964 | 0.00939795 | 3589400.311 | -6.719992367 | -8586.545376 | 0.000783232 | 7.093800721 | 熔融纺丝 | [17 empty] | 200 | 1.5 | 20 | 1.81 |  |  |  | 200 | 0.0001 | 20 | 1.31
MHS0795 | Mg18La2Ni10 | 0.335951898 | 0.450708011 | 0 | 0 | 0.213340091 | 0 | 0 | 0 | 0 | 0 | 0 | 0 | 0 | 0 | 0 | 0 | 0 | 0 | 0 | 0 | 0 | 0 | 0 | 0 | 0 | 0 | 0 | 0 | 1.696666386 | 0.072078346 | 4.733321369 | 0.78848195 | 15.81475199 | 0.121945294 | 0.150120058 | 0.128480035 | 0.139733369 | 0.140443969 | 4.139331037 | 0.1733325 | 136.3532852 | 0.658900479 | 4.145997719 | 0.171494395 | 3.92333225 | 0.095012896 | 43.40809861 | 0.692986269 | 20.33331592 | 0.604116535 | 2128.930932 | 0.444833632 | 0.179997774 | 4.039970436 | 7.506066362 | 0.06868748 | 1.49599906 | 0.198681187 | 11.36665342 | 0.366862082 | 25.41873185 | 0.028188613 | 4.733321369 | 0.422536279 | 0 | 0.577463721 | 0.78848195 | 145.2001231 | 0.398531009 | 1209.482155 | 0.308121752 | 0.014864459 | 88.86645964 | 0.00939795 | 3589400.311 | -6.719992367 | -8586.545376 | 0.000783232 | 7.093800721 | 熔融纺丝 | [9 empty] | 15 | [7 empty] | 200 | 1.5 | 20 | 2.03 |  |  |  | 200 | 0.0001 | 20 | 1.9
MHS0796 | Mg18La2Ni10 | 0.335951898 | 0.450708011 | 0 | 0 | 0.213340091 | 0 | 0 | 0 | 0 | 0 | 0 | 0 | 0 | 0 | 0 | 0 | 0 | 0 | 0 | 0 | 0 | 0 | 0 | 0 | 0 | 0 | 0 | 0 | 1.696666386 | 0.072078346 | 4.733321369 | 0.78848195 | 15.81475199 | 0.121945294 | 0.150120058 | 0.128480035 | 0.139733369 | 0.140443969 | 4.139331037 | 0.1733325 | 136.3532852 | 0.658900479 | 4.145997719 | 0.171494395 | 3.92333225 | 0.095012896 | 43.40809861 | 0.692986269 | 20.33331592 | 0.604116535 | 2128.930932 | 0.444833632 | 0.179997774 | 4.039970436 | 7.506066362 | 0.06868748 | 1.49599906 | 0.198681187 | 11.36665342 | 0.366862082 | 25.41873185 | 0.028188613 | 4.733321369 | 0.422536279 | 0 | 0.577463721 | 0.78848195 | 145.2001231 | 0.398531009 | 1209.482155 | 0.308121752 | 0.014864459 | 88.86645964 | 0.00939795 | 3589400.311 | -6.719992367 | -8586.545376 | 0.000783232 | 7.093800721 | 熔融纺丝 | [9 empty] | 20 | [7 empty] | 200 | 1.5 | 20 | 2.13 |  |  |  | 200 | 0.0001 | 20 | 2.1
MHS0797 | Mg18La2Ni10 | 0.335951898 | 0.450708011 | 0 | 0 | 0.213340091 | 0 | 0 | 0 | 0 | 0 | 0 | 0 | 0 | 0 | 0 | 0 | 0 | 0 | 0 | 0 | 0 | 0 | 0 | 0 | 0 | 0 | 0 | 0 | 1.696666386 | 0.072078346 | 4.733321369 | 0.78848195 | 15.81475199 | 0.121945294 | 0.150120058 | 0.128480035 | 0.139733369 | 0.140443969 | 4.139331037 | 0.1733325 | 136.3532852 | 0.658900479 | 4.145997719 | 0.171494395 | 3.92333225 | 0.095012896 | 43.40809861 | 0.692986269 | 20.33331592 | 0.604116535 | 2128.930932 | 0.444833632 | 0.179997774 | 4.039970436 | 7.506066362 | 0.06868748 | 1.49599906 | 0.198681187 | 11.36665342 | 0.366862082 | 25.41873185 | 0.028188613 | 4.733321369 | 0.422536279 | 0 | 0.577463721 | 0.78848195 | 145.2001231 | 0.398531009 | 1209.482155 | 0.308121752 | 0.014864459 | 88.86645964 | 0.00939795 | 3589400.311 | -6.719992367 | -8586.545376 | 0.000783232 | 7.093800721 | 熔融纺丝 | [9 empty] | 25 | [7 empty] | 200 | 1.5 | 20 | 2.51 |  |  |  | 200 | 0.0001 | 20 | 2.25
MHS0798 | Mg18La2Ni10 | 0.335951898 | 0.450708011 | 0 | 0 | 0.213340091 | 0 | 0 | 0 | 0 | 0 | 0 | 0 | 0 | 0 | 0 | 0 | 0 | 0 | 0 | 0 | 0 | 0 | 0 | 0 | 0 | 0 | 0 | 0 | 1.696666386 | 0.072078346 | 4.733321369 | 0.78848195 | 15.81475199 | 0.121945294 | 0.150120058 | 0.128480035 | 0.139733369 | 0.140443969 | 4.139331037 | 0.1733325 | 136.3532852 | 0.658900479 | 4.145997719 | 0.171494395 | 3.92333225 | 0.095012896 | 43.40809861 | 0.692986269 | 20.33331592 | 0.604116535 | 2128.930932 | 0.444833632 | 0.179997774 | 4.039970436 | 7.506066362 | 0.06868748 | 1.49599906 | 0.198681187 | 11.36665342 | 0.366862082 | 25.41873185 | 0.028188613 | 4.733321369 | 0.422536279 | 0 | 0.577463721 | 0.78848195 | 145.2001231 | 0.398531009 | 1209.482155 | 0.308121752 | 0.014864459 | 88.86645964 | 0.00939795 | 3589400.311 | -6.719992367 | -8586.545376 | 0.000783232 | 7.093800721 | 熔融纺丝 | [9 empty] | 30 | [7 empty] | 200 | 1.5 | 20 | 2.84 |  |  |  | 200 | 0.0001 | 20 | 2.38
MHS0799 | Mg16La4Ni10 | 0.253929283 | 0.383251167 | 0 | 0 | 0.36281955 | 0 | 0 | 0 | 0 | 0 | 0 | 0 | 0 | 0 | 0 | 0 | 0 | 0 | 0 | 0 | 0 | 0 | 0 | 0 | 0 | 0 | 0 | 0 | 1.673333 | 0.092237773 | 4.799988187 | 0.769049266 | 15.54963205 | 0.145467261 | 0.151973396 | 0.140679578 | 0.144133379 | 0.179226098 | 4.121997665 | 0.17754692 | 132.6099434 | 0.66411149 | 4.135331028 | 0.173958823 | 3.879998819 | 0.109427348 | 51.0484493 | 0.740830076 | 23.33332273 | 0.645550872 | 2287.197958 | 0.4383256 | 0.23999791 | 2.974451719 | 7.368132716 | 0.095349291 | 1.481999028 | 0.209389915 | 11.19998637 | 0.385758437 | 25.56813219 | 0.031813162 | 4.799988187 | 0.416667692 | 0 | 0.583332308 | 0.769049266 | 133.4000963 | 0.488157362 | 1227.482196 | 0.297227494 | 0.015570946 | 87.73312373 | 0.009124357 | 4029754.575 | -9.635547236 | -9909.942545 | 0.000973257 | 8.065540201 | 熔融纺丝 | [17 empty] | 200 | 1.5 | 20 | 2.55 |  |  |  | 200 | 0.0001 | 20 | 1.7
MHS0800 | Mg16La4Ni10 | 0.253929283 | 0.383251167 | 0 | 0 | 0.36281955 | 0 | 0 | 0 | 0 | 0 | 0 | 0 | 0 | 0 | 0 | 0 | 0 | 0 | 0 | 0 | 0 | 0 | 0 | 0 | 0 | 0 | 0 | 0 | 1.673333 | 0.092237773 | 4.799988187 | 0.769049266 | 15.54963205 | 0.145467261 | 0.151973396 | 0.140679578 | 0.144133379 | 0.179226098 | 4.121997665 | 0.17754692 | 132.6099434 | 0.66411149 | 4.135331028 | 0.173958823 | 3.879998819 | 0.109427348 | 51.0484493 | 0.740830076 | 23.33332273 | 0.645550872 | 2287.197958 | 0.4383256 | 0.23999791 | 2.974451719 | 7.368132716 | 0.095349291 | 1.481999028 | 0.209389915 | 11.19998637 | 0.385758437 | 25.56813219 | 0.031813162 | 4.799988187 | 0.416667692 | 0 | 0.583332308 | 0.769049266 | 133.4000963 | 0.488157362 | 1227.482196 | 0.297227494 | 0.015570946 | 87.73312373 | 0.009124357 | 4029754.575 | -9.635547236 | -9909.942545 | 0.000973257 | 8.065540201 | 熔融纺丝 | [9 empty] | 15 | [7 empty] | 200 | 1.5 | 20 | 1.74 |  |  |  | 200 | 0.0001 | 20 | 1.47
MHS0801 | Mg16La4Ni10 | 0.253929283 | 0.383251167 | 0 | 0 | 0.36281955 | 0 | 0 | 0 | 0 | 0 | 0 | 0 | 0 | 0 | 0 | 0 | 0 | 0 | 0 | 0 | 0 | 0 | 0 | 0 | 0 | 0 | 0 | 0 | 1.673333 | 0.092237773 | 4.799988187 | 0.769049266 | 15.54963205 | 0.145467261 | 0.151973396 | 0.140679578 | 0.144133379 | 0.179226098 | 4.121997665 | 0.17754692 | 132.6099434 | 0.66411149 | 4.135331028 | 0.173958823 | 3.879998819 | 0.109427348 | 51.0484493 | 0.740830076 | 23.33332273 | 0.645550872 | 2287.197958 | 0.4383256 | 0.23999791 | 2.974451719 | 7.368132716 | 0.095349291 | 1.481999028 | 0.209389915 | 11.19998637 | 0.385758437 | 25.56813219 | 0.031813162 | 4.799988187 | 0.416667692 | 0 | 0.583332308 | 0.769049266 | 133.4000963 | 0.488157362 | 1227.482196 | 0.297227494 | 0.015570946 | 87.73312373 | 0.009124357 | 4029754.575 | -9.635547236 | -9909.942545 | 0.000973257 | 8.065540201 | 熔融纺丝 | [9 empty] | 20 | [7 empty] | 200 | 1.5 | 20 | 2.27 |  |  |  | 200 | 0.0001 | 20 | 1.66
MHS0802 | Mg16La4Ni10 | 0.253929283 | 0.383251167 | 0 | 0 | 0.36281955 | 0 | 0 | 0 | 0 | 0 | 0 | 0 | 0 | 0 | 0 | 0 | 0 | 0 | 0 | 0 | 0 | 0 | 0 | 0 | 0 | 0 | 0 | 0 | 1.673333 | 0.092237773 | 4.799988187 | 0.769049266 | 15.54963205 | 0.145467261 | 0.151973396 | 0.140679578 | 0.144133379 | 0.179226098 | 4.121997665 | 0.17754692 | 132.6099434 | 0.66411149 | 4.135331028 | 0.173958823 | 3.879998819 | 0.109427348 | 51.0484493 | 0.740830076 | 23.33332273 | 0.645550872 | 2287.197958 | 0.4383256 | 0.23999791 | 2.974451719 | 7.368132716 | 0.095349291 | 1.481999028 | 0.209389915 | 11.19998637 | 0.385758437 | 25.56813219 | 0.031813162 | 4.799988187 | 0.416667692 | 0 | 0.583332308 | 0.769049266 | 133.4000963 | 0.488157362 | 1227.482196 | 0.297227494 | 0.015570946 | 87.73312373 | 0.009124357 | 4029754.575 | -9.635547236 | -9909.942545 | 0.000973257 | 8.065540201 | 熔融纺丝 | [9 empty] | 25 | [7 empty] | 200 | 1.5 | 20 | 2.67 |  |  |  | 200 | 0.0001 | 20 | 1.85
MHS0803 | Mg16La4Ni10 | 0.253929283 | 0.383251167 | 0 | 0 | 0.36281955 | 0 | 0 | 0 | 0 | 0 | 0 | 0 | 0 | 0 | 0 | 0 | 0 | 0 | 0 | 0 | 0 | 0 | 0 | 0 | 0 | 0 | 0 | 0 | 1.673333 | 0.092237773 | 4.799988187 | 0.769049266 | 15.54963205 | 0.145467261 | 0.151973396 | 0.140679578 | 0.144133379 | 0.179226098 | 4.121997665 | 0.17754692 | 132.6099434 | 0.66411149 | 4.135331028 | 0.173958823 | 3.879998819 | 0.109427348 | 51.0484493 | 0.740830076 | 23.33332273 | 0.645550872 | 2287.197958 | 0.4383256 | 0.23999791 | 2.974451719 | 7.368132716 | 0.095349291 | 1.481999028 | 0.209389915 | 11.19998637 | 0.385758437 | 25.56813219 | 0.031813162 | 4.799988187 | 0.416667692 | 0 | 0.583332308 | 0.769049266 | 133.4000963 | 0.488157362 | 1227.482196 | 0.297227494 | 0.015570946 | 87.73312373 | 0.009124357 | 4029754.575 | -9.635547236 | -9909.942545 | 0.000973257 | 8.065540201 | 熔融纺丝 | [9 empty] | 30 | [7 empty] | 200 | 1.5 | 20 | 2.71 |  |  |  | 200 | 0.0001 | 20 | 1.96
MHS0804 | Mg65 Ni21 Pr14 | 0.330153823 | 0.257580482 | 0 | 0 | 0 | 0 | 0.412265695 | 0 | 0 | 0 | 0 | 0 | 0 | 0 | 0 | 0 | 0 | 0 | 0 | 0 | 0 | 0 | 0 | 0 | 0 | 0 | 0 | 0 | 1.65949977 | 0.079062949 | 3.819991155 | 0.838824812 | 15.06828286 | 0.146184133 | 0.153331041 | 0.097215555 | 0.146110032 | 0.163793994 | 3.838498123 | 0.195541887 | 145.5746029 | 0.567623522 | #VALUE! | #VALUE! | #VALUE! | #VALUE! | 47.85124848 | 0.835258832 | 21.93999133 | 0.740872887 | 2053.82838 | 0.461461056 | 0.056398421 | 11.50808242 | 7.338699569 | 0.103289349 | 1.410799286 | 0.187502276 | 10.23159003 | 0.356239961 | 25.44754911 | 0.033549263 | 3.819991155 | 0.523561422 | 0 | 0.476438578 | 0.838824812 | 144.4300765 | 0.457579055 | 1131.518146 | 0.284609094 | 0.015506181 | 71.10984416 | 0.009042356 | 3559249.065 | -7.895983673 | -8314.664825 | 0.000950548 | 7.341259944 | [18 empty] | 300 | 8 |  | 3.62 | 3.62 |  |  | 300 | 0.101325 |  |  | 3.48
MHS0805 | Mg-20wt%(Y-Ni)（重量比RE∶Ni= 1∶ 1） | 0.833333333 | 0.083333333 | 0 | 0 | 0 | 0 | 0 | 0 | 0.083333333 | 0 | 0 | 0 | 0 | 0 | 0 | 0 | 0 | 0 | 0 | 0 | 0 | 0 | 0 | 0 | 0 | 0 | 0 | 0 | 1.66864973 | 0.03213538 | 2.335550347 | 0.662307557 | 15.08513141 | 0.050452154 | 0.159238649 | 0.048000044 | 0.141594701 | 0.060034698 | 3.703407642 | 0.081972028 | 193.6760328 | 0.220852241 | 3.703407642 | 0.081972028 | 3.76086069 | 0.041427063 | 27.28987522 | 0.439204326 | 13.31058512 | 0.389282896 | 1491.31613 | 0.330120896 | -0.321471041 | 0.988166157 | 7.60929133 | 0.029581937 | 1.330945679 | 0.087997808 | 9.098408474 | 0.184803634 | 24.95802174 | 0.013794694 | 2.335550347 | 0.856329217 | 0 | 0.143670783 | 0.662307557 | 181.738877 | 0.180582046 | 976.7483633 | 0.209479722 | 0.017021461 | 50.12844261 | 0.009314997 | 1970629.356 | -1.277376259 | -2290.80516 | 0.000557921 | 2.344030325 | 磁悬浮熔炼和反应球磨 |  |  | 15 |  | 40 | 10 | [11 empty] | 20 | 3 | 10 | 3.92 |  |  |  | 300 | 0.1 | 15 | 4.75
MHS0806 | Mg-20wt%(Y-Ni)（重量比RE∶Ni= 1∶ 1） | 0.833333333 | 0.083333333 | 0 | 0 | 0 | 0 | 0 | 0 | 0.083333333 | 0 | 0 | 0 | 0 | 0 | 0 | 0 | 0 | 0 | 0 | 0 | 0 | 0 | 0 | 0 | 0 | 0 | 0 | 0 | 1.66864973 | 0.03213538 | 2.335550347 | 0.662307557 | 15.08513141 | 0.050452154 | 0.159238649 | 0.048000044 | 0.141594701 | 0.060034698 | 3.703407642 | 0.081972028 | 193.6760328 | 0.220852241 | 3.703407642 | 0.081972028 | 3.76086069 | 0.041427063 | 27.28987522 | 0.439204326 | 13.31058512 | 0.389282896 | 1491.31613 | 0.330120896 | -0.321471041 | 0.988166157 | 7.60929133 | 0.029581937 | 1.330945679 | 0.087997808 | 9.098408474 | 0.184803634 | 24.95802174 | 0.013794694 | 2.335550347 | 0.856329217 | 0 | 0.143670783 | 0.662307557 | 181.738877 | 0.180582046 | 976.7483633 | 0.209479722 | 0.017021461 | 50.12844261 | 0.009314997 | 1970629.356 | -1.277376259 | -2290.80516 | 0.000557921 | 2.344030325 | 磁悬浮熔炼和反应球磨 |  |  | 15 |  | 40 | 10 | [11 empty] | 100 | 3 | 20 | 4.16 |  |  |  | 250 | 0.1 | 30 | 4.67
MHS0807 | Mg-20wt%(Y-Ni)（重量比RE∶Ni= 1∶ 1） | 0.833333333 | 0.083333333 | 0 | 0 | 0 | 0 | 0 | 0 | 0.083333333 | 0 | 0 | 0 | 0 | 0 | 0 | 0 | 0 | 0 | 0 | 0 | 0 | 0 | 0 | 0 | 0 | 0 | 0 | 0 | 1.66864973 | 0.03213538 | 2.335550347 | 0.662307557 | 15.08513141 | 0.050452154 | 0.159238649 | 0.048000044 | 0.141594701 | 0.060034698 | 3.703407642 | 0.081972028 | 193.6760328 | 0.220852241 | 3.703407642 | 0.081972028 | 3.76086069 | 0.041427063 | 27.28987522 | 0.439204326 | 13.31058512 | 0.389282896 | 1491.31613 | 0.330120896 | -0.321471041 | 0.988166157 | 7.60929133 | 0.029581937 | 1.330945679 | 0.087997808 | 9.098408474 | 0.184803634 | 24.95802174 | 0.013794694 | 2.335550347 | 0.856329217 | 0 | 0.143670783 | 0.662307557 | 181.738877 | 0.180582046 | 976.7483633 | 0.209479722 | 0.017021461 | 50.12844261 | 0.009314997 | 1970629.356 | -1.277376259 | -2290.80516 | 0.000557921 | 2.344030325 | 磁悬浮熔炼和反应球磨 |  |  | 15 |  | 40 | 10 | [11 empty] | 200 | 3 | 1 | 4.78 |  |  |  | 250 | 0.1 | 40 | 5.06
MHS0808 | Mg-20wt%(Y-Ni)（重量比RE∶Ni= 1∶ 1） | 0.833333333 | 0.083333333 | 0 | 0 | 0 | 0 | 0 | 0 | 0.083333333 | 0 | 0 | 0 | 0 | 0 | 0 | 0 | 0 | 0 | 0 | 0 | 0 | 0 | 0 | 0 | 0 | 0 | 0 | 0 | 1.66864973 | 0.03213538 | 2.335550347 | 0.662307557 | 15.08513141 | 0.050452154 | 0.159238649 | 0.048000044 | 0.141594701 | 0.060034698 | 3.703407642 | 0.081972028 | 193.6760328 | 0.220852241 | 3.703407642 | 0.081972028 | 3.76086069 | 0.041427063 | 27.28987522 | 0.439204326 | 13.31058512 | 0.389282896 | 1491.31613 | 0.330120896 | -0.321471041 | 0.988166157 | 7.60929133 | 0.029581937 | 1.330945679 | 0.087997808 | 9.098408474 | 0.184803634 | 24.95802174 | 0.013794694 | 2.335550347 | 0.856329217 | 0 | 0.143670783 | 0.662307557 | 181.738877 | 0.180582046 | 976.7483633 | 0.209479722 | 0.017021461 | 50.12844261 | 0.009314997 | 1970629.356 | -1.277376259 | -2290.80516 | 0.000557921 | 2.344030325 | 磁悬浮熔炼和反应球磨 |  |  | 15 |  | 40 | 10 | [11 empty] | 200 | 3 | 1 | 5.59 |  |  |  | 270 | 0.1 | 20 | 5.38
MHS0809 | Mg–23.5 Ni–10La | 0.665 | 0.235 | 0 | 0 | 0.1 | 0 | 0 | 0 | 0 | 0 | 0 | 0 | 0 | 0 | 0 | 0 | 0 | 0 | 0 | 0 | 0 | 0 | 0 | 0 | 0 | 0 | 0 | 0 | 1.680865629 | 0.043873252 | 3.020769486 | 0.873794229 | 15.33725911 | 0.079555603 | 0.156293662 | 0.080962245 | 0.140359414 | 0.082285444 | 3.840105618 | 0.129192607 | 179.2842019 | 0.357880826 | 3.84234936 | 0.128655846 | 3.816530157 | 0.062981414 | 31.16782088 | 0.637805821 | 15.00634806 | 0.550904161 | 1643.761356 | 0.413663355 | -0.185131569 | 2.836199045 | 7.598828228 | 0.04031075 | 1.380163047 | 0.146695548 | 9.704634268 | 0.294119053 | 25.06915686 | 0.020049033 | 3.020769486 | 0.662082959 | 0 | 0.337917041 | 0.873794229 | 173.6742173 | 0.234559094 | 1029.665268 | 0.259069581 | 0.016290299 | 61.46541746 | 0.009425038 | 2351492.394 | -2.54084889 | -4117.778375 | 0.000617425 | 3.99667509 | 重力铸造法 | [17 empty] | 300 |  |  |  | 4.96 |  |  | 350 | 0.101325
MHS0810 | Mg–23.5 Ni–15La | 0.615 | 0.235 | 0 | 0 | 0.15 | 0 | 0 | 0 | 0 | 0 | 0 | 0 | 0 | 0 | 0 | 0 | 0 | 0 | 0 | 0 | 0 | 0 | 0 | 0 | 0 | 0 | 0 | 0 | 1.677326656 | 0.050812857 | 3.08962893 | 0.873351056 | 15.30700723 | 0.087202564 | 0.156410362 | 0.085753806 | 0.141105426 | 0.098419317 | 3.847085465 | 0.132523345 | 177.1968305 | 0.370480315 | 3.850639061 | 0.13167707 | 3.812546678 | 0.067776515 | 32.9086703 | 0.711690529 | 15.70730425 | 0.61047458 | 1687.56381 | 0.432544506 | -0.162469505 | 3.331774835 | 7.571685524 | 0.05056837 | 1.38159442 | 0.151611016 | 9.731133872 | 0.302734827 | 25.1068818 | 0.022245167 | 3.08962893 | 0.647326927 | 0 | 0.352673073 | 0.873351056 | 170.6657342 | 0.264056372 | 1038.812815 | 0.262920752 | 0.016365786 | 62.18370746 | 0.009367553 | 2471398.336 | -3.089722023 | -4650.410861 | 0.000664839 | 4.473684838 | 重力铸造法 | [17 empty] | 300 |  |  |  | 4.74
MHS0811 | Mg–23.5 Ni–5La | 0.715 | 0.235 | 0 | 0 | 0.05 | 0 | 0 | 0 | 0 | 0 | 0 | 0 | 0 | 0 | 0 | 0 | 0 | 0 | 0 | 0 | 0 | 0 | 0 | 0 | 0 | 0 | 0 | 0 | 1.684048994 | 0.03648223 | 2.958829268 | 0.873294786 | 15.36447118 | 0.071999545 | 0.156188688 | 0.076376193 | 0.139688364 | 0.063606933 | 3.833827129 | 0.126077056 | 181.1618272 | 0.346302372 | 3.834892635 | 0.125820893 | 3.820113363 | 0.0583355 | 29.60189779 | 0.536318794 | 14.37582627 | 0.473187747 | 1604.360318 | 0.392077213 | -0.205516473 | 2.47745344 | 7.623243543 | 0.027857348 | 1.378875502 | 0.142103907 | 9.680797433 | 0.286038882 | 25.03522265 | 0.017721538 | 2.958829268 | 0.675943023 | 0 | 0.324056977 | 0.873294786 | 176.380398 | 0.205199918 | 1021.436897 | 0.255147981 | 0.016222398 | 60.81930362 | 0.009477627 | 2242683.131 | -2.047575612 | -3582.437132 | 0.000571886 | 3.505247919 | 重力铸造法 | [17 empty] | 300 |  |  |  | 4.5
MHS0812 | Mg–23.5 Ni–10Cu | 0.665 | 0.235 | 0.1 | 0 | 0 | 0 | 0 | 0 | 0 | 0 | 0 | 0 | 0 | 0 | 0 | 0 | 0 | 0 | 0 | 0 | 0 | 0 | 0 | 0 | 0 | 0 | 0 | 0 | 1.696833264 | 0.035177596 | 3.402441636 | 0.914549141 | 15.66750251 | 0.09280253 | 0.154241557 | 0.084212338 | 0.138503547 | 0.041329578 | 3.890807076 | 0.133121262 | 171.9565365 | 0.422363301 | 3.88841826 | 0.132268213 | 3.863888663 | 0.065395237 | 30.35993596 | 0.442714802 | 14.75710696 | 0.41399437 | 1654.924875 | 0.392662119 | -0.132639249 | 4.465430549 | 7.64914054 | 0.002294267 | 1.411122136 | 0.158722647 | 9.943449022 | 0.287304037 | 24.99449374 | 0.016417164 | 3.402441636 | 0.573771396 | 0 | 0.426228604 | 0.914549141 | 187.9988974 | 0.305300075 | 1041.767807 | 0.260639673 | 0.015678465 | 65.9489248 | 0.009544784 | 2380089.12 | -1.998885705 | -4813.976048 | 0.000415398 | 4.619049589 | 熔融纺丝和结晶热处理（523 K下等温热处理1 h） | 1.2 |  | 120 | 250 | 2 | 10 |  |  |  | 35 | [7 empty] | 300 | 1.2 | 5 | 2.67 | 3–5 min(623K) |  |  | 300 | 0.1 | 5 | 1.68
MHS0813 | Mg–23.5 Ni–10Cu | 0.665 | 0.235 | 0.1 | 0 | 0 | 0 | 0 | 0 | 0 | 0 | 0 | 0 | 0 | 0 | 0 | 0 | 0 | 0 | 0 | 0 | 0 | 0 | 0 | 0 | 0 | 0 | 0 | 0 | 1.696833264 | 0.035177596 | 3.402441636 | 0.914549141 | 15.66750251 | 0.09280253 | 0.154241557 | 0.084212338 | 0.138503547 | 0.041329578 | 3.890807076 | 0.133121262 | 171.9565365 | 0.422363301 | 3.88841826 | 0.132268213 | 3.863888663 | 0.065395237 | 30.35993596 | 0.442714802 | 14.75710696 | 0.41399437 | 1654.924875 | 0.392662119 | -0.132639249 | 4.465430549 | 7.64914054 | 0.002294267 | 1.411122136 | 0.158722647 | 9.943449022 | 0.287304037 | 24.99449374 | 0.016417164 | 3.402441636 | 0.573771396 | 0 | 0.426228604 | 0.914549141 | 187.9988974 | 0.305300075 | 1041.767807 | 0.260639673 | 0.015678465 | 65.9489248 | 0.009544784 | 2380089.12 | -1.998885705 | -4813.976048 | 0.000415398 | 4.619049589 | 熔融纺丝和结晶热处理 |  |  | 120 | 250 | 2 | 10 |  |  |  | 35 | [7 empty] | 300 | 1.2 | 60 | 4.35 | 20 min(573K) |  |  | 300 | 0.1 | 20 | 3.4
MHS0814 | Mg–23.5 Ni–10Cu | 0.665 | 0.235 | 0.1 | 0 | 0 | 0 | 0 | 0 | 0 | 0 | 0 | 0 | 0 | 0 | 0 | 0 | 0 | 0 | 0 | 0 | 0 | 0 | 0 | 0 | 0 | 0 | 0 | 0 | 1.696833264 | 0.035177596 | 3.402441636 | 0.914549141 | 15.66750251 | 0.09280253 | 0.154241557 | 0.084212338 | 0.138503547 | 0.041329578 | 3.890807076 | 0.133121262 | 171.9565365 | 0.422363301 | 3.88841826 | 0.132268213 | 3.863888663 | 0.065395237 | 30.35993596 | 0.442714802 | 14.75710696 | 0.41399437 | 1654.924875 | 0.392662119 | -0.132639249 | 4.465430549 | 7.64914054 | 0.002294267 | 1.411122136 | 0.158722647 | 9.943449022 | 0.287304037 | 24.99449374 | 0.016417164 | 3.402441636 | 0.573771396 | 0 | 0.426228604 | 0.914549141 | 187.9988974 | 0.305300075 | 1041.767807 | 0.260639673 | 0.015678465 | 65.9489248 | 0.009544784 | 2380089.12 | -1.998885705 | -4813.976048 | 0.000415398 | 4.619049589 | 熔融纺丝和结晶热处理 |  |  | 120 | 250 | 2 | 10 |  |  |  | 35 | [7 empty] | 300 | 1.2 | 20 | 3.7
MHS0815 | Mg–23.5 Ni–10Cu | 0.665 | 0.235 | 0.1 | 0 | 0 | 0 | 0 | 0 | 0 | 0 | 0 | 0 | 0 | 0 | 0 | 0 | 0 | 0 | 0 | 0 | 0 | 0 | 0 | 0 | 0 | 0 | 0 | 0 | 1.696833264 | 0.035177596 | 3.402441636 | 0.914549141 | 15.66750251 | 0.09280253 | 0.154241557 | 0.084212338 | 0.138503547 | 0.041329578 | 3.890807076 | 0.133121262 | 171.9565365 | 0.422363301 | 3.88841826 | 0.132268213 | 3.863888663 | 0.065395237 | 30.35993596 | 0.442714802 | 14.75710696 | 0.41399437 | 1654.924875 | 0.392662119 | -0.132639249 | 4.465430549 | 7.64914054 | 0.002294267 | 1.411122136 | 0.158722647 | 9.943449022 | 0.287304037 | 24.99449374 | 0.016417164 | 3.402441636 | 0.573771396 | 0 | 0.426228604 | 0.914549141 | 187.9988974 | 0.305300075 | 1041.767807 | 0.260639673 | 0.015678465 | 65.9489248 | 0.009544784 | 2380089.12 | -1.998885705 | -4813.976048 | 0.000415398 | 4.619049589 | 熔融纺丝和结晶热处理 |  |  | 120 | 250 | 2 | 10 |  |  |  | 35 | [7 empty] | 200 | 1.2 | 5 | 2.47 | 5.18(573 K) |  |  | 350 | 0.1 | 5 | 2.39
MHS0816 | Mg–23.5 Ni–10Cu | 0.665 | 0.235 | 0.1 | 0 | 0 | 0 | 0 | 0 | 0 | 0 | 0 | 0 | 0 | 0 | 0 | 0 | 0 | 0 | 0 | 0 | 0 | 0 | 0 | 0 | 0 | 0 | 0 | 0 | 1.696833264 | 0.035177596 | 3.402441636 | 0.914549141 | 15.66750251 | 0.09280253 | 0.154241557 | 0.084212338 | 0.138503547 | 0.041329578 | 3.890807076 | 0.133121262 | 171.9565365 | 0.422363301 | 3.88841826 | 0.132268213 | 3.863888663 | 0.065395237 | 30.35993596 | 0.442714802 | 14.75710696 | 0.41399437 | 1654.924875 | 0.392662119 | -0.132639249 | 4.465430549 | 7.64914054 | 0.002294267 | 1.411122136 | 0.158722647 | 9.943449022 | 0.287304037 | 24.99449374 | 0.016417164 | 3.402441636 | 0.573771396 | 0 | 0.426228604 | 0.914549141 | 187.9988974 | 0.305300075 | 1041.767807 | 0.260639673 | 0.015678465 | 65.9489248 | 0.009544784 | 2380089.12 | -1.998885705 | -4813.976048 | 0.000415398 | 4.619049589 | 熔融纺丝和结晶热处理 |  |  | 120 | 250 | 2 | 10 |  |  |  | 35 | [7 empty] | 200 | 1.2 | 60 | 3.42 |  |  |  | 350 | 0.1 | 10 | 2.43
MHS0817 | Mg–23.5 Ni–10La | 0.665 | 0.235 | 0 | 0 | 0.1 | 0 | 0 | 0 | 0 | 0 | 0 | 0 | 0 | 0 | 0 | 0 | 0 | 0 | 0 | 0 | 0 | 0 | 0 | 0 | 0 | 0 | 0 | 0 | 1.680865629 | 0.043873252 | 3.020769486 | 0.873794229 | 15.33725911 | 0.079555603 | 0.156293662 | 0.080962245 | 0.140359414 | 0.082285444 | 3.840105618 | 0.129192607 | 179.2842019 | 0.357880826 | 3.84234936 | 0.128655846 | 3.816530157 | 0.062981414 | 31.16782088 | 0.637805821 | 15.00634806 | 0.550904161 | 1643.761356 | 0.413663355 | -0.185131569 | 2.836199045 | 7.598828228 | 0.04031075 | 1.380163047 | 0.146695548 | 9.704634268 | 0.294119053 | 25.06915686 | 0.020049033 | 3.020769486 | 0.662082959 | 0 | 0.337917041 | 0.873794229 | 173.6742173 | 0.234559094 | 1029.665268 | 0.259069581 | 0.016290299 | 61.46541746 | 0.009425038 | 2351492.394 | -2.54084889 | -4117.778375 | 0.000617425 | 3.99667509 | 熔融纺丝和结晶热处理 |  |  | 120 | 250 | 2 | 10 |  |  |  | 35 | [7 empty] | 200 | 1.2 | 5 | 2.56 | 4.98(573 K) |  |  | 300 | 0.1 | 5 | 0.98
MHS0818 | Mg–23.5 Ni–10La | 0.665 | 0.235 | 0 | 0 | 0.1 | 0 | 0 | 0 | 0 | 0 | 0 | 0 | 0 | 0 | 0 | 0 | 0 | 0 | 0 | 0 | 0 | 0 | 0 | 0 | 0 | 0 | 0 | 0 | 1.680865629 | 0.043873252 | 3.020769486 | 0.873794229 | 15.33725911 | 0.079555603 | 0.156293662 | 0.080962245 | 0.140359414 | 0.082285444 | 3.840105618 | 0.129192607 | 179.2842019 | 0.357880826 | 3.84234936 | 0.128655846 | 3.816530157 | 0.062981414 | 31.16782088 | 0.637805821 | 15.00634806 | 0.550904161 | 1643.761356 | 0.413663355 | -0.185131569 | 2.836199045 | 7.598828228 | 0.04031075 | 1.380163047 | 0.146695548 | 9.704634268 | 0.294119053 | 25.06915686 | 0.020049033 | 3.020769486 | 0.662082959 | 0 | 0.337917041 | 0.873794229 | 173.6742173 | 0.234559094 | 1029.665268 | 0.259069581 | 0.016290299 | 61.46541746 | 0.009425038 | 2351492.394 | -2.54084889 | -4117.778375 | 0.000617425 | 3.99667509 | 熔融纺丝和结晶热处理 |  |  | 120 | 250 | 2 | 10 |  |  |  | 35 | [7 empty] | 200 | 1.2 | 60 | 3.07 |  |  |  | 300 | 0.1 | 20 | 1.31
MHS0819 | Mg–23.5 Ni–10La | 0.665 | 0.235 | 0 | 0 | 0.1 | 0 | 0 | 0 | 0 | 0 | 0 | 0 | 0 | 0 | 0 | 0 | 0 | 0 | 0 | 0 | 0 | 0 | 0 | 0 | 0 | 0 | 0 | 0 | 1.680865629 | 0.043873252 | 3.020769486 | 0.873794229 | 15.33725911 | 0.079555603 | 0.156293662 | 0.080962245 | 0.140359414 | 0.082285444 | 3.840105618 | 0.129192607 | 179.2842019 | 0.357880826 | 3.84234936 | 0.128655846 | 3.816530157 | 0.062981414 | 31.16782088 | 0.637805821 | 15.00634806 | 0.550904161 | 1643.761356 | 0.413663355 | -0.185131569 | 2.836199045 | 7.598828228 | 0.04031075 | 1.380163047 | 0.146695548 | 9.704634268 | 0.294119053 | 25.06915686 | 0.020049033 | 3.020769486 | 0.662082959 | 0 | 0.337917041 | 0.873794229 | 173.6742173 | 0.234559094 | 1029.665268 | 0.259069581 | 0.016290299 | 61.46541746 | 0.009425038 | 2351492.394 | -2.54084889 | -4117.778375 | 0.000617425 | 3.99667509 | 熔融纺丝和结晶热处理 |  |  | 120 | 250 | 2 | 10 |  |  |  | 35 | [7 empty] | 300 | 1.2 | 5 | 3.14 |  |  |  | 350 | 0.1 | 5 | 3.25
MHS0820 | Mg–23.5 Ni–10La | 0.665 | 0.235 | 0 | 0 | 0.1 | 0 | 0 | 0 | 0 | 0 | 0 | 0 | 0 | 0 | 0 | 0 | 0 | 0 | 0 | 0 | 0 | 0 | 0 | 0 | 0 | 0 | 0 | 0 | 1.680865629 | 0.043873252 | 3.020769486 | 0.873794229 | 15.33725911 | 0.079555603 | 0.156293662 | 0.080962245 | 0.140359414 | 0.082285444 | 3.840105618 | 0.129192607 | 179.2842019 | 0.357880826 | 3.84234936 | 0.128655846 | 3.816530157 | 0.062981414 | 31.16782088 | 0.637805821 | 15.00634806 | 0.550904161 | 1643.761356 | 0.413663355 | -0.185131569 | 2.836199045 | 7.598828228 | 0.04031075 | 1.380163047 | 0.146695548 | 9.704634268 | 0.294119053 | 25.06915686 | 0.020049033 | 3.020769486 | 0.662082959 | 0 | 0.337917041 | 0.873794229 | 173.6742173 | 0.234559094 | 1029.665268 | 0.259069581 | 0.016290299 | 61.46541746 | 0.009425038 | 2351492.394 | -2.54084889 | -4117.778375 | 0.000617425 | 3.99667509 | 熔融纺丝和结晶热处理 |  |  | 120 | 250 | 2 | 10 |  |  |  | 35 | [7 empty] | 300 | 1.2 | 60 | 3.29 |  |  |  | 350 | 0.1 | 10 | 3.42
MHS0821 | Mg–23.5 Ni–10La | 0.665 | 0.235 | 0 | 0 | 0.1 | 0 | 0 | 0 | 0 | 0 | 0 | 0 | 0 | 0 | 0 | 0 | 0 | 0 | 0 | 0 | 0 | 0 | 0 | 0 | 0 | 0 | 0 | 0 | 1.680865629 | 0.043873252 | 3.020769486 | 0.873794229 | 15.33725911 | 0.079555603 | 0.156293662 | 0.080962245 | 0.140359414 | 0.082285444 | 3.840105618 | 0.129192607 | 179.2842019 | 0.357880826 | 3.84234936 | 0.128655846 | 3.816530157 | 0.062981414 | 31.16782088 | 0.637805821 | 15.00634806 | 0.550904161 | 1643.761356 | 0.413663355 | -0.185131569 | 2.836199045 | 7.598828228 | 0.04031075 | 1.380163047 | 0.146695548 | 9.704634268 | 0.294119053 | 25.06915686 | 0.020049033 | 3.020769486 | 0.662082959 | 0 | 0.337917041 | 0.873794229 | 173.6742173 | 0.234559094 | 1029.665268 | 0.259069581 | 0.016290299 | 61.46541746 | 0.009425038 | 2351492.394 | -2.54084889 | -4117.778375 | 0.000617425 | 3.99667509 | 熔融纺丝和结晶热处理 |  |  | 120 | 250 | 2 | 10 |  |  |  | 35 | [7 empty] | 300 | 1.2 | 20 | 3.08
MHS0822 | Mg–23.5Ni | 0.765 | 0.235 | 0 | 0 | 0 | 0 | 0 | 0 | 0 | 0 | 0 | 0 | 0 | 0 | 0 | 0 | 0 | 0 | 0 | 0 | 0 | 0 | 0 | 0 | 0 | 0 | 0 | 0 | 1.686927786 | 0.028135023 | 2.902815266 | 0.872013289 | 15.3890797 | 0.064419638 | 0.156093757 | 0.071960692 | 0.139081518 | 0.038675151 | 3.828149343 | 0.123154394 | 182.8598081 | 0.335610264 | 3.828149343 | 0.123154394 | 3.82335374 | 0.053792458 | 28.18579656 | 0.386041658 | 13.80563053 | 0.36670451 | 1568.729029 | 0.367697985 | -0.223951023 | 2.204063296 | 7.645322889 | 0.000248318 | 1.377711145 | 0.13779885 | 9.65924122 | 0.278437951 | 25.00453514 | 0.01519766 | 2.902815266 | 0.688986317 | 0 | 0.311013683 | 0.872013289 | 178.8276611 | 0.175167291 | 1013.995786 | 0.251195726 | 0.016160993 | 60.23500761 | 0.009525919 | 2143498.261 | -1.601861681 | -2972.770545 | 0.000539135 | 2.930158807 | 熔体纺丝和结晶热处理(523 K下热处理1 h) |  |  | 120 | 250 | 2 | [12 empty] | 300 | 1.2 | 60 | 4.34 | 3–5 min(623K)、30 min(573K) |  |  | 300 | 0.1 | 20 | 3.58
MHS0823 | Mg–23.5Ni | 0.765 | 0.235 | 0 | 0 | 0 | 0 | 0 | 0 | 0 | 0 | 0 | 0 | 0 | 0 | 0 | 0 | 0 | 0 | 0 | 0 | 0 | 0 | 0 | 0 | 0 | 0 | 0 | 0 | 1.686927786 | 0.028135023 | 2.902815266 | 0.872013289 | 15.3890797 | 0.064419638 | 0.156093757 | 0.071960692 | 0.139081518 | 0.038675151 | 3.828149343 | 0.123154394 | 182.8598081 | 0.335610264 | 3.828149343 | 0.123154394 | 3.82335374 | 0.053792458 | 28.18579656 | 0.386041658 | 13.80563053 | 0.36670451 | 1568.729029 | 0.367697985 | -0.223951023 | 2.204063296 | 7.645322889 | 0.000248318 | 1.377711145 | 0.13779885 | 9.65924122 | 0.278437951 | 25.00453514 | 0.01519766 | 2.902815266 | 0.688986317 | 0 | 0.311013683 | 0.872013289 | 178.8276611 | 0.175167291 | 1013.995786 | 0.251195726 | 0.016160993 | 60.23500761 | 0.009525919 | 2143498.261 | -1.601861681 | -2972.770545 | 0.000539135 | 2.930158807 | 熔融纺丝和结晶热处理 |  |  | 120 | 250 | 2 | [12 empty] | 300 | 1.2 | 20 | 4.08 | 5.93 |  |  | 300 | 0.1 | 30 | 4.27
MHS0824 | Mg–23.5Ni | 0.765 | 0.235 | 0 | 0 | 0 | 0 | 0 | 0 | 0 | 0 | 0 | 0 | 0 | 0 | 0 | 0 | 0 | 0 | 0 | 0 | 0 | 0 | 0 | 0 | 0 | 0 | 0 | 0 | 1.686927786 | 0.028135023 | 2.902815266 | 0.872013289 | 15.3890797 | 0.064419638 | 0.156093757 | 0.071960692 | 0.139081518 | 0.038675151 | 3.828149343 | 0.123154394 | 182.8598081 | 0.335610264 | 3.828149343 | 0.123154394 | 3.82335374 | 0.053792458 | 28.18579656 | 0.386041658 | 13.80563053 | 0.36670451 | 1568.729029 | 0.367697985 | -0.223951023 | 2.204063296 | 7.645322889 | 0.000248318 | 1.377711145 | 0.13779885 | 9.65924122 | 0.278437951 | 25.00453514 | 0.01519766 | 2.902815266 | 0.688986317 | 0 | 0.311013683 | 0.872013289 | 178.8276611 | 0.175167291 | 1013.995786 | 0.251195726 | 0.016160993 | 60.23500761 | 0.009525919 | 2143498.261 | -1.601861681 | -2972.770545 | 0.000539135 | 2.930158807 | 熔融纺丝和结晶热处理 |  |  | 120 | 250 | 2 | [12 empty] | 300 | 1.2 | 10 | 3.92
MHS0825 | Mg–23.5Ni–5Cu | 0.715 | 0.235 | 0.05 | 0 | 0 | 0 | 0 | 0 | 0 | 0 | 0 | 0 | 0 | 0 | 0 | 0 | 0 | 0 | 0 | 0 | 0 | 0 | 0 | 0 | 0 | 0 | 0 | 0 | 1.691696602 | 0.031876545 | 3.143351452 | 0.902427697 | 15.52312139 | 0.080118906 | 0.155202048 | 0.078255204 | 0.138803264 | 0.040023762 | 3.858314789 | 0.128391388 | 177.6106229 | 0.378622335 | 3.857164736 | 0.127936824 | 3.842868554 | 0.0599547 | 29.23249712 | 0.418335733 | 14.26370185 | 0.393392262 | 1610.226478 | 0.381663096 | -0.179990601 | 3.029428189 | 7.647160829 | 0.001621601 | 1.39379627 | 0.14898457 | 9.796067987 | 0.283270465 | 24.99970089 | 0.015797555 | 3.143351452 | 0.628946199 | 0 | 0.371053801 | 0.902427697 | 183.2429889 | 0.251022426 | 1027.366129 | 0.256292917 | 0.015928688 | 62.98587092 | 0.009535128 | 2255606.65 | -1.804711255 | -3995.750186 | 0.000451862 | 3.887558058 | 熔融纺丝和结晶热处理 |  |  | 120 | 250 | 2 | [12 empty] | 200 | 1.2 | 60 | 4.5 | 3–5 min(623K) |  |  | 300 | 0.1 | 20 | 4.59
MHS0826 | Mg–23.5Ni–5Cu | 0.715 | 0.235 | 0.05 | 0 | 0 | 0 | 0 | 0 | 0 | 0 | 0 | 0 | 0 | 0 | 0 | 0 | 0 | 0 | 0 | 0 | 0 | 0 | 0 | 0 | 0 | 0 | 0 | 0 | 1.691696602 | 0.031876545 | 3.143351452 | 0.902427697 | 15.52312139 | 0.080118906 | 0.155202048 | 0.078255204 | 0.138803264 | 0.040023762 | 3.858314789 | 0.128391388 | 177.6106229 | 0.378622335 | 3.857164736 | 0.127936824 | 3.842868554 | 0.0599547 | 29.23249712 | 0.418335733 | 14.26370185 | 0.393392262 | 1610.226478 | 0.381663096 | -0.179990601 | 3.029428189 | 7.647160829 | 0.001621601 | 1.39379627 | 0.14898457 | 9.796067987 | 0.283270465 | 24.99970089 | 0.015797555 | 3.143351452 | 0.628946199 | 0 | 0.371053801 | 0.902427697 | 183.2429889 | 0.251022426 | 1027.366129 | 0.256292917 | 0.015928688 | 62.98587092 | 0.009535128 | 2255606.65 | -1.804711255 | -3995.750186 | 0.000451862 | 3.887558058 | 熔融纺丝和结晶热处理 |  |  | 120 | 250 | 2 | [12 empty] | 300 | 1.2 | 60 | 4.84 | 30 min(573K) |  |  | 300 | 0.1 | 30 | 4.81
MHS0827 | Mg–23.5Ni–5Cu | 0.715 | 0.235 | 0.05 | 0 | 0 | 0 | 0 | 0 | 0 | 0 | 0 | 0 | 0 | 0 | 0 | 0 | 0 | 0 | 0 | 0 | 0 | 0 | 0 | 0 | 0 | 0 | 0 | 0 | 1.691696602 | 0.031876545 | 3.143351452 | 0.902427697 | 15.52312139 | 0.080118906 | 0.155202048 | 0.078255204 | 0.138803264 | 0.040023762 | 3.858314789 | 0.128391388 | 177.6106229 | 0.378622335 | 3.857164736 | 0.127936824 | 3.842868554 | 0.0599547 | 29.23249712 | 0.418335733 | 14.26370185 | 0.393392262 | 1610.226478 | 0.381663096 | -0.179990601 | 3.029428189 | 7.647160829 | 0.001621601 | 1.39379627 | 0.14898457 | 9.796067987 | 0.283270465 | 24.99970089 | 0.015797555 | 3.143351452 | 0.628946199 | 0 | 0.371053801 | 0.902427697 | 183.2429889 | 0.251022426 | 1027.366129 | 0.256292917 | 0.015928688 | 62.98587092 | 0.009535128 | 2255606.65 | -1.804711255 | -3995.750186 | 0.000451862 | 3.887558058 | 熔融纺丝和结晶热处理 |  |  | 120 | 250 | 2 | [12 empty] | 300 | 1.2 | 20 | 4.76 | 6.48
MHS0828 | Mg–23.5Ni–5Cu | 0.715 | 0.235 | 0.05 | 0 | 0 | 0 | 0 | 0 | 0 | 0 | 0 | 0 | 0 | 0 | 0 | 0 | 0 | 0 | 0 | 0 | 0 | 0 | 0 | 0 | 0 | 0 | 0 | 0 | 1.691696602 | 0.031876545 | 3.143351452 | 0.902427697 | 15.52312139 | 0.080118906 | 0.155202048 | 0.078255204 | 0.138803264 | 0.040023762 | 3.858314789 | 0.128391388 | 177.6106229 | 0.378622335 | 3.857164736 | 0.127936824 | 3.842868554 | 0.0599547 | 29.23249712 | 0.418335733 | 14.26370185 | 0.393392262 | 1610.226478 | 0.381663096 | -0.179990601 | 3.029428189 | 7.647160829 | 0.001621601 | 1.39379627 | 0.14898457 | 9.796067987 | 0.283270465 | 24.99970089 | 0.015797555 | 3.143351452 | 0.628946199 | 0 | 0.371053801 | 0.902427697 | 183.2429889 | 0.251022426 | 1027.366129 | 0.256292917 | 0.015928688 | 62.98587092 | 0.009535128 | 2255606.65 | -1.804711255 | -3995.750186 | 0.000451862 | 3.887558058 | 熔融纺丝和结晶热处理 |  |  | 120 | 250 | 2 | [12 empty] | 300 | 1.2 | 10 | 4.5
MHS0829 | Mg88.5Ni10.82La0.68 | 0.746740275 | 0.220467333 | 0 | 0 | 0.032792392 | 0 | 0 | 0 | 0 | 0 | 0 | 0 | 0 | 0 | 0 | 0 | 0 | 0 | 0 | 0 | 0 | 0 | 0 | 0 | 0 | 0 | 0 | 0 | 1.6838499 | 0.032935648 | 2.872394744 | 0.864799717 | 15.34746041 | 0.067473617 | 0.156447963 | 0.072394083 | 0.139609412 | 0.05499863 | 3.819449019 | 0.121470244 | 183.3803763 | 0.328782904 | 3.820129019 | 0.121306661 | 3.815909569 | 0.055121999 | 28.80511684 | 0.48728126 | 14.0371897 | 0.435195351 | 1576.390613 | 0.376561484 | -0.225089021 | 2.168413768 | 7.631281594 | 0.022275366 | 1.373491604 | 0.136638001 | 9.602694398 | 0.276406842 | 25.01418622 | 0.016441226 | 2.872394744 | 0.696283129 | 0 | 0.303716871 | 0.864799717 | 178.0846642 | 0.188888423 | 1012.086472 | 0.247413129 | 0.016275322 | 59.49131114 | 0.009488018 | 2175212.206 | -1.780069722 | -3221.726522 | 0.000552826 | 3.181493421 | HCS+MM |  |  | 30 | 200 | [13 empty] | 100 | 3 | 0.5 | 4.45 |  |  |  | 250 | 0.005 | 10 | 2.92 |  |  |  |  | 30
MHS0830 | Mg88.5Ni3.83La7.67 | 0.625065676 | 0.06532386 | 0 | 0 | 0.309610464 | 0 | 0 | 0 | 0 | 0 | 0 | 0 | 0 | 0 | 0 | 0 | 0 | 0 | 0 | 0 | 0 | 0 | 0 | 0 | 0 | 0 | 0 | 0 | 1.648899955 | 0.060074584 | 2.383098012 | 0.647513347 | 14.85047822 | 0.083963003 | 0.160872619 | 0.064283942 | 0.145411106 | 0.124114354 | 3.697124621 | 0.080617681 | 193.0128661 | 0.203639661 | 3.704794623 | 0.078688299 | 3.725039824 | 0.058793397 | 34.41227288 | 0.895923685 | 16.06429688 | 0.758845194 | 1614.90629 | 0.436150401 | -0.271222374 | 1.373378899 | 7.48707786 | 0.073530242 | 1.316872845 | 0.099368313 | 8.833797816 | 0.203405032 | 25.08688274 | 0.024987909 | 2.383098012 | 0.839243703 | 0 | 0.160756297 | 0.647513347 | 172.6324213 | 0.288278603 | 974.6903033 | 0.170921972 | 0.017651097 | 48.86656577 | 0.009063184 | 2396115.877 | -2.760211463 | -3487.445688 | 0.000792098 | 3.575171995 | HCS+MM |  |  | 30 | 200 | [20 empty] | 250 | 0.005 | 10 | 1.87 |  |  |  |  | 30
MHS0831 | Mg-10wt％Ni-5wt％Fe-5wt％Ti | 0.8 | 0.1 | 0 | 0 | 0 | 0 | 0 | 0 | 0 | 0 | 0 | 0 | 0 | 0.05 | 0 | 0 | 0 | 0 | 0.05 | 0 | 0 | 0 | 0 | 0 | 0 | 0 | 0 | 0 | 1.671235298 | 0.028755763 | 2.576915602 | 0.74095672 | 15.16801589 | 0.048149546 | 0.157166765 | 0.059479311 | 0.140530196 | 0.035965976 | 3.766256632 | 0.092629896 | 186.5936688 | 0.294041275 | 3.769154676 | 0.092538747 | 3.779312734 | 0.040782346 | 27.35326767 | 0.339119008 | 13.37424483 | 0.314563908 | 1554.103886 | 0.371361153 | -0.299824176 | 1.144240833 | 7.628642374 | 0.018739308 | 1.357268767 | 0.110949014 | 9.506753363 | 0.262138065 | 24.93608554 | 0.01022967 | 2.576915602 | 0.776121654 | 0 | 0.223878346 | 0.74095672 | 177.8921782 | 0.211300943 | 1011.499822 | 0.264015117 | 0.016420861 | 56.20997637 | 0.00939867 | 2045182.354 | 2.319455718 | -3612.514826 | 0.000641649 | 3.573736944 | 反应性机械研磨 | 1.2 |  | 45 | 250 | 2 | [12 empty] | 300 | 1.2 | 5 | 5.31 | 6.72 |  |  | 300 | 0.1 | 60 | 5.18 |  |  |  |  | 30
MHS0832 | Mg-10wt％Ni-5wt％Fe-5wt％Ti | 0.8 | 0.1 | 0 | 0 | 0 | 0 | 0 | 0 | 0 | 0 | 0 | 0 | 0 | 0.05 | 0 | 0 | 0 | 0 | 0.05 | 0 | 0 | 0 | 0 | 0 | 0 | 0 | 0 | 0 | 1.671235298 | 0.028755763 | 2.576915602 | 0.74095672 | 15.16801589 | 0.048149546 | 0.157166765 | 0.059479311 | 0.140530196 | 0.035965976 | 3.766256632 | 0.092629896 | 186.5936688 | 0.294041275 | 3.769154676 | 0.092538747 | 3.779312734 | 0.040782346 | 27.35326767 | 0.339119008 | 13.37424483 | 0.314563908 | 1554.103886 | 0.371361153 | -0.299824176 | 1.144240833 | 7.628642374 | 0.018739308 | 1.357268767 | 0.110949014 | 9.506753363 | 0.262138065 | 24.93608554 | 0.01022967 | 2.576915602 | 0.776121654 | 0 | 0.223878346 | 0.74095672 | 177.8921782 | 0.211300943 | 1011.499822 | 0.264015117 | 0.016420861 | 56.20997637 | 0.00939867 | 2045182.354 | 2.319455718 | -3612.514826 | 0.000641649 | 3.573736944 | 反应性机械研磨 | 1.2 |  | 45 | 250 | 2 | [12 empty] | 300 | 1.2 | 1 | 5.51
MHS0833 | Mg2Ni | 0.453016225 | 0.546983775 | 0 | 0 | 0 | 0 | 0 | 0 | 0 | 0 | 0 | 0 | 0 | 0 | 0 | 0 | 0 | 0 | 0 | 0 | 0 | 0 | 0 | 0 | 0 | 0 | 0 | 0 | 1.719999773 | 0.041110818 | 4.666654551 | 0.808123216 | 16.07987192 | 0.091852098 | 0.14826672 | 0.112869843 | 0.135333359 | 0.05921576 | 4.15666441 | 0.168979708 | 140.0966271 | 0.652629274 | 4.15666441 | 0.168979708 | 3.966665682 | 0.077246891 | 35.76774792 | 0.453224756 | 17.3333091 | 0.435142749 | 1970.663906 | 0.436081192 | 0.119997637 | 6.128372465 | 7.644000009 | 0.000370019 | 1.509999091 | 0.187312955 | 11.53332046 | 0.3474224 | 25.26933151 | 0.022404874 | 4.666654551 | 0.428572541 | 0 | 0.571427459 | 0.808123216 | 157.0001499 | 0.297254458 | 1191.482114 | 0.318494255 | 0.014157973 | 89.99979555 | 0.00967981 | 3105123.722 | -3.555547478 | -6308.843232 | 0.000563899 | 5.291970068 | 球磨 |  |  | 5 |  | 15 | [16 empty] | 3.14 | 2.4
MHS0834 | Mg2Ni | 0.453016225 | 0.546983775 | 0 | 0 | 0 | 0 | 0 | 0 | 0 | 0 | 0 | 0 | 0 | 0 | 0 | 0 | 0 | 0 | 0 | 0 | 0 | 0 | 0 | 0 | 0 | 0 | 0 | 0 | 1.719999773 | 0.041110818 | 4.666654551 | 0.808123216 | 16.07987192 | 0.091852098 | 0.14826672 | 0.112869843 | 0.135333359 | 0.05921576 | 4.15666441 | 0.168979708 | 140.0966271 | 0.652629274 | 4.15666441 | 0.168979708 | 3.966665682 | 0.077246891 | 35.76774792 | 0.453224756 | 17.3333091 | 0.435142749 | 1970.663906 | 0.436081192 | 0.119997637 | 6.128372465 | 7.644000009 | 0.000370019 | 1.509999091 | 0.187312955 | 11.53332046 | 0.3474224 | 25.26933151 | 0.022404874 | 4.666654551 | 0.428572541 | 0 | 0.571427459 | 0.808123216 | 157.0001499 | 0.297254458 | 1191.482114 | 0.318494255 | 0.014157973 | 89.99979555 | 0.00967981 | 3105123.722 | -3.555547478 | -6308.843232 | 0.000563899 | 5.291970068 | 球磨+（264–267k）冷却循环处理 |  |  | 5 |  | 15 | [16 empty] | 3.83 | 3.03
MHS0835 | Mg65Cu25Nd10 | 0.342630195 | 0 | 0.344544148 | 0 | 0 | 0.312825657 | 0 | 0 | 0 | 0 | 0 | 0 | 0 | 0 | 0 | 0 | 0 | 0 | 0 | 0 | 0 | 0 | 0 | 0 | 0 | 0 | 0 | 0 | 1.704 | 0.052992665 | 4.35 | 0.885206735 | 15.9240305 | 0.176850206 | 0.152415 | 0.093545776 | 0.14475 | 0.132200527 | 3.864 | 0.131998741 | 150.2297 | 0.545865504 | 3.9715 | 0.109451582 | 3.8575 | 0.10934651 | 46.10875 | 0.796272555 | 21.05 | 0.705822985 | 1932 | 0.408196116 | 0.09875 | 7.143876312 | 7.45415 | 0.086390861 | 1.4405 | 0.187415313 | 9.64 | 0.212905935 | 25.01985 | 0.033185952 | 4.35 | 0.402298851 | 0 | 0.597701149 | 0.885206735 | 225.2 | 0.501969893 | 1069.205 | 0.186772138 | 0.015203796 | 67.45 | 0.009016045 | 3568692.025 | -5.71 | -7622.486953 | 0.000749661 | 7.123776033 | 感应熔炼 | [17 empty] | 25 |  |  |  | 2.8
MHS0836 | Mg10%（Mg1.8La0.2Ni） | 0.335951898 | 0.450708011 | 0 | 0 | 0.213340091 | 0 | 0 | 0 | 0 | 0 | 0 | 0 | 0 | 0 | 0 | 0 | 0 | 0 | 0 | 0 | 0 | 0 | 0 | 0 | 0 | 0 | 0 | 0 | 1.696666386 | 0.072078346 | 4.733321369 | 0.78848195 | 15.81475199 | 0.121945294 | 0.150120058 | 0.128480035 | 0.139733369 | 0.140443969 | 4.139331037 | 0.1733325 | 136.3532852 | 0.658900479 | 4.145997719 | 0.171494395 | 3.92333225 | 0.095012896 | 43.40809861 | 0.692986269 | 20.33331592 | 0.604116535 | 2128.930932 | 0.444833632 | 0.179997774 | 4.039970436 | 7.506066362 | 0.06868748 | 1.49599906 | 0.198681187 | 11.36665342 | 0.366862082 | 25.41873185 | 0.028188613 | 4.733321369 | 0.422536279 | 0 | 0.577463721 | 0.78848195 | 145.2001231 | 0.398531009 | 1209.482155 | 0.308121752 | 0.014864459 | 88.86645964 | 0.00939795 | 3589400.311 | -6.719992367 | -8586.545376 | 0.000783232 | 7.093800721 | 高能球磨法 |  |  | 20 | 500 | 70 | [12 empty] | 150 | 2.5 | 0.83 | 4.5
MHS0837 | Mg20%（Mg1.8La0.2Ni） | 0.335951898 | 0.450708011 | 0 | 0 | 0.213340091 | 0 | 0 | 0 | 0 | 0 | 0 | 0 | 0 | 0 | 0 | 0 | 0 | 0 | 0 | 0 | 0 | 0 | 0 | 0 | 0 | 0 | 0 | 0 | 1.696666386 | 0.072078346 | 4.733321369 | 0.78848195 | 15.81475199 | 0.121945294 | 0.150120058 | 0.128480035 | 0.139733369 | 0.140443969 | 4.139331037 | 0.1733325 | 136.3532852 | 0.658900479 | 4.145997719 | 0.171494395 | 3.92333225 | 0.095012896 | 43.40809861 | 0.692986269 | 20.33331592 | 0.604116535 | 2128.930932 | 0.444833632 | 0.179997774 | 4.039970436 | 7.506066362 | 0.06868748 | 1.49599906 | 0.198681187 | 11.36665342 | 0.366862082 | 25.41873185 | 0.028188613 | 4.733321369 | 0.422536279 | 0 | 0.577463721 | 0.78848195 | 145.2001231 | 0.398531009 | 1209.482155 | 0.308121752 | 0.014864459 | 88.86645964 | 0.00939795 | 3589400.311 | -6.719992367 | -8586.545376 | 0.000783232 | 7.093800721 | 高能球磨法 |  |  | 20 | 500 | 70 | [12 empty] | 150 | 2.5 | 0.83 | 3.9
MHS0838 | Mg30%（Mg1.8La0.2Ni） | 0.335951898 | 0.450708011 | 0 | 0 | 0.213340091 | 0 | 0 | 0 | 0 | 0 | 0 | 0 | 0 | 0 | 0 | 0 | 0 | 0 | 0 | 0 | 0 | 0 | 0 | 0 | 0 | 0 | 0 | 0 | 1.696666386 | 0.072078346 | 4.733321369 | 0.78848195 | 15.81475199 | 0.121945294 | 0.150120058 | 0.128480035 | 0.139733369 | 0.140443969 | 4.139331037 | 0.1733325 | 136.3532852 | 0.658900479 | 4.145997719 | 0.171494395 | 3.92333225 | 0.095012896 | 43.40809861 | 0.692986269 | 20.33331592 | 0.604116535 | 2128.930932 | 0.444833632 | 0.179997774 | 4.039970436 | 7.506066362 | 0.06868748 | 1.49599906 | 0.198681187 | 11.36665342 | 0.366862082 | 25.41873185 | 0.028188613 | 4.733321369 | 0.422536279 | 0 | 0.577463721 | 0.78848195 | 145.2001231 | 0.398531009 | 1209.482155 | 0.308121752 | 0.014864459 | 88.86645964 | 0.00939795 | 3589400.311 | -6.719992367 | -8586.545376 | 0.000783232 | 7.093800721 | 高能球磨法 |  |  | 20 | 500 | 70 | [12 empty] | 150 | 2.5 | 0.83 | 2.9
MHS0839 | Mg2Ni-1wt%Pd | 0.448530916 | 0.541568094 | 0 | 0 | 0 | 0 | 0 | 0 | 0 | 0 | 0 | 0 | 0 | 0 | 0 | 0 | 0 | 0 | 0 | 0 | 0 | 0 | 0.00990099 | 0 | 0 | 0 | 0 | 0 | 1.720368245 | 0.041199095 | 4.684519873 | 0.806379494 | 16.09093068 | 0.09239874 | 0.148230655 | 0.112786169 | 0.135345641 | 0.059131855 | 4.159489365 | 0.168988427 | 139.6790832 | 0.655514042 | 4.159891334 | 0.169095819 | 3.968284727 | 0.07740652 | 36.00441461 | 0.463570585 | 17.54992572 | 0.478970685 | 1974.902453 | 0.435990384 | 0.121461482 | 6.047938605 | 7.646321379 | 0.005249704 | 1.512310415 | 0.18856507 | 11.55062749 | 0.347283395 | 25.27171207 | 0.022424155 | 4.684519873 | 0.425507965 | 0 | 0.574492035 | 0.806379494 | 156.5914811 | 0.300916843 | 1193.614451 | 0.318884694 | 0.014147017 | 90.30127285 | 0.009677017 | 3128096.143 | -3.887876603 | -6521.928141 | 0.000596479 | 5.460758503 | 机械合金化 |  |  | 10 |  | 20 | [12 empty] | 100 | 1.17 | 30 | 0.66 |  |  |  | 300 | 0.01（放氢坪台压） | 15 | 0.47 | [8 empty] | （523～ 598 K） 55.50 | 108.13
MHS0840 | Mg2Ni-1wt%Pd | 0.448530916 | 0.541568094 | 0 | 0 | 0 | 0 | 0 | 0 | 0 | 0 | 0 | 0 | 0 | 0 | 0 | 0 | 0 | 0 | 0 | 0 | 0 | 0 | 0.00990099 | 0 | 0 | 0 | 0 | 0 | 1.720368245 | 0.041199095 | 4.684519873 | 0.806379494 | 16.09093068 | 0.09239874 | 0.148230655 | 0.112786169 | 0.135345641 | 0.059131855 | 4.159489365 | 0.168988427 | 139.6790832 | 0.655514042 | 4.159891334 | 0.169095819 | 3.968284727 | 0.07740652 | 36.00441461 | 0.463570585 | 17.54992572 | 0.478970685 | 1974.902453 | 0.435990384 | 0.121461482 | 6.047938605 | 7.646321379 | 0.005249704 | 1.512310415 | 0.18856507 | 11.55062749 | 0.347283395 | 25.27171207 | 0.022424155 | 4.684519873 | 0.425507965 | 0 | 0.574492035 | 0.806379494 | 156.5914811 | 0.300916843 | 1193.614451 | 0.318884694 | 0.014147017 | 90.30127285 | 0.009677017 | 3128096.143 | -3.887876603 | -6521.928141 | 0.000596479 | 5.460758503 | 机械合金化 |  |  | 10 |  | 20 | [12 empty] | 200 | 1.17 | 30 | 1.58 |  |  |  | 325 | 0.01（放氢坪台压） | 15 | 0.32 | [8 empty] | 75.32 | 139.19
MHS0841 | Mg2Ni-1wt%Pd | 0.448530916 | 0.541568094 | 0 | 0 | 0 | 0 | 0 | 0 | 0 | 0 | 0 | 0 | 0 | 0 | 0 | 0 | 0 | 0 | 0 | 0 | 0 | 0 | 0.00990099 | 0 | 0 | 0 | 0 | 0 | 1.720368245 | 0.041199095 | 4.684519873 | 0.806379494 | 16.09093068 | 0.09239874 | 0.148230655 | 0.112786169 | 0.135345641 | 0.059131855 | 4.159489365 | 0.168988427 | 139.6790832 | 0.655514042 | 4.159891334 | 0.169095819 | 3.968284727 | 0.07740652 | 36.00441461 | 0.463570585 | 17.54992572 | 0.478970685 | 1974.902453 | 0.435990384 | 0.121461482 | 6.047938605 | 7.646321379 | 0.005249704 | 1.512310415 | 0.18856507 | 11.55062749 | 0.347283395 | 25.27171207 | 0.022424155 | 4.684519873 | 0.425507965 | 0 | 0.574492035 | 0.806379494 | 156.5914811 | 0.300916843 | 1193.614451 | 0.318884694 | 0.014147017 | 90.30127285 | 0.009677017 | 3128096.143 | -3.887876603 | -6521.928141 | 0.000596479 | 5.460758503 | 机械合金化 |  |  | 10 |  | 20 | [12 empty] | 225 | 1.17 | 30 | 2.03 |  |  |  | 350 | 0.01（放氢坪台压） | 15 | 0.15
MHS0842 | Mg2Ni-1wt%Pd | 0.448530916 | 0.541568094 | 0 | 0 | 0 | 0 | 0 | 0 | 0 | 0 | 0 | 0 | 0 | 0 | 0 | 0 | 0 | 0 | 0 | 0 | 0 | 0 | 0.00990099 | 0 | 0 | 0 | 0 | 0 | 1.720368245 | 0.041199095 | 4.684519873 | 0.806379494 | 16.09093068 | 0.09239874 | 0.148230655 | 0.112786169 | 0.135345641 | 0.059131855 | 4.159489365 | 0.168988427 | 139.6790832 | 0.655514042 | 4.159891334 | 0.169095819 | 3.968284727 | 0.07740652 | 36.00441461 | 0.463570585 | 17.54992572 | 0.478970685 | 1974.902453 | 0.435990384 | 0.121461482 | 6.047938605 | 7.646321379 | 0.005249704 | 1.512310415 | 0.18856507 | 11.55062749 | 0.347283395 | 25.27171207 | 0.022424155 | 4.684519873 | 0.425507965 | 0 | 0.574492035 | 0.806379494 | 156.5914811 | 0.300916843 | 1193.614451 | 0.318884694 | 0.014147017 | 90.30127285 | 0.009677017 | 3128096.143 | -3.887876603 | -6521.928141 | 0.000596479 | 5.460758503 | 机械合金化 |  |  | 10 |  | 20 | [12 empty] | 250 | 1.17 | 30 | 2.64
MHS0843 | Mg2Ni-1wt%Pd | 0.448530916 | 0.541568094 | 0 | 0 | 0 | 0 | 0 | 0 | 0 | 0 | 0 | 0 | 0 | 0 | 0 | 0 | 0 | 0 | 0 | 0 | 0 | 0 | 0.00990099 | 0 | 0 | 0 | 0 | 0 | 1.720368245 | 0.041199095 | 4.684519873 | 0.806379494 | 16.09093068 | 0.09239874 | 0.148230655 | 0.112786169 | 0.135345641 | 0.059131855 | 4.159489365 | 0.168988427 | 139.6790832 | 0.655514042 | 4.159891334 | 0.169095819 | 3.968284727 | 0.07740652 | 36.00441461 | 0.463570585 | 17.54992572 | 0.478970685 | 1974.902453 | 0.435990384 | 0.121461482 | 6.047938605 | 7.646321379 | 0.005249704 | 1.512310415 | 0.18856507 | 11.55062749 | 0.347283395 | 25.27171207 | 0.022424155 | 4.684519873 | 0.425507965 | 0 | 0.574492035 | 0.806379494 | 156.5914811 | 0.300916843 | 1193.614451 | 0.318884694 | 0.014147017 | 90.30127285 | 0.009677017 | 3128096.143 | -3.887876603 | -6521.928141 | 0.000596479 | 5.460758503 | 机械合金化 |  |  | 10 |  | 20 | [12 empty] | 250 | 1.17 | 30 | 0.66
MHS0844 | Mg2Ni-1wt%Pd | 0.448530916 | 0.541568094 | 0 | 0 | 0 | 0 | 0 | 0 | 0 | 0 | 0 | 0 | 0 | 0 | 0 | 0 | 0 | 0 | 0 | 0 | 0 | 0 | 0.00990099 | 0 | 0 | 0 | 0 | 0 | 1.720368245 | 0.041199095 | 4.684519873 | 0.806379494 | 16.09093068 | 0.09239874 | 0.148230655 | 0.112786169 | 0.135345641 | 0.059131855 | 4.159489365 | 0.168988427 | 139.6790832 | 0.655514042 | 4.159891334 | 0.169095819 | 3.968284727 | 0.07740652 | 36.00441461 | 0.463570585 | 17.54992572 | 0.478970685 | 1974.902453 | 0.435990384 | 0.121461482 | 6.047938605 | 7.646321379 | 0.005249704 | 1.512310415 | 0.18856507 | 11.55062749 | 0.347283395 | 25.27171207 | 0.022424155 | 4.684519873 | 0.425507965 | 0 | 0.574492035 | 0.806379494 | 156.5914811 | 0.300916843 | 1193.614451 | 0.318884694 | 0.014147017 | 90.30127285 | 0.009677017 | 3128096.143 | -3.887876603 | -6521.928141 | 0.000596479 | 5.460758503 | 机械合金化 |  |  | 10 |  | 20 | [12 empty] | 300 | 1.17 | 30 | 1.58
MHS0845 | Mg2Ni-1wt%Pd | 0.448530916 | 0.541568094 | 0 | 0 | 0 | 0 | 0 | 0 | 0 | 0 | 0 | 0 | 0 | 0 | 0 | 0 | 0 | 0 | 0 | 0 | 0 | 0 | 0.00990099 | 0 | 0 | 0 | 0 | 0 | 1.720368245 | 0.041199095 | 4.684519873 | 0.806379494 | 16.09093068 | 0.09239874 | 0.148230655 | 0.112786169 | 0.135345641 | 0.059131855 | 4.159489365 | 0.168988427 | 139.6790832 | 0.655514042 | 4.159891334 | 0.169095819 | 3.968284727 | 0.07740652 | 36.00441461 | 0.463570585 | 17.54992572 | 0.478970685 | 1974.902453 | 0.435990384 | 0.121461482 | 6.047938605 | 7.646321379 | 0.005249704 | 1.512310415 | 0.18856507 | 11.55062749 | 0.347283395 | 25.27171207 | 0.022424155 | 4.684519873 | 0.425507965 | 0 | 0.574492035 | 0.806379494 | 156.5914811 | 0.300916843 | 1193.614451 | 0.318884694 | 0.014147017 | 90.30127285 | 0.009677017 | 3128096.143 | -3.887876603 | -6521.928141 | 0.000596479 | 5.460758503 | 机械合金化 |  |  | 10 |  | 20 | [12 empty] | 325 | 1.17 | 30 | 2.03
MHS0846 | Mg2Ni-1wt%Pd | 0.448530916 | 0.541568094 | 0 | 0 | 0 | 0 | 0 | 0 | 0 | 0 | 0 | 0 | 0 | 0 | 0 | 0 | 0 | 0 | 0 | 0 | 0 | 0 | 0.00990099 | 0 | 0 | 0 | 0 | 0 | 1.720368245 | 0.041199095 | 4.684519873 | 0.806379494 | 16.09093068 | 0.09239874 | 0.148230655 | 0.112786169 | 0.135345641 | 0.059131855 | 4.159489365 | 0.168988427 | 139.6790832 | 0.655514042 | 4.159891334 | 0.169095819 | 3.968284727 | 0.07740652 | 36.00441461 | 0.463570585 | 17.54992572 | 0.478970685 | 1974.902453 | 0.435990384 | 0.121461482 | 6.047938605 | 7.646321379 | 0.005249704 | 1.512310415 | 0.18856507 | 11.55062749 | 0.347283395 | 25.27171207 | 0.022424155 | 4.684519873 | 0.425507965 | 0 | 0.574492035 | 0.806379494 | 156.5914811 | 0.300916843 | 1193.614451 | 0.318884694 | 0.014147017 | 90.30127285 | 0.009677017 | 3128096.143 | -3.887876603 | -6521.928141 | 0.000596479 | 5.460758503 | 机械合金化 |  |  | 10 |  | 20 | [12 empty] | 350 | 1.17 | 30 | 2.64
MHS0847 | Mg17Al12 | 0.560654519 | 0 | 0 | 0 | 0 | 0 | 0 | 0 | 0 | 0 | 0.439345481 | 0 | 0 | 0 | 0 | 0 | 0 | 0 | 0 | 0 | 0 | 0 | 0 | 0 | 0 | 0 | 0 | 0 | 1.545860828 | 0.095580343 | 6.551769628 | 0.826897713 | 16.60516948 | 0.112511014 | 0.153106827 | 0.054363808 | 0.132724055 | 0.074216091 | 3.879312537 | 0.067288187 | 126.8399111 | 0.731066289 | 3.916554288 | 0.077966002 | 3.534825436 | 0.072452453 | 25.41254486 | 0.051873232 | 12.41379724 | 0.039674647 | 1954.316254 | 0.360126524 | -0.052410319 | 7.893692499 | 6.958682786 | 0.1175602 | 1.434139172 | 0.1030262 | 9.527594478 | 0.103386648 | 24.59216965 | 0.013398217 | 2.413797239 | 0.828570009 | 0.171429991 | 0 | 0.204040763 | 208.6208758 | 0.106236187 | 927.4203875 | 0.005480508 | 0.01516351 | 57.82771441 | 0.010273221 | 2060817.398 | -1.940552672 | -5231.334769 | 0.000371086 | 5.638644876 | 铸态 | [17 empty] | 350 |  | 30 |  | 2.85 |  |  | 380 |  | 30 | 2.4
MHS0848 | Mg17Al12 | 0.560654519 | 0 | 0 | 0 | 0 | 0 | 0 | 0 | 0 | 0 | 0.439345481 | 0 | 0 | 0 | 0 | 0 | 0 | 0 | 0 | 0 | 0 | 0 | 0 | 0 | 0 | 0 | 0 | 0 | 1.545860828 | 0.095580343 | 6.551769628 | 0.826897713 | 16.60516948 | 0.112511014 | 0.153106827 | 0.054363808 | 0.132724055 | 0.074216091 | 3.879312537 | 0.067288187 | 126.8399111 | 0.731066289 | 3.916554288 | 0.077966002 | 3.534825436 | 0.072452453 | 25.41254486 | 0.051873232 | 12.41379724 | 0.039674647 | 1954.316254 | 0.360126524 | -0.052410319 | 7.893692499 | 6.958682786 | 0.1175602 | 1.434139172 | 0.1030262 | 9.527594478 | 0.103386648 | 24.59216965 | 0.013398217 | 2.413797239 | 0.828570009 | 0.171429991 | 0 | 0.204040763 | 208.6208758 | 0.106236187 | 927.4203875 | 0.005480508 | 0.01516351 | 57.82771441 | 0.010273221 | 2060817.398 | -1.940552672 | -5231.334769 | 0.000371086 | 5.638644876 | 高能球磨 |  |  | 30 | 300 | 30 | [12 empty] | 350 |  | 30 |  | 4.03 |  |  | 380 |  | 30 | 4.02
MHS0849 | Mg17Al12 | 0.560654519 | 0 | 0 | 0 | 0 | 0 | 0 | 0 | 0 | 0 | 0.439345481 | 0 | 0 | 0 | 0 | 0 | 0 | 0 | 0 | 0 | 0 | 0 | 0 | 0 | 0 | 0 | 0 | 0 | 1.545860828 | 0.095580343 | 6.551769628 | 0.826897713 | 16.60516948 | 0.112511014 | 0.153106827 | 0.054363808 | 0.132724055 | 0.074216091 | 3.879312537 | 0.067288187 | 126.8399111 | 0.731066289 | 3.916554288 | 0.077966002 | 3.534825436 | 0.072452453 | 25.41254486 | 0.051873232 | 12.41379724 | 0.039674647 | 1954.316254 | 0.360126524 | -0.052410319 | 7.893692499 | 6.958682786 | 0.1175602 | 1.434139172 | 0.1030262 | 9.527594478 | 0.103386648 | 24.59216965 | 0.013398217 | 2.413797239 | 0.828570009 | 0.171429991 | 0 | 0.204040763 | 208.6208758 | 0.106236187 | 927.4203875 | 0.005480508 | 0.01516351 | 57.82771441 | 0.010273221 | 2060817.398 | -1.940552672 | -5231.334769 | 0.000371086 | 5.638644876 | 高能球磨 |  |  | 30 | 300 | 70 | [12 empty] | 350 |  | 30 |  | 4.27 |  |  | 380 |  | 30 | 4.19
MHS0850 | Mg17Al12 | 0.560654519 | 0 | 0 | 0 | 0 | 0 | 0 | 0 | 0 | 0 | 0.439345481 | 0 | 0 | 0 | 0 | 0 | 0 | 0 | 0 | 0 | 0 | 0 | 0 | 0 | 0 | 0 | 0 | 0 | 1.545860828 | 0.095580343 | 6.551769628 | 0.826897713 | 16.60516948 | 0.112511014 | 0.153106827 | 0.054363808 | 0.132724055 | 0.074216091 | 3.879312537 | 0.067288187 | 126.8399111 | 0.731066289 | 3.916554288 | 0.077966002 | 3.534825436 | 0.072452453 | 25.41254486 | 0.051873232 | 12.41379724 | 0.039674647 | 1954.316254 | 0.360126524 | -0.052410319 | 7.893692499 | 6.958682786 | 0.1175602 | 1.434139172 | 0.1030262 | 9.527594478 | 0.103386648 | 24.59216965 | 0.013398217 | 2.413797239 | 0.828570009 | 0.171429991 | 0 | 0.204040763 | 208.6208758 | 0.106236187 | 927.4203875 | 0.005480508 | 0.01516351 | 57.82771441 | 0.010273221 | 2060817.398 | -1.940552672 | -5231.334769 | 0.000371086 | 5.638644876 | 高能球磨 |  |  | 30 | 300 | 100 | [12 empty] | 350 |  | 30 |  | 4.18 |  |  | 380 |  | 30 | 4.04
MHS0851 | Mg17Al12 | 0.560654519 | 0 | 0 | 0 | 0 | 0 | 0 | 0 | 0 | 0 | 0.439345481 | 0 | 0 | 0 | 0 | 0 | 0 | 0 | 0 | 0 | 0 | 0 | 0 | 0 | 0 | 0 | 0 | 0 | 1.545860828 | 0.095580343 | 6.551769628 | 0.826897713 | 16.60516948 | 0.112511014 | 0.153106827 | 0.054363808 | 0.132724055 | 0.074216091 | 3.879312537 | 0.067288187 | 126.8399111 | 0.731066289 | 3.916554288 | 0.077966002 | 3.534825436 | 0.072452453 | 25.41254486 | 0.051873232 | 12.41379724 | 0.039674647 | 1954.316254 | 0.360126524 | -0.052410319 | 7.893692499 | 6.958682786 | 0.1175602 | 1.434139172 | 0.1030262 | 9.527594478 | 0.103386648 | 24.59216965 | 0.013398217 | 2.413797239 | 0.828570009 | 0.171429991 | 0 | 0.204040763 | 208.6208758 | 0.106236187 | 927.4203875 | 0.005480508 | 0.01516351 | 57.82771441 | 0.010273221 | 2060817.398 | -1.940552672 | -5231.334769 | 0.000371086 | 5.638644876 | 高能球磨 |  |  | 30 | 300 | 70 | [12 empty] | 200 |  | 30 |  | 1.07
MHS0852 | Mg17Al12 | 0.560654519 | 0 | 0 | 0 | 0 | 0 | 0 | 0 | 0 | 0 | 0.439345481 | 0 | 0 | 0 | 0 | 0 | 0 | 0 | 0 | 0 | 0 | 0 | 0 | 0 | 0 | 0 | 0 | 0 | 1.545860828 | 0.095580343 | 6.551769628 | 0.826897713 | 16.60516948 | 0.112511014 | 0.153106827 | 0.054363808 | 0.132724055 | 0.074216091 | 3.879312537 | 0.067288187 | 126.8399111 | 0.731066289 | 3.916554288 | 0.077966002 | 3.534825436 | 0.072452453 | 25.41254486 | 0.051873232 | 12.41379724 | 0.039674647 | 1954.316254 | 0.360126524 | -0.052410319 | 7.893692499 | 6.958682786 | 0.1175602 | 1.434139172 | 0.1030262 | 9.527594478 | 0.103386648 | 24.59216965 | 0.013398217 | 2.413797239 | 0.828570009 | 0.171429991 | 0 | 0.204040763 | 208.6208758 | 0.106236187 | 927.4203875 | 0.005480508 | 0.01516351 | 57.82771441 | 0.010273221 | 2060817.398 | -1.940552672 | -5231.334769 | 0.000371086 | 5.638644876 | 高能球磨 |  |  | 30 | 300 | 70 | [12 empty] | 280 |  |  |  | 3.02
MHS0853 | Mg17Al12 | 0.560654519 | 0 | 0 | 0 | 0 | 0 | 0 | 0 | 0 | 0 | 0.439345481 | 0 | 0 | 0 | 0 | 0 | 0 | 0 | 0 | 0 | 0 | 0 | 0 | 0 | 0 | 0 | 0 | 0 | 1.545860828 | 0.095580343 | 6.551769628 | 0.826897713 | 16.60516948 | 0.112511014 | 0.153106827 | 0.054363808 | 0.132724055 | 0.074216091 | 3.879312537 | 0.067288187 | 126.8399111 | 0.731066289 | 3.916554288 | 0.077966002 | 3.534825436 | 0.072452453 | 25.41254486 | 0.051873232 | 12.41379724 | 0.039674647 | 1954.316254 | 0.360126524 | -0.052410319 | 7.893692499 | 6.958682786 | 0.1175602 | 1.434139172 | 0.1030262 | 9.527594478 | 0.103386648 | 24.59216965 | 0.013398217 | 2.413797239 | 0.828570009 | 0.171429991 | 0 | 0.204040763 | 208.6208758 | 0.106236187 | 927.4203875 | 0.005480508 | 0.01516351 | 57.82771441 | 0.010273221 | 2060817.398 | -1.940552672 | -5231.334769 | 0.000371086 | 5.638644876 | 高能球磨 |  |  | 30 | 300 | 70 | [12 empty] | 320 |  |  |  | 4.07
MHS0854 | Mg17Al12 | 0.560654519 | 0 | 0 | 0 | 0 | 0 | 0 | 0 | 0 | 0 | 0.439345481 | 0 | 0 | 0 | 0 | 0 | 0 | 0 | 0 | 0 | 0 | 0 | 0 | 0 | 0 | 0 | 0 | 0 | 1.545860828 | 0.095580343 | 6.551769628 | 0.826897713 | 16.60516948 | 0.112511014 | 0.153106827 | 0.054363808 | 0.132724055 | 0.074216091 | 3.879312537 | 0.067288187 | 126.8399111 | 0.731066289 | 3.916554288 | 0.077966002 | 3.534825436 | 0.072452453 | 25.41254486 | 0.051873232 | 12.41379724 | 0.039674647 | 1954.316254 | 0.360126524 | -0.052410319 | 7.893692499 | 6.958682786 | 0.1175602 | 1.434139172 | 0.1030262 | 9.527594478 | 0.103386648 | 24.59216965 | 0.013398217 | 2.413797239 | 0.828570009 | 0.171429991 | 0 | 0.204040763 | 208.6208758 | 0.106236187 | 927.4203875 | 0.005480508 | 0.01516351 | 57.82771441 | 0.010273221 | 2060817.398 | -1.940552672 | -5231.334769 | 0.000371086 | 5.638644876 | 高能球磨 |  |  | 30 | 300 | 100 | [12 empty] | 200 |  | 30 | 2.84
MHS0855 | Mg–40 wt%Ti0.28Cr0.50V0.22 | 0.714285714 | 0 | 0 | 0 | 0 | 0 | 0 | 0 | 0 | 0 | 0 | 0 | 0 | 0 | 0 | 0 | 0 | 0 | 0.075667088 | 0.063271984 | 0 | 0.146775213 | 0 | 0 | 0 | 0 | 0 | 0 | 1.64669814 | 0.033902488 | 2.51889342 | 0.489370662 | 15.07308716 | 0.034415464 | 0.155626236 | 0.069602971 | 0.142121583 | 0.031825404 | 3.767130542 | 0.066601866 | 175.4761683 | 0.382721459 | 3.780602433 | 0.073437996 | 3.728728593 | 0.017947817 | 28.54365019 | 0.339706208 | 13.80806962 | 0.299787243 | 1671.661011 | 0.428979187 | -0.25973763 | 1.291386347 | 7.506359657 | 0.042476835 | 1.359923348 | 0.085105822 | 10.24443308 | 0.349525337 | 24.75597148 | 0.016888411 | 2.51889342 | 0.762011792 | 0 | 0.237988208 | 0.489370662 | 169.0476638 | 0.294193014 | 1115.016804 | 0.394508651 | 0.016003111 | 61.27584949 | 0.009187694 | 2180899.739 | 11.50954809 | -5629.747045 | 0.002040245 | 5.059346703 | 电弧熔炼 | 2 |  | 10 |  | 40 | 20 | [11 empty] | 25 | 3 | 10 | 3.2
MHS0856 | Mg–40 wt%Ti0.28Cr0.50V0.22 | 0.714285714 | 0 | 0 | 0 | 0 | 0 | 0 | 0 | 0 | 0 | 0 | 0 | 0 | 0 | 0 | 0 | 0 | 0 | 0.075667088 | 0.063271984 | 0 | 0.146775213 | 0 | 0 | 0 | 0 | 0 | 0 | 1.64669814 | 0.033902488 | 2.51889342 | 0.489370662 | 15.07308716 | 0.034415464 | 0.155626236 | 0.069602971 | 0.142121583 | 0.031825404 | 3.767130542 | 0.066601866 | 175.4761683 | 0.382721459 | 3.780602433 | 0.073437996 | 3.728728593 | 0.017947817 | 28.54365019 | 0.339706208 | 13.80806962 | 0.299787243 | 1671.661011 | 0.428979187 | -0.25973763 | 1.291386347 | 7.506359657 | 0.042476835 | 1.359923348 | 0.085105822 | 10.24443308 | 0.349525337 | 24.75597148 | 0.016888411 | 2.51889342 | 0.762011792 | 0 | 0.237988208 | 0.489370662 | 169.0476638 | 0.294193014 | 1115.016804 | 0.394508651 | 0.016003111 | 61.27584949 | 0.009187694 | 2180899.739 | 11.50954809 | -5629.747045 | 0.002040245 | 5.059346703 | 电弧熔炼 | 2 |  | 10 |  | 40 | 20 | [11 empty] | 95 | 3 | 10 | 3.5
MHS0857 | Mg–40 wt%Ti0.28Cr0.50V0.22 | 0.714285714 | 0 | 0 | 0 | 0 | 0 | 0 | 0 | 0 | 0 | 0 | 0 | 0 | 0 | 0 | 0 | 0 | 0 | 0.075667088 | 0.063271984 | 0 | 0.146775213 | 0 | 0 | 0 | 0 | 0 | 0 | 1.64669814 | 0.033902488 | 2.51889342 | 0.489370662 | 15.07308716 | 0.034415464 | 0.155626236 | 0.069602971 | 0.142121583 | 0.031825404 | 3.767130542 | 0.066601866 | 175.4761683 | 0.382721459 | 3.780602433 | 0.073437996 | 3.728728593 | 0.017947817 | 28.54365019 | 0.339706208 | 13.80806962 | 0.299787243 | 1671.661011 | 0.428979187 | -0.25973763 | 1.291386347 | 7.506359657 | 0.042476835 | 1.359923348 | 0.085105822 | 10.24443308 | 0.349525337 | 24.75597148 | 0.016888411 | 2.51889342 | 0.762011792 | 0 | 0.237988208 | 0.489370662 | 169.0476638 | 0.294193014 | 1115.016804 | 0.394508651 | 0.016003111 | 61.27584949 | 0.009187694 | 2180899.739 | 11.50954809 | -5629.747045 | 0.002040245 | 5.059346703 | 电弧熔炼 | 2 |  | 10 |  | 40 | 20 | [11 empty] | 180 | 3 | 10 | 3.8
MHS0858 | Mg–40 wt%Ti0.28Cr0.50V0.22 | 0.714285714 | 0 | 0 | 0 | 0 | 0 | 0 | 0 | 0 | 0 | 0 | 0 | 0 | 0 | 0 | 0 | 0 | 0 | 0.075667088 | 0.063271984 | 0 | 0.146775213 | 0 | 0 | 0 | 0 | 0 | 0 | 1.64669814 | 0.033902488 | 2.51889342 | 0.489370662 | 15.07308716 | 0.034415464 | 0.155626236 | 0.069602971 | 0.142121583 | 0.031825404 | 3.767130542 | 0.066601866 | 175.4761683 | 0.382721459 | 3.780602433 | 0.073437996 | 3.728728593 | 0.017947817 | 28.54365019 | 0.339706208 | 13.80806962 | 0.299787243 | 1671.661011 | 0.428979187 | -0.25973763 | 1.291386347 | 7.506359657 | 0.042476835 | 1.359923348 | 0.085105822 | 10.24443308 | 0.349525337 | 24.75597148 | 0.016888411 | 2.51889342 | 0.762011792 | 0 | 0.237988208 | 0.489370662 | 169.0476638 | 0.294193014 | 1115.016804 | 0.394508651 | 0.016003111 | 61.27584949 | 0.009187694 | 2180899.739 | 11.50954809 | -5629.747045 | 0.002040245 | 5.059346703 | 电弧熔炼 | 2 |  | 10 |  | 40 | 20 | [11 empty] | 275 | 3 | 10 | 4
MHS0859 | Mg-10 wt% Ni | 0.9 | 0.1 | 0 | 0 | 0 | 0 | 0 | 0 | 0 | 0 | 0 | 0 | 0 | 0 | 0 | 0 | 0 | 0 | 0 | 0 | 0 | 0 | 0 | 0 | 0 | 0 | 0 | 0 | 1.676598098 | 0.018346696 | 2.351898558 | 0.697536564 | 15.17331799 | 0.042344151 | 0.15853845 | 0.045918672 | 0.140252216 | 0.024856202 | 3.725541106 | 0.082014848 | 196.2164394 | 0.202703462 | 3.725541106 | 0.082014848 | 3.778591758 | 0.03527597 | 25.81765355 | 0.273143442 | 12.70379712 | 0.258274786 | 1443.188884 | 0.259035371 | -0.331379781 | 0.965370822 | 7.645736076 | 0.000160926 | 1.336392392 | 0.092068874 | 9.073892218 | 0.192097134 | 24.92182877 | 0.009882315 | 2.351898558 | 0.850376813 | 0 | 0.149623187 | 0.697536564 | 185.6452553 | 0.109357083 | 958.5597924 | 0.172215505 | 0.016786615 | 50.93828817 | 0.009466172 | 1890197.76 | -0.672838968 | -1438.486709 | 0.00046796 | 1.499973065 | 旋转圆柱法 (RCM) | [17 empty] | 300 |  |  |  | 6.97（第 160 次循环时） | 4.6 |  | 350 | [7 empty] | 40
MHS0860 | Mg-20 wt% Ni-Y | 0.909090909 | 0.036150159 | 0 | 0 | 0 | 0 | 0 | 0 | 0.054758932 | 0 | 0 | 0 | 0 | 0 | 0 | 0 | 0 | 0 | 0 | 0 | 0 | 0 | 0 | 0 | 0 | 0 | 0 | 0 | 1.667927531 | 0.02401362 | 2.143476147 | 0.470163796 | 15.04072071 | 0.035303603 | 0.159854499 | 0.032185534 | 0.141510144 | 0.046135667 | 3.674825779 | 0.054541184 | 199.4392253 | 0.148722131 | 3.674825779 | 0.054541184 | 3.751434684 | 0.028873678 | 25.88307351 | 0.351754593 | 12.68550016 | 0.307668373 | 1428.010881 | 0.252311243 | -0.363859891 | 0.585966352 | 7.623171179 | 0.023428188 | 1.318130295 | 0.057787389 | 8.878548291 | 0.125224763 | 24.9146256 | 0.010224734 | 2.143476147 | 0.9330638 | 0 | 0.0669362 | 0.470163796 | 185.6638126 | 0.133523545 | 949.9482493 | 0.155591439 | 0.017158094 | 47.08837251 | 0.009346349 | 1854072.844 | -0.648856667 | -1290.61106 | 0.000503004 | 1.357928923 | 反应机械合金化 (RMA) | 3 |  | 15 |  | 40 | [12 empty] | 20 | 3 | 20 | 4.16 |  |  |  | 250 | 0.02 | 30 | 4.67 | 5.06
MHS0861 | Mg-20 wt% Ni-Y | 0.909090909 | 0.036150159 | 0 | 0 | 0 | 0 | 0 | 0 | 0.054758932 | 0 | 0 | 0 | 0 | 0 | 0 | 0 | 0 | 0 | 0 | 0 | 0 | 0 | 0 | 0 | 0 | 0 | 0 | 0 | 1.667927531 | 0.02401362 | 2.143476147 | 0.470163796 | 15.04072071 | 0.035303603 | 0.159854499 | 0.032185534 | 0.141510144 | 0.046135667 | 3.674825779 | 0.054541184 | 199.4392253 | 0.148722131 | 3.674825779 | 0.054541184 | 3.751434684 | 0.028873678 | 25.88307351 | 0.351754593 | 12.68550016 | 0.307668373 | 1428.010881 | 0.252311243 | -0.363859891 | 0.585966352 | 7.623171179 | 0.023428188 | 1.318130295 | 0.057787389 | 8.878548291 | 0.125224763 | 24.9146256 | 0.010224734 | 2.143476147 | 0.9330638 | 0 | 0.0669362 | 0.470163796 | 185.6638126 | 0.133523545 | 949.9482493 | 0.155591439 | 0.017158094 | 47.08837251 | 0.009346349 | 1854072.844 | -0.648856667 | -1290.61106 | 0.000503004 | 1.357928923 | 反应机械合金化 (RMA) | 3 |  | 15 |  | 40 | [12 empty] | 100 | 3 | 1 | 4.78 |  |  |  | 270 | 0.02 | 20 | 5.38
MHS0862 | Mg-20 wt% Ni-Y | 0.909090909 | 0.036150159 | 0 | 0 | 0 | 0 | 0 | 0 | 0.054758932 | 0 | 0 | 0 | 0 | 0 | 0 | 0 | 0 | 0 | 0 | 0 | 0 | 0 | 0 | 0 | 0 | 0 | 0 | 0 | 1.667927531 | 0.02401362 | 2.143476147 | 0.470163796 | 15.04072071 | 0.035303603 | 0.159854499 | 0.032185534 | 0.141510144 | 0.046135667 | 3.674825779 | 0.054541184 | 199.4392253 | 0.148722131 | 3.674825779 | 0.054541184 | 3.751434684 | 0.028873678 | 25.88307351 | 0.351754593 | 12.68550016 | 0.307668373 | 1428.010881 | 0.252311243 | -0.363859891 | 0.585966352 | 7.623171179 | 0.023428188 | 1.318130295 | 0.057787389 | 8.878548291 | 0.125224763 | 24.9146256 | 0.010224734 | 2.143476147 | 0.9330638 | 0 | 0.0669362 | 0.470163796 | 185.6638126 | 0.133523545 | 949.9482493 | 0.155591439 | 0.017158094 | 47.08837251 | 0.009346349 | 1854072.844 | -0.648856667 | -1290.61106 | 0.000503004 | 1.357928923 | 反应机械合金化 (RMA) | 3 |  | 15 |  | 40 | [12 empty] | 200 | 3 | 1 | 5.59 |  |  |  | 300 | 0.02 | 8 | 5.41
MHS0863 | Mg2Ni | 0.453016225 | 0.546983775 | 0 | 0 | 0 | 0 | 0 | 0 | 0 | 0 | 0 | 0 | 0 | 0 | 0 | 0 | 0 | 0 | 0 | 0 | 0 | 0 | 0 | 0 | 0 | 0 | 0 | 0 | 1.719999773 | 0.041110818 | 4.666654551 | 0.808123216 | 16.07987192 | 0.091852098 | 0.14826672 | 0.112869843 | 0.135333359 | 0.05921576 | 4.15666441 | 0.168979708 | 140.0966271 | 0.652629274 | 4.15666441 | 0.168979708 | 3.966665682 | 0.077246891 | 35.76774792 | 0.453224756 | 17.3333091 | 0.435142749 | 1970.663906 | 0.436081192 | 0.119997637 | 6.128372465 | 7.644000009 | 0.000370019 | 1.509999091 | 0.187312955 | 11.53332046 | 0.3474224 | 25.26933151 | 0.022404874 | 4.666654551 | 0.428572541 | 0 | 0.571427459 | 0.808123216 | 157.0001499 | 0.297254458 | 1191.482114 | 0.318494255 | 0.014157973 | 89.99979555 | 0.00967981 | 3105123.722 | -3.555547478 | -6308.843232 | 0.000563899 | 5.291970068 | HPMR制备UFP | [17 empty] | 300?（未活化） | 4 | 1 | 2.61 |  |  |  | 300（ 40 bar 氢气压力下 573 K 氢化 2 h后） | [7 empty] | 4
MHS0864 | Mg2Ni0.95Co0.05 | 0.452965569 | 0.51957648 | 0 | 0 | 0 | 0 | 0 | 0 | 0 | 0 | 0 | 0 | 0.027457951 | 0 | 0 | 0 | 0 | 0 | 0 | 0 | 0 | 0 | 0 | 0 | 0 | 0 | 0 | 0 | 1.719166446 | 0.040610463 | 4.649988208 | 0.806404958 | 16.06173456 | 0.090760147 | 0.148275052 | 0.11278482 | 0.135366692 | 0.058882294 | 4.149164476 | 0.167286411 | 140.2808195 | 0.649990997 | 4.15416447 | 0.168291664 | 3.964999042 | 0.076750543 | 35.77174589 | 0.453332905 | 17.31664306 | 0.434261219 | 1970.897308 | 0.436197906 | 0.111664373 | 6.504626971 | 7.648016671 | 0.003982597 | 1.509499115 | 0.186923292 | 11.51665414 | 0.346051084 | 25.24833158 | 0.022155757 | 4.649988208 | 0.430108618 | 0 | 0.569891382 | 0.806404958 | 157.150146 | 0.295708694 | 1192.148811 | 0.319134928 | 0.014159605 | 89.99980068 | 0.009660417 | 3105330.691 | -3.244436248 | -6967.922142 | 0.000465842 | 5.842121087 | HPMR制备UFP | [17 empty] | 300（未活化） | 4 | 1 | 2.63 |  |  |  | 300（ 40 bar 氢气压力下 573 K 氢化 2 h后） | [7 empty] | 4
MHS0865 | Mg2Ni0.9Co0.1 | 0.452914924 | 0.492175315 | 0 | 0 | 0 | 0 | 0 | 0 | 0 | 0 | 0 | 0 | 0.054909762 | 0 | 0 | 0 | 0 | 0 | 0 | 0 | 0 | 0 | 0 | 0 | 0 | 0 | 0 | 0 | 1.71833312 | 0.040097003 | 4.633321867 | 0.804631602 | 16.0435972 | 0.08963549 | 0.148283384 | 0.112699724 | 0.135400024 | 0.05854622 | 4.141664542 | 0.16554296 | 140.4650119 | 0.647352094 | 4.15166453 | 0.167596902 | 3.963332402 | 0.076247788 | 35.77574386 | 0.453440948 | 17.29997703 | 0.433371941 | 1971.13071 | 0.436314495 | 0.10333111 | 6.939524909 | 7.652033332 | 0.005567868 | 1.508999138 | 0.186531688 | 11.49998781 | 0.34465948 | 25.22733166 | 0.021871288 | 4.633321867 | 0.431655744 | 0 | 0.568344256 | 0.804631602 | 157.300142 | 0.294157383 | 1192.815507 | 0.319771814 | 0.014161236 | 89.99980581 | 0.009641045 | 3105537.642 | -2.933325088 | -7389.898738 | 0.000397095 | 6.192881773 | HPMR制备UFP | [17 empty] | 300（未活化） | 4 | 1 | 2.64 |  |  |  | 300（ 40 bar 氢气压力下 573 K 氢化 2 h后） | [7 empty] | 4
MHS0866 | Mg2Ni | 0.453016225 | 0.546983775 | 0 | 0 | 0 | 0 | 0 | 0 | 0 | 0 | 0 | 0 | 0 | 0 | 0 | 0 | 0 | 0 | 0 | 0 | 0 | 0 | 0 | 0 | 0 | 0 | 0 | 0 | 1.719999773 | 0.041110818 | 4.666654551 | 0.808123216 | 16.07987192 | 0.091852098 | 0.14826672 | 0.112869843 | 0.135333359 | 0.05921576 | 4.15666441 | 0.168979708 | 140.0966271 | 0.652629274 | 4.15666441 | 0.168979708 | 3.966665682 | 0.077246891 | 35.76774792 | 0.453224756 | 17.3333091 | 0.435142749 | 1970.663906 | 0.436081192 | 0.119997637 | 6.128372465 | 7.644000009 | 0.000370019 | 1.509999091 | 0.187312955 | 11.53332046 | 0.3474224 | 25.26933151 | 0.022404874 | 4.666654551 | 0.428572541 | 0 | 0.571427459 | 0.808123216 | 157.0001499 | 0.297254458 | 1191.482114 | 0.318494255 | 0.014157973 | 89.99979555 | 0.00967981 | 3105123.722 | -3.555547478 | -6308.843232 | 0.000563899 | 5.291970068 | HPMR制备UFP | [17 empty] | 200（未活化） | 4 | 1 | 1.85
MHS0867 | Mg2Ni0.95Co0.05 | 0.452965569 | 0.51957648 | 0 | 0 | 0 | 0 | 0 | 0 | 0 | 0 | 0 | 0 | 0.027457951 | 0 | 0 | 0 | 0 | 0 | 0 | 0 | 0 | 0 | 0 | 0 | 0 | 0 | 0 | 0 | 1.719166446 | 0.040610463 | 4.649988208 | 0.806404958 | 16.06173456 | 0.090760147 | 0.148275052 | 0.11278482 | 0.135366692 | 0.058882294 | 4.149164476 | 0.167286411 | 140.2808195 | 0.649990997 | 4.15416447 | 0.168291664 | 3.964999042 | 0.076750543 | 35.77174589 | 0.453332905 | 17.31664306 | 0.434261219 | 1970.897308 | 0.436197906 | 0.111664373 | 6.504626971 | 7.648016671 | 0.003982597 | 1.509499115 | 0.186923292 | 11.51665414 | 0.346051084 | 25.24833158 | 0.022155757 | 4.649988208 | 0.430108618 | 0 | 0.569891382 | 0.806404958 | 157.150146 | 0.295708694 | 1192.148811 | 0.319134928 | 0.014159605 | 89.99980068 | 0.009660417 | 3105330.691 | -3.244436248 | -6967.922142 | 0.000465842 | 5.842121087 | HPMR制备UFP | [17 empty] | 200（未活化） | 4 | 1 | 2.16
MHS0868 | Mg2Ni0.9Co0.1 | 0.452914924 | 0.492175315 | 0 | 0 | 0 | 0 | 0 | 0 | 0 | 0 | 0 | 0 | 0.054909762 | 0 | 0 | 0 | 0 | 0 | 0 | 0 | 0 | 0 | 0 | 0 | 0 | 0 | 0 | 0 | 1.71833312 | 0.040097003 | 4.633321867 | 0.804631602 | 16.0435972 | 0.08963549 | 0.148283384 | 0.112699724 | 0.135400024 | 0.05854622 | 4.141664542 | 0.16554296 | 140.4650119 | 0.647352094 | 4.15166453 | 0.167596902 | 3.963332402 | 0.076247788 | 35.77574386 | 0.453440948 | 17.29997703 | 0.433371941 | 1971.13071 | 0.436314495 | 0.10333111 | 6.939524909 | 7.652033332 | 0.005567868 | 1.508999138 | 0.186531688 | 11.49998781 | 0.34465948 | 25.22733166 | 0.021871288 | 4.633321867 | 0.431655744 | 0 | 0.568344256 | 0.804631602 | 157.300142 | 0.294157383 | 1192.815507 | 0.319771814 | 0.014161236 | 89.99980581 | 0.009641045 | 3105537.642 | -2.933325088 | -7389.898738 | 0.000397095 | 6.192881773 | HPMR制备UFP | [17 empty] | 200（未活化） | 4 | 1 | 2.07 | [21 empty] | 在400℃活化4小时 | 4×10-4Pa
MHS0869 | Mg3La | 0.344222825 | 0 | 0 | 0 | 0.655777175 | 0 | 0 | 0 | 0 | 0 | 0 | 0 | 0 | 0 | 0 | 0 | 0 | 0 | 0 | 0 | 0 | 0 | 0 | 0 | 0 | 0 | 0 | 0 | 1.5825 | 0.095769002 | 2.25 | 0.19245009 | 14.0413025 | 0.122638237 | 0.16705 | 0.072060779 | 0.1575 | 0.181452942 | 3.595 | 0.031316635 | 190.7105 | 0.127489903 | 3.62 | 0.019138683 | 3.5875 | 0.078455263 | 52.95625 | 0.937102244 | 23.25 | 0.8380891 | 1956.5 | 0.525413828 | -0.175 | 2.226922467 | 7.12875 | 0.125674667 | 1.2575 | 0.07231226 | 8.075 | 0.13405966 | 25.42925 | 0.038160051 | 2.25 | 0.888888889 | 0 | 0.111111111 | 0.19245009 | 145.75 | 0.52585419 | 990.65 | 0.118016887 | 0.01983555 | 40.75 | 0.008151214 | 3281412.173 | -5.25 | -4636.790764 | 0.001133532 | 4.675254392 | 感应熔炼 | [21 empty] | 2.9 | 2.89 |  | 296.5 | 0.101325 | [12 empty] | ?81.0 | ?142
MHS0870 | Mg3Nd | 0.335773986 | 0 | 0 | 0 | 0 | 0.664226014 | 0 | 0 | 0 | 0 | 0 | 0 | 0 | 0 | 0 | 0 | 0 | 0 | 0 | 0 | 0 | 0 | 0 | 0 | 0 | 0 | 0 | 0 | 1.6425 | 0.028999329 | 2.25 | 0.19245009 | 13.971345 | 0.13192506 | 0.161075 | 0.010484244 | 0.156 | 0.166543347 | 3.52 | 0.068888384 | 188.99975 | 0.144321721 | 3.82 | 0.072546631 | 3.5625 | 0.091160569 | 54.28875 | 0.956614002 | 24 | 0.866025404 | 1865.5 | 0.466553487 | -0.17 | 2.343362857 | 7.11575 | 0.129068607 | 1.2675 | 0.058076654 | 8.3 | 0.083472328 | 25.51425 | 0.0438032 | 2.25 | 0.888888889 | 0 | 0.111111111 | 0.19245009 | 146.75 | 0.510468126 | 1016.65 | 0.159294497 | 0.017507932 | 41.75 | 0.008164068 | 3472868.589 | -4.5 | -4757.597378 | 0.000946751 | 4.675254392 | 感应熔炼 | [21 empty] | 2 | 1.95 |  | 290.2 | 0.101325 | [12 empty] | ?68.2 | ?121
MHS0871 | Mg2Ni | 0.453016225 | 0.546983775 | 0 | 0 | 0 | 0 | 0 | 0 | 0 | 0 | 0 | 0 | 0 | 0 | 0 | 0 | 0 | 0 | 0 | 0 | 0 | 0 | 0 | 0 | 0 | 0 | 0 | 0 | 1.719999773 | 0.041110818 | 4.666654551 | 0.808123216 | 16.07987192 | 0.091852098 | 0.14826672 | 0.112869843 | 0.135333359 | 0.05921576 | 4.15666441 | 0.168979708 | 140.0966271 | 0.652629274 | 4.15666441 | 0.168979708 | 3.966665682 | 0.077246891 | 35.76774792 | 0.453224756 | 17.3333091 | 0.435142749 | 1970.663906 | 0.436081192 | 0.119997637 | 6.128372465 | 7.644000009 | 0.000370019 | 1.509999091 | 0.187312955 | 11.53332046 | 0.3474224 | 25.26933151 | 0.022404874 | 4.666654551 | 0.428572541 | 0 | 0.571427459 | 0.808123216 | 157.0001499 | 0.297254458 | 1191.482114 | 0.318494255 | 0.014157973 | 89.99979555 | 0.00967981 | 3105123.722 | -3.555547478 | -6308.843232 | 0.000563899 | 5.291970068 | 杵研磨 20 min+激光烧结 |  |  | 激光扫描速率为 60??mm/min | 总激光烧结时间约为 5-10?秒 | 激光束直径为 3-5??mm | [16 empty] | 3.23
MHS0872 | Mg2Ni | 0.453016225 | 0.546983775 | 0 | 0 | 0 | 0 | 0 | 0 | 0 | 0 | 0 | 0 | 0 | 0 | 0 | 0 | 0 | 0 | 0 | 0 | 0 | 0 | 0 | 0 | 0 | 0 | 0 | 0 | 1.719999773 | 0.041110818 | 4.666654551 | 0.808123216 | 16.07987192 | 0.091852098 | 0.14826672 | 0.112869843 | 0.135333359 | 0.05921576 | 4.15666441 | 0.168979708 | 140.0966271 | 0.652629274 | 4.15666441 | 0.168979708 | 3.966665682 | 0.077246891 | 35.76774792 | 0.453224756 | 17.3333091 | 0.435142749 | 1970.663906 | 0.436081192 | 0.119997637 | 6.128372465 | 7.644000009 | 0.000370019 | 1.509999091 | 0.187312955 | 11.53332046 | 0.3474224 | 25.26933151 | 0.022404874 | 4.666654551 | 0.428572541 | 0 | 0.571427459 | 0.808123216 | 157.0001499 | 0.297254458 | 1191.482114 | 0.318494255 | 0.014157973 | 89.99979555 | 0.00967981 | 3105123.722 | -3.555547478 | -6308.843232 | 0.000563899 | 5.291970068 | 球磨 2 h+激光烧结 | [21 empty] | 3.44
MHS0873 | Mg95Ni5 | 0.887234672 | 0.112765328 | 0 | 0 | 0 | 0 | 0 | 0 | 0 | 0 | 0 | 0 | 0 | 0 | 0 | 0 | 0 | 0 | 0 | 0 | 0 | 0 | 0 | 0 | 0 | 0 | 0 | 0 | 1.677499951 | 0.019488312 | 2.39999741 | 0.726481713 | 15.19215549 | 0.044947391 | 0.158325011 | 0.04886797 | 0.140150006 | 0.026436337 | 3.734499518 | 0.086955956 | 195.0503128 | 0.216720404 | 3.734499518 | 0.086955956 | 3.78249979 | 0.037452423 | 26.02440887 | 0.287989444 | 12.79999482 | 0.272430459 | 1454.14941 | 0.273226683 | -0.322000505 | 1.055877459 | 7.645700002 | 0.000171033 | 1.339999806 | 0.097587005 | 9.124997248 | 0.20301665 | 24.92904961 | 0.010499842 | 2.39999741 | 0.833334233 | 0 | 0.166665767 | 0.726481713 | 185.050032 | 0.116598108 | 963.3997394 | 0.182110434 | 0.016731994 | 51.7499563 | 0.009471663 | 1911557.626 | -0.759995338 | -1590.800984 | 0.000477972 | 1.650447809 | HCS??+??MM |  | 0.1 | 30 | 200 | 10 | [12 empty] | 40 | 3 | 10 |  | 1.45 |  |  | 407 | 0.101325 |  |  |  | 187 |  | 297
MHS0874 | Mg88.7Ni11.3 | 0.764735352 | 0.235264648 | 0 | 0 | 0 | 0 | 0 | 0 | 0 | 0 | 0 | 0 | 0 | 0 | 0 | 0 | 0 | 0 | 0 | 0 | 0 | 0 | 0 | 0 | 0 | 0 | 0 | 0 | 1.686949898 | 0.028150685 | 2.903994535 | 0.87215581 | 15.38954155 | 0.064454407 | 0.156088524 | 0.072004106 | 0.139079012 | 0.038697883 | 3.828368982 | 0.123217492 | 182.8312175 | 0.335853992 | 3.828368982 | 0.123217492 | 3.823449556 | 0.053821758 | 28.19086571 | 0.386192151 | 13.80798907 | 0.366850769 | 1568.997755 | 0.367844471 | -0.223721066 | 2.207585868 | 7.645322004 | 0.000248459 | 1.37779959 | 0.137868511 | 9.660494194 | 0.278560458 | 25.00471218 | 0.015206212 | 2.903994535 | 0.68870653 | 0 | 0.31129347 | 0.87215581 | 178.8130676 | 0.175281397 | 1014.11445 | 0.251309436 | 0.016159654 | 60.25490778 | 0.009526039 | 2144061.511 | -1.603687541 | -2975.681844 | 0.000539222 | 2.932684922 | HCS??+??MM |  | 0.1 | 30 | 200 | 10 | [12 empty] | 40 | 3 | 10 |  | 1.85
MHS0875 | Mg80Ni20 | 0.623552879 | 0.376447121 | 0 | 0 | 0 | 0 | 0 | 0 | 0 | 0 | 0 | 0 | 0 | 0 | 0 | 0 | 0 | 0 | 0 | 0 | 0 | 0 | 0 | 0 | 0 | 0 | 0 | 0 | 1.699999836 | 0.035294049 | 3.599991277 | 0.888889225 | 15.66212258 | 0.080017854 | 0.153000039 | 0.092810244 | 0.137600019 | 0.049418497 | 3.957998375 | 0.150580856 | 165.9572115 | 0.467480989 | 3.957998375 | 0.150580856 | 3.879999291 | 0.067010185 | 31.1826425 | 0.441121431 | 15.19998255 | 0.421052254 | 1727.598012 | 0.422088069 | -0.088001701 | 7.090757529 | 7.644800007 | 0.000313938 | 1.429999346 | 0.167831901 | 10.39999073 | 0.3269227 | 25.10919869 | 0.019132391 | 3.599991277 | 0.555556902 | 0 | 0.444443098 | 0.888889225 | 170.200108 | 0.232666827 | 1084.149122 | 0.297006505 | 0.015369278 | 71.99985279 | 0.009592768 | 2493620.323 | -2.559989532 | -4512.981556 | 0.000567572 | 4.160333182 | HCS??+??MM |  | 0.1 | 30 | 200 | 10 | [12 empty] | 40 | 3 | 10 |  | 2.77
MHS0876 | Mg75Ni25 | 0.55403167 | 0.44596833 | 0 | 0 | 0 | 0 | 0 | 0 | 0 | 0 | 0 | 0 | 0 | 0 | 0 | 0 | 0 | 0 | 0 | 0 | 0 | 0 | 0 | 0 | 0 | 0 | 0 | 0 | 1.707499808 | 0.038039123 | 3.999989777 | 0.866026142 | 15.8187785 | 0.085764067 | 0.151225045 | 0.101649331 | 0.136750022 | 0.053829632 | 4.032498096 | 0.159997057 | 156.2594978 | 0.537470276 | 4.032498096 | 0.159997057 | 3.912499169 | 0.071938105 | 32.90205606 | 0.452573195 | 15.99997955 | 0.433012517 | 1818.747671 | 0.434024369 | -0.010001993 | 67.53640361 | 7.644500008 | 0.000339862 | 1.459999233 | 0.177950216 | 10.82498914 | 0.340009736 | 25.16924847 | 0.020662014 | 3.999989777 | 0.500001278 | 0 | 0.499998722 | 0.866026142 | 165.2501265 | 0.259413928 | 1124.398971 | 0.310009739 | 0.014915039 | 78.74982749 | 0.009627356 | 2711288.684 | -2.999989777 | -5259.838096 | 0.000570683 | 4.675242721 | HCS??+??MM |  | 0.1 | 30 | 200 | 10 | [12 empty] | 40 | 3 | 10 |  | 2.53
MHS0877 | Mg95Ni5 | 0.887234672 | 0.112765328 | 0 | 0 | 0 | 0 | 0 | 0 | 0 | 0 | 0 | 0 | 0 | 0 | 0 | 0 | 0 | 0 | 0 | 0 | 0 | 0 | 0 | 0 | 0 | 0 | 0 | 0 | 1.677499951 | 0.019488312 | 2.39999741 | 0.726481713 | 15.19215549 | 0.044947391 | 0.158325011 | 0.04886797 | 0.140150006 | 0.026436337 | 3.734499518 | 0.086955956 | 195.0503128 | 0.216720404 | 3.734499518 | 0.086955956 | 3.78249979 | 0.037452423 | 26.02440887 | 0.287989444 | 12.79999482 | 0.272430459 | 1454.14941 | 0.273226683 | -0.322000505 | 1.055877459 | 7.645700002 | 0.000171033 | 1.339999806 | 0.097587005 | 9.124997248 | 0.20301665 | 24.92904961 | 0.010499842 | 2.39999741 | 0.833334233 | 0 | 0.166665767 | 0.726481713 | 185.050032 | 0.116598108 | 963.3997394 | 0.182110434 | 0.016731994 | 51.7499563 | 0.009471663 | 1911557.626 | -0.759995338 | -1590.800984 | 0.000477972 | 1.650447809 | HCS??+??MM |  | 0.1 | 30 | 200 | 10 | [12 empty] | 100 | 3 | 10 |  | 4.88
MHS0878 | Mg88.7Ni11.3 | 0.764735352 | 0.235264648 | 0 | 0 | 0 | 0 | 0 | 0 | 0 | 0 | 0 | 0 | 0 | 0 | 0 | 0 | 0 | 0 | 0 | 0 | 0 | 0 | 0 | 0 | 0 | 0 | 0 | 0 | 1.686949898 | 0.028150685 | 2.903994535 | 0.87215581 | 15.38954155 | 0.064454407 | 0.156088524 | 0.072004106 | 0.139079012 | 0.038697883 | 3.828368982 | 0.123217492 | 182.8312175 | 0.335853992 | 3.828368982 | 0.123217492 | 3.823449556 | 0.053821758 | 28.19086571 | 0.386192151 | 13.80798907 | 0.366850769 | 1568.997755 | 0.367844471 | -0.223721066 | 2.207585868 | 7.645322004 | 0.000248459 | 1.37779959 | 0.137868511 | 9.660494194 | 0.278560458 | 25.00471218 | 0.015206212 | 2.903994535 | 0.68870653 | 0 | 0.31129347 | 0.87215581 | 178.8130676 | 0.175281397 | 1014.11445 | 0.251309436 | 0.016159654 | 60.25490778 | 0.009526039 | 2144061.511 | -1.603687541 | -2975.681844 | 0.000539222 | 2.932684922 | HCS??+??MM |  | 0.1 | 30 | 200 | 10 | [12 empty] | 100 | 3 | 10 |  | 4.58
MHS0879 | Mg80Ni20 | 0.623552879 | 0.376447121 | 0 | 0 | 0 | 0 | 0 | 0 | 0 | 0 | 0 | 0 | 0 | 0 | 0 | 0 | 0 | 0 | 0 | 0 | 0 | 0 | 0 | 0 | 0 | 0 | 0 | 0 | 1.699999836 | 0.035294049 | 3.599991277 | 0.888889225 | 15.66212258 | 0.080017854 | 0.153000039 | 0.092810244 | 0.137600019 | 0.049418497 | 3.957998375 | 0.150580856 | 165.9572115 | 0.467480989 | 3.957998375 | 0.150580856 | 3.879999291 | 0.067010185 | 31.1826425 | 0.441121431 | 15.19998255 | 0.421052254 | 1727.598012 | 0.422088069 | -0.088001701 | 7.090757529 | 7.644800007 | 0.000313938 | 1.429999346 | 0.167831901 | 10.39999073 | 0.3269227 | 25.10919869 | 0.019132391 | 3.599991277 | 0.555556902 | 0 | 0.444443098 | 0.888889225 | 170.200108 | 0.232666827 | 1084.149122 | 0.297006505 | 0.015369278 | 71.99985279 | 0.009592768 | 2493620.323 | -2.559989532 | -4512.981556 | 0.000567572 | 4.160333182 | HCS??+??MM |  | 0.1 | 30 | 200 | 10 | [12 empty] | 100 | 3 | 10 |  | 3.8
MHS0880 | Mg75Ni25 | 0.55403167 | 0.44596833 | 0 | 0 | 0 | 0 | 0 | 0 | 0 | 0 | 0 | 0 | 0 | 0 | 0 | 0 | 0 | 0 | 0 | 0 | 0 | 0 | 0 | 0 | 0 | 0 | 0 | 0 | 1.707499808 | 0.038039123 | 3.999989777 | 0.866026142 | 15.8187785 | 0.085764067 | 0.151225045 | 0.101649331 | 0.136750022 | 0.053829632 | 4.032498096 | 0.159997057 | 156.2594978 | 0.537470276 | 4.032498096 | 0.159997057 | 3.912499169 | 0.071938105 | 32.90205606 | 0.452573195 | 15.99997955 | 0.433012517 | 1818.747671 | 0.434024369 | -0.010001993 | 67.53640361 | 7.644500008 | 0.000339862 | 1.459999233 | 0.177950216 | 10.82498914 | 0.340009736 | 25.16924847 | 0.020662014 | 3.999989777 | 0.500001278 | 0 | 0.499998722 | 0.866026142 | 165.2501265 | 0.259413928 | 1124.398971 | 0.310009739 | 0.014915039 | 78.74982749 | 0.009627356 | 2711288.684 | -2.999989777 | -5259.838096 | 0.000570683 | 4.675242721 | HCS??+??MM |  | 0.1 | 30 | 200 | 10 | [12 empty] | 100 | 3 | 10 |  | 3.51
MHS0881 | Mg95Ni5 | 0.887234672 | 0.112765328 | 0 | 0 | 0 | 0 | 0 | 0 | 0 | 0 | 0 | 0 | 0 | 0 | 0 | 0 | 0 | 0 | 0 | 0 | 0 | 0 | 0 | 0 | 0 | 0 | 0 | 0 | 1.677499951 | 0.019488312 | 2.39999741 | 0.726481713 | 15.19215549 | 0.044947391 | 0.158325011 | 0.04886797 | 0.140150006 | 0.026436337 | 3.734499518 | 0.086955956 | 195.0503128 | 0.216720404 | 3.734499518 | 0.086955956 | 3.78249979 | 0.037452423 | 26.02440887 | 0.287989444 | 12.79999482 | 0.272430459 | 1454.14941 | 0.273226683 | -0.322000505 | 1.055877459 | 7.645700002 | 0.000171033 | 1.339999806 | 0.097587005 | 9.124997248 | 0.20301665 | 24.92904961 | 0.010499842 | 2.39999741 | 0.833334233 | 0 | 0.166665767 | 0.726481713 | 185.050032 | 0.116598108 | 963.3997394 | 0.182110434 | 0.016731994 | 51.7499563 | 0.009471663 | 1911557.626 | -0.759995338 | -1590.800984 | 0.000477972 | 1.650447809 | HCS??+??MM |  | 0.1 | 30 | 200 | 10 | [12 empty] | 200 | 3 | 10 |  | 5.41
MHS0882 | Mg88.7Ni11.3 | 0.764735352 | 0.235264648 | 0 | 0 | 0 | 0 | 0 | 0 | 0 | 0 | 0 | 0 | 0 | 0 | 0 | 0 | 0 | 0 | 0 | 0 | 0 | 0 | 0 | 0 | 0 | 0 | 0 | 0 | 1.686949898 | 0.028150685 | 2.903994535 | 0.87215581 | 15.38954155 | 0.064454407 | 0.156088524 | 0.072004106 | 0.139079012 | 0.038697883 | 3.828368982 | 0.123217492 | 182.8312175 | 0.335853992 | 3.828368982 | 0.123217492 | 3.823449556 | 0.053821758 | 28.19086571 | 0.386192151 | 13.80798907 | 0.366850769 | 1568.997755 | 0.367844471 | -0.223721066 | 2.207585868 | 7.645322004 | 0.000248459 | 1.37779959 | 0.137868511 | 9.660494194 | 0.278560458 | 25.00471218 | 0.015206212 | 2.903994535 | 0.68870653 | 0 | 0.31129347 | 0.87215581 | 178.8130676 | 0.175281397 | 1014.11445 | 0.251309436 | 0.016159654 | 60.25490778 | 0.009526039 | 2144061.511 | -1.603687541 | -2975.681844 | 0.000539222 | 2.932684922 | HCS??+??MM |  | 0.1 | 30 | 200 | 10 | [12 empty] | 200 | 3 | 10 |  | 5.04
MHS0883 | Mg80Ni20 | 0.623552879 | 0.376447121 | 0 | 0 | 0 | 0 | 0 | 0 | 0 | 0 | 0 | 0 | 0 | 0 | 0 | 0 | 0 | 0 | 0 | 0 | 0 | 0 | 0 | 0 | 0 | 0 | 0 | 0 | 1.699999836 | 0.035294049 | 3.599991277 | 0.888889225 | 15.66212258 | 0.080017854 | 0.153000039 | 0.092810244 | 0.137600019 | 0.049418497 | 3.957998375 | 0.150580856 | 165.9572115 | 0.467480989 | 3.957998375 | 0.150580856 | 3.879999291 | 0.067010185 | 31.1826425 | 0.441121431 | 15.19998255 | 0.421052254 | 1727.598012 | 0.422088069 | -0.088001701 | 7.090757529 | 7.644800007 | 0.000313938 | 1.429999346 | 0.167831901 | 10.39999073 | 0.3269227 | 25.10919869 | 0.019132391 | 3.599991277 | 0.555556902 | 0 | 0.444443098 | 0.888889225 | 170.200108 | 0.232666827 | 1084.149122 | 0.297006505 | 0.015369278 | 71.99985279 | 0.009592768 | 2493620.323 | -2.559989532 | -4512.981556 | 0.000567572 | 4.160333182 | HCS??+??MM |  | 0.1 | 30 | 200 | 10 | [12 empty] | 200 | 3 | 10 |  | 4.06
MHS0884 | Mg75Ni25 | 0.55403167 | 0.44596833 | 0 | 0 | 0 | 0 | 0 | 0 | 0 | 0 | 0 | 0 | 0 | 0 | 0 | 0 | 0 | 0 | 0 | 0 | 0 | 0 | 0 | 0 | 0 | 0 | 0 | 0 | 1.707499808 | 0.038039123 | 3.999989777 | 0.866026142 | 15.8187785 | 0.085764067 | 0.151225045 | 0.101649331 | 0.136750022 | 0.053829632 | 4.032498096 | 0.159997057 | 156.2594978 | 0.537470276 | 4.032498096 | 0.159997057 | 3.912499169 | 0.071938105 | 32.90205606 | 0.452573195 | 15.99997955 | 0.433012517 | 1818.747671 | 0.434024369 | -0.010001993 | 67.53640361 | 7.644500008 | 0.000339862 | 1.459999233 | 0.177950216 | 10.82498914 | 0.340009736 | 25.16924847 | 0.020662014 | 3.999989777 | 0.500001278 | 0 | 0.499998722 | 0.866026142 | 165.2501265 | 0.259413928 | 1124.398971 | 0.310009739 | 0.014915039 | 78.74982749 | 0.009627356 | 2711288.684 | -2.999989777 | -5259.838096 | 0.000570683 | 4.675242721 | HCS??+??MM |  | 0.1 | 30 | 200 | 10 | [12 empty] | 200 | 3 | 10 |  | 3.75
MHS0885 | Mg95Ni5 | 0.887234672 | 0.112765328 | 0 | 0 | 0 | 0 | 0 | 0 | 0 | 0 | 0 | 0 | 0 | 0 | 0 | 0 | 0 | 0 | 0 | 0 | 0 | 0 | 0 | 0 | 0 | 0 | 0 | 0 | 1.677499951 | 0.019488312 | 2.39999741 | 0.726481713 | 15.19215549 | 0.044947391 | 0.158325011 | 0.04886797 | 0.140150006 | 0.026436337 | 3.734499518 | 0.086955956 | 195.0503128 | 0.216720404 | 3.734499518 | 0.086955956 | 3.78249979 | 0.037452423 | 26.02440887 | 0.287989444 | 12.79999482 | 0.272430459 | 1454.14941 | 0.273226683 | -0.322000505 | 1.055877459 | 7.645700002 | 0.000171033 | 1.339999806 | 0.097587005 | 9.124997248 | 0.20301665 | 24.92904961 | 0.010499842 | 2.39999741 | 0.833334233 | 0 | 0.166665767 | 0.726481713 | 185.050032 | 0.116598108 | 963.3997394 | 0.182110434 | 0.016731994 | 51.7499563 | 0.009471663 | 1911557.626 | -0.759995338 | -1590.800984 | 0.000477972 | 1.650447809 | HCS | [17 empty] | 40 | 3 | 10 |  | 0.16 | [7 empty] | 377
MHS0886 | Mg88.7Ni11.3 | 0.764735352 | 0.235264648 | 0 | 0 | 0 | 0 | 0 | 0 | 0 | 0 | 0 | 0 | 0 | 0 | 0 | 0 | 0 | 0 | 0 | 0 | 0 | 0 | 0 | 0 | 0 | 0 | 0 | 0 | 1.686949898 | 0.028150685 | 2.903994535 | 0.87215581 | 15.38954155 | 0.064454407 | 0.156088524 | 0.072004106 | 0.139079012 | 0.038697883 | 3.828368982 | 0.123217492 | 182.8312175 | 0.335853992 | 3.828368982 | 0.123217492 | 3.823449556 | 0.053821758 | 28.19086571 | 0.386192151 | 13.80798907 | 0.366850769 | 1568.997755 | 0.367844471 | -0.223721066 | 2.207585868 | 7.645322004 | 0.000248459 | 1.37779959 | 0.137868511 | 9.660494194 | 0.278560458 | 25.00471218 | 0.015206212 | 2.903994535 | 0.68870653 | 0 | 0.31129347 | 0.87215581 | 178.8130676 | 0.175281397 | 1014.11445 | 0.251309436 | 0.016159654 | 60.25490778 | 0.009526039 | 2144061.511 | -1.603687541 | -2975.681844 | 0.000539222 | 2.932684922 | HCS | [17 empty] | 40 | 3 | 10 |  | 0.22
MHS0887 | Mg80Ni20 | 0.623552879 | 0.376447121 | 0 | 0 | 0 | 0 | 0 | 0 | 0 | 0 | 0 | 0 | 0 | 0 | 0 | 0 | 0 | 0 | 0 | 0 | 0 | 0 | 0 | 0 | 0 | 0 | 0 | 0 | 1.699999836 | 0.035294049 | 3.599991277 | 0.888889225 | 15.66212258 | 0.080017854 | 0.153000039 | 0.092810244 | 0.137600019 | 0.049418497 | 3.957998375 | 0.150580856 | 165.9572115 | 0.467480989 | 3.957998375 | 0.150580856 | 3.879999291 | 0.067010185 | 31.1826425 | 0.441121431 | 15.19998255 | 0.421052254 | 1727.598012 | 0.422088069 | -0.088001701 | 7.090757529 | 7.644800007 | 0.000313938 | 1.429999346 | 0.167831901 | 10.39999073 | 0.3269227 | 25.10919869 | 0.019132391 | 3.599991277 | 0.555556902 | 0 | 0.444443098 | 0.888889225 | 170.200108 | 0.232666827 | 1084.149122 | 0.297006505 | 0.015369278 | 71.99985279 | 0.009592768 | 2493620.323 | -2.559989532 | -4512.981556 | 0.000567572 | 4.160333182 | HCS | [17 empty] | 40 | 3 | 10 |  | 0.31
MHS0888 | Mg75Ni25 | 0.55403167 | 0.44596833 | 0 | 0 | 0 | 0 | 0 | 0 | 0 | 0 | 0 | 0 | 0 | 0 | 0 | 0 | 0 | 0 | 0 | 0 | 0 | 0 | 0 | 0 | 0 | 0 | 0 | 0 | 1.707499808 | 0.038039123 | 3.999989777 | 0.866026142 | 15.8187785 | 0.085764067 | 0.151225045 | 0.101649331 | 0.136750022 | 0.053829632 | 4.032498096 | 0.159997057 | 156.2594978 | 0.537470276 | 4.032498096 | 0.159997057 | 3.912499169 | 0.071938105 | 32.90205606 | 0.452573195 | 15.99997955 | 0.433012517 | 1818.747671 | 0.434024369 | -0.010001993 | 67.53640361 | 7.644500008 | 0.000339862 | 1.459999233 | 0.177950216 | 10.82498914 | 0.340009736 | 25.16924847 | 0.020662014 | 3.999989777 | 0.500001278 | 0 | 0.499998722 | 0.866026142 | 165.2501265 | 0.259413928 | 1124.398971 | 0.310009739 | 0.014915039 | 78.74982749 | 0.009627356 | 2711288.684 | -2.999989777 | -5259.838096 | 0.000570683 | 4.675242721 | HCS | [17 empty] | 40 | 3 | 10 |  | 0.43
MHS0889 | Mg95Ni5 | 0.887234672 | 0.112765328 | 0 | 0 | 0 | 0 | 0 | 0 | 0 | 0 | 0 | 0 | 0 | 0 | 0 | 0 | 0 | 0 | 0 | 0 | 0 | 0 | 0 | 0 | 0 | 0 | 0 | 0 | 1.677499951 | 0.019488312 | 2.39999741 | 0.726481713 | 15.19215549 | 0.044947391 | 0.158325011 | 0.04886797 | 0.140150006 | 0.026436337 | 3.734499518 | 0.086955956 | 195.0503128 | 0.216720404 | 3.734499518 | 0.086955956 | 3.78249979 | 0.037452423 | 26.02440887 | 0.287989444 | 12.79999482 | 0.272430459 | 1454.14941 | 0.273226683 | -0.322000505 | 1.055877459 | 7.645700002 | 0.000171033 | 1.339999806 | 0.097587005 | 9.124997248 | 0.20301665 | 24.92904961 | 0.010499842 | 2.39999741 | 0.833334233 | 0 | 0.166665767 | 0.726481713 | 185.050032 | 0.116598108 | 963.3997394 | 0.182110434 | 0.016731994 | 51.7499563 | 0.009471663 | 1911557.626 | -0.759995338 | -1590.800984 | 0.000477972 | 1.650447809 | HCS | [17 empty] | 100 | 3 | 10 |  | 0.57
MHS0890 | Mg88.7Ni11.3 | 0.764735352 | 0.235264648 | 0 | 0 | 0 | 0 | 0 | 0 | 0 | 0 | 0 | 0 | 0 | 0 | 0 | 0 | 0 | 0 | 0 | 0 | 0 | 0 | 0 | 0 | 0 | 0 | 0 | 0 | 1.686949898 | 0.028150685 | 2.903994535 | 0.87215581 | 15.38954155 | 0.064454407 | 0.156088524 | 0.072004106 | 0.139079012 | 0.038697883 | 3.828368982 | 0.123217492 | 182.8312175 | 0.335853992 | 3.828368982 | 0.123217492 | 3.823449556 | 0.053821758 | 28.19086571 | 0.386192151 | 13.80798907 | 0.366850769 | 1568.997755 | 0.367844471 | -0.223721066 | 2.207585868 | 7.645322004 | 0.000248459 | 1.37779959 | 0.137868511 | 9.660494194 | 0.278560458 | 25.00471218 | 0.015206212 | 2.903994535 | 0.68870653 | 0 | 0.31129347 | 0.87215581 | 178.8130676 | 0.175281397 | 1014.11445 | 0.251309436 | 0.016159654 | 60.25490778 | 0.009526039 | 2144061.511 | -1.603687541 | -2975.681844 | 0.000539222 | 2.932684922 | HCS | [17 empty] | 100 | 3 | 10 |  | 1.09
MHS0891 | Mg80Ni20 | 0.623552879 | 0.376447121 | 0 | 0 | 0 | 0 | 0 | 0 | 0 | 0 | 0 | 0 | 0 | 0 | 0 | 0 | 0 | 0 | 0 | 0 | 0 | 0 | 0 | 0 | 0 | 0 | 0 | 0 | 1.699999836 | 0.035294049 | 3.599991277 | 0.888889225 | 15.66212258 | 0.080017854 | 0.153000039 | 0.092810244 | 0.137600019 | 0.049418497 | 3.957998375 | 0.150580856 | 165.9572115 | 0.467480989 | 3.957998375 | 0.150580856 | 3.879999291 | 0.067010185 | 31.1826425 | 0.441121431 | 15.19998255 | 0.421052254 | 1727.598012 | 0.422088069 | -0.088001701 | 7.090757529 | 7.644800007 | 0.000313938 | 1.429999346 | 0.167831901 | 10.39999073 | 0.3269227 | 25.10919869 | 0.019132391 | 3.599991277 | 0.555556902 | 0 | 0.444443098 | 0.888889225 | 170.200108 | 0.232666827 | 1084.149122 | 0.297006505 | 0.015369278 | 71.99985279 | 0.009592768 | 2493620.323 | -2.559989532 | -4512.981556 | 0.000567572 | 4.160333182 | HCS | [17 empty] | 100 | 3 | 10 |  | 1.57
MHS0892 | Mg75Ni25 | 0.55403167 | 0.44596833 | 0 | 0 | 0 | 0 | 0 | 0 | 0 | 0 | 0 | 0 | 0 | 0 | 0 | 0 | 0 | 0 | 0 | 0 | 0 | 0 | 0 | 0 | 0 | 0 | 0 | 0 | 1.707499808 | 0.038039123 | 3.999989777 | 0.866026142 | 15.8187785 | 0.085764067 | 0.151225045 | 0.101649331 | 0.136750022 | 0.053829632 | 4.032498096 | 0.159997057 | 156.2594978 | 0.537470276 | 4.032498096 | 0.159997057 | 3.912499169 | 0.071938105 | 32.90205606 | 0.452573195 | 15.99997955 | 0.433012517 | 1818.747671 | 0.434024369 | -0.010001993 | 67.53640361 | 7.644500008 | 0.000339862 | 1.459999233 | 0.177950216 | 10.82498914 | 0.340009736 | 25.16924847 | 0.020662014 | 3.999989777 | 0.500001278 | 0 | 0.499998722 | 0.866026142 | 165.2501265 | 0.259413928 | 1124.398971 | 0.310009739 | 0.014915039 | 78.74982749 | 0.009627356 | 2711288.684 | -2.999989777 | -5259.838096 | 0.000570683 | 4.675242721 | HCS | [17 empty] | 100 | 3 | 10 |  | 1.24
MHS0893 | Mg95Ni5 | 0.887234672 | 0.112765328 | 0 | 0 | 0 | 0 | 0 | 0 | 0 | 0 | 0 | 0 | 0 | 0 | 0 | 0 | 0 | 0 | 0 | 0 | 0 | 0 | 0 | 0 | 0 | 0 | 0 | 0 | 1.677499951 | 0.019488312 | 2.39999741 | 0.726481713 | 15.19215549 | 0.044947391 | 0.158325011 | 0.04886797 | 0.140150006 | 0.026436337 | 3.734499518 | 0.086955956 | 195.0503128 | 0.216720404 | 3.734499518 | 0.086955956 | 3.78249979 | 0.037452423 | 26.02440887 | 0.287989444 | 12.79999482 | 0.272430459 | 1454.14941 | 0.273226683 | -0.322000505 | 1.055877459 | 7.645700002 | 0.000171033 | 1.339999806 | 0.097587005 | 9.124997248 | 0.20301665 | 24.92904961 | 0.010499842 | 2.39999741 | 0.833334233 | 0 | 0.166665767 | 0.726481713 | 185.050032 | 0.116598108 | 963.3997394 | 0.182110434 | 0.016731994 | 51.7499563 | 0.009471663 | 1911557.626 | -0.759995338 | -1590.800984 | 0.000477972 | 1.650447809 | HCS | [17 empty] | 200 | 3 | 10 |  | 2.03
MHS0894 | Mg88.7Ni11.3 | 0.764735352 | 0.235264648 | 0 | 0 | 0 | 0 | 0 | 0 | 0 | 0 | 0 | 0 | 0 | 0 | 0 | 0 | 0 | 0 | 0 | 0 | 0 | 0 | 0 | 0 | 0 | 0 | 0 | 0 | 1.686949898 | 0.028150685 | 2.903994535 | 0.87215581 | 15.38954155 | 0.064454407 | 0.156088524 | 0.072004106 | 0.139079012 | 0.038697883 | 3.828368982 | 0.123217492 | 182.8312175 | 0.335853992 | 3.828368982 | 0.123217492 | 3.823449556 | 0.053821758 | 28.19086571 | 0.386192151 | 13.80798907 | 0.366850769 | 1568.997755 | 0.367844471 | -0.223721066 | 2.207585868 | 7.645322004 | 0.000248459 | 1.37779959 | 0.137868511 | 9.660494194 | 0.278560458 | 25.00471218 | 0.015206212 | 2.903994535 | 0.68870653 | 0 | 0.31129347 | 0.87215581 | 178.8130676 | 0.175281397 | 1014.11445 | 0.251309436 | 0.016159654 | 60.25490778 | 0.009526039 | 2144061.511 | -1.603687541 | -2975.681844 | 0.000539222 | 2.932684922 | HCS | [17 empty] | 200 | 3 | 10 |  | 2.98
MHS0895 | Mg80Ni20 | 0.623552879 | 0.376447121 | 0 | 0 | 0 | 0 | 0 | 0 | 0 | 0 | 0 | 0 | 0 | 0 | 0 | 0 | 0 | 0 | 0 | 0 | 0 | 0 | 0 | 0 | 0 | 0 | 0 | 0 | 1.699999836 | 0.035294049 | 3.599991277 | 0.888889225 | 15.66212258 | 0.080017854 | 0.153000039 | 0.092810244 | 0.137600019 | 0.049418497 | 3.957998375 | 0.150580856 | 165.9572115 | 0.467480989 | 3.957998375 | 0.150580856 | 3.879999291 | 0.067010185 | 31.1826425 | 0.441121431 | 15.19998255 | 0.421052254 | 1727.598012 | 0.422088069 | -0.088001701 | 7.090757529 | 7.644800007 | 0.000313938 | 1.429999346 | 0.167831901 | 10.39999073 | 0.3269227 | 25.10919869 | 0.019132391 | 3.599991277 | 0.555556902 | 0 | 0.444443098 | 0.888889225 | 170.200108 | 0.232666827 | 1084.149122 | 0.297006505 | 0.015369278 | 71.99985279 | 0.009592768 | 2493620.323 | -2.559989532 | -4512.981556 | 0.000567572 | 4.160333182 | HCS | [17 empty] | 200 | 3 | 10 |  | 2.35
MHS0896 | Mg75Ni25 | 0.55403167 | 0.44596833 | 0 | 0 | 0 | 0 | 0 | 0 | 0 | 0 | 0 | 0 | 0 | 0 | 0 | 0 | 0 | 0 | 0 | 0 | 0 | 0 | 0 | 0 | 0 | 0 | 0 | 0 | 1.707499808 | 0.038039123 | 3.999989777 | 0.866026142 | 15.8187785 | 0.085764067 | 0.151225045 | 0.101649331 | 0.136750022 | 0.053829632 | 4.032498096 | 0.159997057 | 156.2594978 | 0.537470276 | 4.032498096 | 0.159997057 | 3.912499169 | 0.071938105 | 32.90205606 | 0.452573195 | 15.99997955 | 0.433012517 | 1818.747671 | 0.434024369 | -0.010001993 | 67.53640361 | 7.644500008 | 0.000339862 | 1.459999233 | 0.177950216 | 10.82498914 | 0.340009736 | 25.16924847 | 0.020662014 | 3.999989777 | 0.500001278 | 0 | 0.499998722 | 0.866026142 | 165.2501265 | 0.259413928 | 1124.398971 | 0.310009739 | 0.014915039 | 78.74982749 | 0.009627356 | 2711288.684 | -2.999989777 | -5259.838096 | 0.000570683 | 4.675242721 | HCS | [17 empty] | 200 | 3 | 10 |  | 2.26
MHS0897 | Mg17Al12 | 0.560654519 | 0 | 0 | 0 | 0 | 0 | 0 | 0 | 0 | 0 | 0.439345481 | 0 | 0 | 0 | 0 | 0 | 0 | 0 | 0 | 0 | 0 | 0 | 0 | 0 | 0 | 0 | 0 | 0 | 1.545860828 | 0.095580343 | 6.551769628 | 0.826897713 | 16.60516948 | 0.112511014 | 0.153106827 | 0.054363808 | 0.132724055 | 0.074216091 | 3.879312537 | 0.067288187 | 126.8399111 | 0.731066289 | 3.916554288 | 0.077966002 | 3.534825436 | 0.072452453 | 25.41254486 | 0.051873232 | 12.41379724 | 0.039674647 | 1954.316254 | 0.360126524 | -0.052410319 | 7.893692499 | 6.958682786 | 0.1175602 | 1.434139172 | 0.1030262 | 9.527594478 | 0.103386648 | 24.59216965 | 0.013398217 | 2.413797239 | 0.828570009 | 0.171429991 | 0 | 0.204040763 | 208.6208758 | 0.106236187 | 927.4203875 | 0.005480508 | 0.01516351 | 57.82771441 | 0.010273221 | 2060817.398 | -1.940552672 | -5231.334769 | 0.000371086 | 5.638644876 | 重复锻造大块机械合金化(BMA) | [5 empty] | 20 | [11 empty] | 250 | 5.3 |  |  | 3.2 | [18 empty] | 0.06 | 0.04
MHS0898 | Mg89Ni11 | 0.770140147 | 0.229859853 | 0 | 0 | 0 | 0 | 0 | 0 | 0 | 0 | 0 | 0 | 0 | 0 | 0 | 0 | 0 | 0 | 0 | 0 | 0 | 0 | 0 | 0 | 0 | 0 | 0 | 0 | 1.6864999 | 0.027828842 | 2.879994662 | 0.869137514 | 15.38014221 | 0.063739442 | 0.156195024 | 0.071113385 | 0.139130011 | 0.038231232 | 3.823899006 | 0.121918622 | 183.4130794 | 0.330872649 | 3.823899006 | 0.121918622 | 3.821499566 | 0.053219371 | 28.08770106 | 0.383076903 | 13.75998932 | 0.363824614 | 1563.528784 | 0.364813566 | -0.228401041 | 2.137059979 | 7.645340004 | 0.000245553 | 1.3759996 | 0.136434164 | 9.634994329 | 0.27603087 | 25.0011092 | 0.015030517 | 2.879994662 | 0.694445731 | 0 | 0.305554269 | 0.869137514 | 179.1100661 | 0.172943957 | 1011.699463 | 0.248962853 | 0.016186908 | 59.84990993 | 0.009523574 | 2132616.895 | -1.566391673 | -2916.188486 | 0.000537425 | 2.880916914 | 10 次 ECAP 处理 | [24 empty] | 300 | 0.13678875 | 6 | 5.5 | [10 empty] | 76.7?MgH 2（64.5 Mg 2 NiH 4） | 141.5MgH 2（125.3 Mg 2 NiH 4）
MHS0899 | Mg89Ni11 | 0.770140147 | 0.229859853 | 0 | 0 | 0 | 0 | 0 | 0 | 0 | 0 | 0 | 0 | 0 | 0 | 0 | 0 | 0 | 0 | 0 | 0 | 0 | 0 | 0 | 0 | 0 | 0 | 0 | 0 | 1.6864999 | 0.027828842 | 2.879994662 | 0.869137514 | 15.38014221 | 0.063739442 | 0.156195024 | 0.071113385 | 0.139130011 | 0.038231232 | 3.823899006 | 0.121918622 | 183.4130794 | 0.330872649 | 3.823899006 | 0.121918622 | 3.821499566 | 0.053219371 | 28.08770106 | 0.383076903 | 13.75998932 | 0.363824614 | 1563.528784 | 0.364813566 | -0.228401041 | 2.137059979 | 7.645340004 | 0.000245553 | 1.3759996 | 0.136434164 | 9.634994329 | 0.27603087 | 25.0011092 | 0.015030517 | 2.879994662 | 0.694445731 | 0 | 0.305554269 | 0.869137514 | 179.1100661 | 0.172943957 | 1011.699463 | 0.248962853 | 0.016186908 | 59.84990993 | 0.009523574 | 2132616.895 | -1.566391673 | -2916.188486 | 0.000537425 | 2.880916914 | 铸态 | [24 empty] | 300 | 0.13678875 | 10 | 5.5
MHS0900 | Mg-54. 7%Ni | 0.453 | 0.547 | 0 | 0 | 0 | 0 | 0 | 0 | 0 | 0 | 0 | 0 | 0 | 0 | 0 | 0 | 0 | 0 | 0 | 0 | 0 | 0 | 0 | 0 | 0 | 0 | 0 | 0 | 1.720001955 | 0.041111215 | 4.666770959 | 0.808111877 | 16.07991751 | 0.09185284 | 0.148266204 | 0.112871468 | 0.135333112 | 0.059216515 | 4.156686091 | 0.168980671 | 140.0938048 | 0.652649543 | 4.156686091 | 0.168980671 | 3.96667514 | 0.07724755 | 35.7682483 | 0.453223361 | 17.33354192 | 0.435141653 | 1970.690432 | 0.436080081 | 0.120020337 | 6.127280269 | 7.643999922 | 0.000370023 | 1.510007822 | 0.187313916 | 11.53344414 | 0.347422466 | 25.26934899 | 0.022405103 | 4.666770959 | 0.428561851 | 0 | 0.571438149 | 0.808111877 | 156.9987094 | 0.29726043 | 1191.493828 | 0.318494599 | 0.014157841 | 90.00175993 | 0.009679819 | 3105196.17 | -3.555625081 | -6309.005205 | 0.000563897 | 5.292053919 | 机械合金化 |  | 0. 30 | 10 | 450 | 30 | [12 empty] | 200 | 1. 17 | 10 | 1.78 | [19 empty] | 0. 34（573K） | 0.21（573K） | 无需活化
MHS0901 | Mg-54. 7%Ni-3%Pd | 0.423 | 0.547 | 0 | 0 | 0 | 0 | 0 | 0 | 0 | 0 | 0 | 0 | 0 | 0 | 0 | 0 | 0 | 0 | 0 | 0 | 0 | 0 | 0.03 | 0 | 0 | 0 | 0 | 0 | 1.7234356 | 0.041747507 | 4.84433136 | 0.790494316 | 16.16211572 | 0.094152463 | 0.147612939 | 0.114229895 | 0.135112377 | 0.059722292 | 4.188190904 | 0.169830123 | 135.8375458 | 0.683003967 | 4.189443553 | 0.170145169 | 3.98162386 | 0.078330703 | 37.02970635 | 0.480493553 | 18.25235492 | 0.548980622 | 2011.673946 | 0.434138677 | 0.148350052 | 4.993274908 | 7.651142556 | 0.009214338 | 1.526352088 | 0.191791237 | 11.7168827 | 0.346682632 | 25.29506576 | 0.022680226 | 4.84433136 | 0.408544 | 0 | 0.591456 | 0.790494316 | 154.2168297 | 0.314522805 | 1210.403674 | 0.319620423 | 0.013985282 | 92.9980917 | 0.009680145 | 3254409.287 | -4.634844237 | -7028.038327 | 0.000659914 | 5.802529879 | 机械合金化 |  | 0. 30 | 10 | 450 | 30 | [12 empty] | 200 | 1. 17 | 10 | 2.33 |  | 2.82 | [17 empty] | 0.43（573K） | 0.28（573K）
MHS0902 | Mg-54. 7%Ni-10%Pd | 0.353 | 0.547 | 0 | 0 | 0 | 0 | 0 | 0 | 0 | 0 | 0 | 0 | 0 | 0 | 0 | 0 | 0 | 0 | 0 | 0 | 0 | 0 | 0.1 | 0 | 0 | 0 | 0 | 0 | 1.732473755 | 0.042918759 | 5.311711734 | 0.741820651 | 16.37848057 | 0.098524025 | 0.145893395 | 0.117016879 | 0.134531352 | 0.060837161 | 4.271118917 | 0.170366034 | 124.6340797 | 0.764838765 | 4.275668832 | 0.171331234 | 4.020972376 | 0.080214822 | 40.35015804 | 0.521573108 | 20.67088497 | 0.695812163 | 2119.552109 | 0.424716089 | 0.222920468 | 3.362471656 | 7.669943636 | 0.017269387 | 1.569374007 | 0.199612124 | 12.19973574 | 0.341407871 | 25.36275829 | 0.023172573 | 5.311711734 | 0.362250097 | 0 | 0.637749903 | 0.741820651 | 146.8942739 | 0.35624553 | 1260.178797 | 0.31855133 | 0.013531069 | 100.8851355 | 0.009680956 | 3665383.067 | -7.081261399 | -8441.454867 | 0.000839572 | 6.692997554 | 机械合金化 |  | 0. 30 | 10 | 450 | 30 | [12 empty] | 200 | 1. 17 | 10 | 2.05 | [19 empty] | 0.49（573K） | 0.26（573K）
MHS0903 | 85Mg-5Ni-10Ti19Cr50V22Mn9 | 0.294914772 | 0.041892694 | 0 | 0 | 0 | 0 | 0 | 0 | 0 | 0 | 0 | 0 | 0 | 0 | 0 | 0 | 0.070582612 | 0 | 0.061497958 | 0.159985509 | 0 | 0.371126456 | 0 | 0 | 0 | 0 | 0 | 0 | 1.614999961 | 0.046260377 | 4.049998874 | 0.527824714 | 15.43647082 | 0.059290013 | 0.143902781 | 0.111461779 | 0.142288892 | 0.046260606 | 4.036277567 | 0.098826875 | 120.4079763 | 0.855669065 | 4.06844424 | 0.102242592 | 3.724888761 | 0.036663293 | 38.91755987 | 0.35763394 | 18.27222038 | 0.328409352 | 2294.394276 | 0.405071511 | 0.071327572 | 7.384427064 | 7.240166591 | 0.059346911 | 1.48649992 | 0.118284312 | 13.42999929 | 0.353320199 | 24.56508305 | 0.03395616 | 4.049998874 | 0.42524016 | 0 | 0.57475984 | 0.527824714 | 123.6400062 | 0.547930791 | 1529.31774 | 0.388460195 | 0.01294362 | 101.7499852 | 0.008781693 | 3632682.288 | 19.08062842 | -17351.06489 | 0.001098473 | 11.35810111 | 机械合金化 |  |  | 30 | 1041 | 2 | [12 empty] | 300 |  | 20 | 4.2 |  |  |  | 300 |  | 20 | 4.1 | [5 empty] | 63（523 K~573 K） | 69（523 K~573 K）
MHS0904 | 85Mg-5Ni-10Ti19Cr50V22Mn9 | 0.294914772 | 0.041892694 | 0 | 0 | 0 | 0 | 0 | 0 | 0 | 0 | 0 | 0 | 0 | 0 | 0 | 0 | 0.070582612 | 0 | 0.061497958 | 0.159985509 | 0 | 0.371126456 | 0 | 0 | 0 | 0 | 0 | 0 | 1.614999961 | 0.046260377 | 4.049998874 | 0.527824714 | 15.43647082 | 0.059290013 | 0.143902781 | 0.111461779 | 0.142288892 | 0.046260606 | 4.036277567 | 0.098826875 | 120.4079763 | 0.855669065 | 4.06844424 | 0.102242592 | 3.724888761 | 0.036663293 | 38.91755987 | 0.35763394 | 18.27222038 | 0.328409352 | 2294.394276 | 0.405071511 | 0.071327572 | 7.384427064 | 7.240166591 | 0.059346911 | 1.48649992 | 0.118284312 | 13.42999929 | 0.353320199 | 24.56508305 | 0.03395616 | 4.049998874 | 0.42524016 | 0 | 0.57475984 | 0.527824714 | 123.6400062 | 0.547930791 | 1529.31774 | 0.388460195 | 0.01294362 | 101.7499852 | 0.008781693 | 3632682.288 | 19.08062842 | -17351.06489 | 0.001098473 | 11.35810111 | 机械合金化 |  |  | 30 | 1041 | 4 | [12 empty] | 300 |  | 20 | 5.9 |  |  |  | 300 |  | 20 | 5.7
MHS0905 | 85Mg-5Ni-10Ti19Cr50V22Mn9 | 0.294914772 | 0.041892694 | 0 | 0 | 0 | 0 | 0 | 0 | 0 | 0 | 0 | 0 | 0 | 0 | 0 | 0 | 0.070582612 | 0 | 0.061497958 | 0.159985509 | 0 | 0.371126456 | 0 | 0 | 0 | 0 | 0 | 0 | 1.614999961 | 0.046260377 | 4.049998874 | 0.527824714 | 15.43647082 | 0.059290013 | 0.143902781 | 0.111461779 | 0.142288892 | 0.046260606 | 4.036277567 | 0.098826875 | 120.4079763 | 0.855669065 | 4.06844424 | 0.102242592 | 3.724888761 | 0.036663293 | 38.91755987 | 0.35763394 | 18.27222038 | 0.328409352 | 2294.394276 | 0.405071511 | 0.071327572 | 7.384427064 | 7.240166591 | 0.059346911 | 1.48649992 | 0.118284312 | 13.42999929 | 0.353320199 | 24.56508305 | 0.03395616 | 4.049998874 | 0.42524016 | 0 | 0.57475984 | 0.527824714 | 123.6400062 | 0.547930791 | 1529.31774 | 0.388460195 | 0.01294362 | 101.7499852 | 0.008781693 | 3632682.288 | 19.08062842 | -17351.06489 | 0.001098473 | 11.35810111 | 机械合金化 |  |  | 30 | 1041 | 8 | [12 empty] | 300 |  | 20 | 6.7 |  |  |  | 300 |  | 20 | 6.6
MHS0906 | 85Mg-5Ni-10Ti19Cr50V22Mn9 | 0.294914772 | 0.041892694 | 0 | 0 | 0 | 0 | 0 | 0 | 0 | 0 | 0 | 0 | 0 | 0 | 0 | 0 | 0.070582612 | 0 | 0.061497958 | 0.159985509 | 0 | 0.371126456 | 0 | 0 | 0 | 0 | 0 | 0 | 1.614999961 | 0.046260377 | 4.049998874 | 0.527824714 | 15.43647082 | 0.059290013 | 0.143902781 | 0.111461779 | 0.142288892 | 0.046260606 | 4.036277567 | 0.098826875 | 120.4079763 | 0.855669065 | 4.06844424 | 0.102242592 | 3.724888761 | 0.036663293 | 38.91755987 | 0.35763394 | 18.27222038 | 0.328409352 | 2294.394276 | 0.405071511 | 0.071327572 | 7.384427064 | 7.240166591 | 0.059346911 | 1.48649992 | 0.118284312 | 13.42999929 | 0.353320199 | 24.56508305 | 0.03395616 | 4.049998874 | 0.42524016 | 0 | 0.57475984 | 0.527824714 | 123.6400062 | 0.547930791 | 1529.31774 | 0.388460195 | 0.01294362 | 101.7499852 | 0.008781693 | 3632682.288 | 19.08062842 | -17351.06489 | 0.001098473 | 11.35810111 | 机械合金化 |  |  | 30 | 1041 | 8 | [12 empty] | 50 | 3 | 20 | 2.5 |  |  |  | 150 | 1e-07 | 20 | 3.2
MHS0907 | Mg 1.9 Al 0.1 Ni | 0.429294408 | 0.545622553 | 0 | 0 | 0 | 0 | 0 | 0 | 0 | 0 | 0.025083038 | 0 | 0 | 0 | 0 | 0 | 0 | 0 | 0 | 0 | 0 | 0 | 0 | 0 | 0 | 0 | 0 | 0 | 1.709999557 | 0.05516966 | 5.033326578 | 0.798804144 | 16.20631803 | 0.095212608 | 0.147703383 | 0.112461934 | 0.134666683 | 0.061930651 | 4.174331126 | 0.1668091 | 133.8206795 | 0.696620437 | 4.177331182 | 0.166750317 | 3.949331901 | 0.084022478 | 35.85696108 | 0.450533492 | 17.36664003 | 0.433071547 | 2018.297787 | 0.428063091 | 0.147997867 | 4.939508238 | 7.588632305 | 0.039243321 | 1.519999165 | 0.184796858 | 11.59998677 | 0.342737837 | 25.24703087 | 0.023526636 | 4.699986994 | 0.425533092 | 0.007092351 | 0.567374556 | 0.798275257 | 158.5001968 | 0.305341993 | 1191.825968 | 0.318201955 | 0.013995032 | 91.03312268 | 0.009732954 | 3149267.444 | -4.524449724 | -7623.020269 | 0.000593877 | 6.392288826 | 机械合金化 |  |  | 10 |  | 60 | [12 empty] | 350 | 3 |  |  | 3.55 |  |  | 350 |  |  |  | 3.44 |  |  |  |  | 47.6 | 54.5 | [5 empty] | 1.628 | 1.416
MHS0908 | Mg 1.9 Al 0.1 Ni | 0.429294408 | 0.545622553 | 0 | 0 | 0 | 0 | 0 | 0 | 0 | 0 | 0.025083038 | 0 | 0 | 0 | 0 | 0 | 0 | 0 | 0 | 0 | 0 | 0 | 0 | 0 | 0 | 0 | 0 | 0 | 1.709999557 | 0.05516966 | 5.033326578 | 0.798804144 | 16.20631803 | 0.095212608 | 0.147703383 | 0.112461934 | 0.134666683 | 0.061930651 | 4.174331126 | 0.1668091 | 133.8206795 | 0.696620437 | 4.177331182 | 0.166750317 | 3.949331901 | 0.084022478 | 35.85696108 | 0.450533492 | 17.36664003 | 0.433071547 | 2018.297787 | 0.428063091 | 0.147997867 | 4.939508238 | 7.588632305 | 0.039243321 | 1.519999165 | 0.184796858 | 11.59998677 | 0.342737837 | 25.24703087 | 0.023526636 | 4.699986994 | 0.425533092 | 0.007092351 | 0.567374556 | 0.798275257 | 158.5001968 | 0.305341993 | 1191.825968 | 0.318201955 | 0.013995032 | 91.03312268 | 0.009732954 | 3149267.444 | -4.524449724 | -7623.020269 | 0.000593877 | 6.392288826 | 机械合金化 |  |  | 10 |  | 60 | [12 empty] | 325 | 3 |  |  | 3.42 |  |  | 325 |  |  |  | 3.3 | [11 empty] | 0.998 | 0.819
MHS0909 | Mg 1.9 Al 0.1 Ni | 0.429294408 | 0.545622553 | 0 | 0 | 0 | 0 | 0 | 0 | 0 | 0 | 0.025083038 | 0 | 0 | 0 | 0 | 0 | 0 | 0 | 0 | 0 | 0 | 0 | 0 | 0 | 0 | 0 | 0 | 0 | 1.709999557 | 0.05516966 | 5.033326578 | 0.798804144 | 16.20631803 | 0.095212608 | 0.147703383 | 0.112461934 | 0.134666683 | 0.061930651 | 4.174331126 | 0.1668091 | 133.8206795 | 0.696620437 | 4.177331182 | 0.166750317 | 3.949331901 | 0.084022478 | 35.85696108 | 0.450533492 | 17.36664003 | 0.433071547 | 2018.297787 | 0.428063091 | 0.147997867 | 4.939508238 | 7.588632305 | 0.039243321 | 1.519999165 | 0.184796858 | 11.59998677 | 0.342737837 | 25.24703087 | 0.023526636 | 4.699986994 | 0.425533092 | 0.007092351 | 0.567374556 | 0.798275257 | 158.5001968 | 0.305341993 | 1191.825968 | 0.318201955 | 0.013995032 | 91.03312268 | 0.009732954 | 3149267.444 | -4.524449724 | -7623.020269 | 0.000593877 | 6.392288826 | 机械合金化 |  |  | 10 |  | 60 | [12 empty] | 300 | 3 |  |  | 3.19 |  |  | 300 |  |  |  | 3.03 | [11 empty] | 0.569 | 0.442
MHS0910 | Mg 1.9 Al 0.1 Ni | 0.429294408 | 0.545622553 | 0 | 0 | 0 | 0 | 0 | 0 | 0 | 0 | 0.025083038 | 0 | 0 | 0 | 0 | 0 | 0 | 0 | 0 | 0 | 0 | 0 | 0 | 0 | 0 | 0 | 0 | 0 | 1.709999557 | 0.05516966 | 5.033326578 | 0.798804144 | 16.20631803 | 0.095212608 | 0.147703383 | 0.112461934 | 0.134666683 | 0.061930651 | 4.174331126 | 0.1668091 | 133.8206795 | 0.696620437 | 4.177331182 | 0.166750317 | 3.949331901 | 0.084022478 | 35.85696108 | 0.450533492 | 17.36664003 | 0.433071547 | 2018.297787 | 0.428063091 | 0.147997867 | 4.939508238 | 7.588632305 | 0.039243321 | 1.519999165 | 0.184796858 | 11.59998677 | 0.342737837 | 25.24703087 | 0.023526636 | 4.699986994 | 0.425533092 | 0.007092351 | 0.567374556 | 0.798275257 | 158.5001968 | 0.305341993 | 1191.825968 | 0.318201955 | 0.013995032 | 91.03312268 | 0.009732954 | 3149267.444 | -4.524449724 | -7623.020269 | 0.000593877 | 6.392288826 | 机械合金化 |  |  | 10 |  | 60 | [12 empty] | 280 | 3 |  |  | 3.02 |  |  | 280 |  |  |  | 2.83 | [11 empty] | 0.329 | 0.258
MHS0911 | Mg?2?Ni?0.75?Cu?0.25 | 0.447951344 | 0.405651227 | 0.146397429 | 0 | 0 | 0 | 0 | 0 | 0 | 0 | 0 | 0 | 0 | 0 | 0 | 0 | 0 | 0 | 0 | 0 | 0 | 0 | 0 | 0 | 0 | 0 | 0 | 0 | 1.722499834 | 0.043323089 | 4.749991055 | 0.820446095 | 16.25684341 | 0.111153039 | 0.148533374 | 0.11025988 | 0.13600002 | 0.054032777 | 4.11916491 | 0.159991663 | 140.1864705 | 0.65130695 | 4.114998237 | 0.159294154 | 3.973332606 | 0.079649361 | 36.17214496 | 0.465178656 | 17.41664864 | 0.440061465 | 1941.414546 | 0.423761604 | 0.125581571 | 5.920257144 | 7.651250019 | 0.003003737 | 1.509165984 | 0.186642856 | 11.19165643 | 0.327904503 | 25.1334984 | 0.022008507 | 4.749991055 | 0.403509502 | 0 | 0.596490498 | 0.820446095 | 182.7501563 | 0.426415091 | 1160.617366 | 0.300152111 | 0.014211332 | 86.66650765 | 0.009642848 | 3128836.908 | -2.999994321 | -7953.680388 | 0.000377325 | 6.85038896 | 机械合金化+ 450 °C 的温度下退火 48 小时 |  |  | 60 | 317 | 5 | [12 empty] | 300 | 2.8 |  |  | 3.76 |  |  | 200 | 0.101325 |  |  | 2
MHS0912 | Mg2Ni | 0.453016225 | 0.546983775 | 0 | 0 | 0 | 0 | 0 | 0 | 0 | 0 | 0 | 0 | 0 | 0 | 0 | 0 | 0 | 0 | 0 | 0 | 0 | 0 | 0 | 0 | 0 | 0 | 0 | 0 | 1.719999773 | 0.041110818 | 4.666654551 | 0.808123216 | 16.07987192 | 0.091852098 | 0.14826672 | 0.112869843 | 0.135333359 | 0.05921576 | 4.15666441 | 0.168979708 | 140.0966271 | 0.652629274 | 4.15666441 | 0.168979708 | 3.966665682 | 0.077246891 | 35.76774792 | 0.453224756 | 17.3333091 | 0.435142749 | 1970.663906 | 0.436081192 | 0.119997637 | 6.128372465 | 7.644000009 | 0.000370019 | 1.509999091 | 0.187312955 | 11.53332046 | 0.3474224 | 25.26933151 | 0.022404874 | 4.666654551 | 0.428572541 | 0 | 0.571427459 | 0.808123216 | 157.0001499 | 0.297254458 | 1191.482114 | 0.318494255 | 0.014157973 | 89.99979555 | 0.00967981 | 3105123.722 | -3.555547478 | -6308.843232 | 0.000563899 | 5.291970068 | HCS+机械研磨 |  |  | 30 | 200 | 40 | [12 empty] | 40 | 3 | 1.67 | 2.76 | [8 empty] | 97 |  | 297
MHS0913 | Mg2Ni | 0.453016225 | 0.546983775 | 0 | 0 | 0 | 0 | 0 | 0 | 0 | 0 | 0 | 0 | 0 | 0 | 0 | 0 | 0 | 0 | 0 | 0 | 0 | 0 | 0 | 0 | 0 | 0 | 0 | 0 | 1.719999773 | 0.041110818 | 4.666654551 | 0.808123216 | 16.07987192 | 0.091852098 | 0.14826672 | 0.112869843 | 0.135333359 | 0.05921576 | 4.15666441 | 0.168979708 | 140.0966271 | 0.652629274 | 4.15666441 | 0.168979708 | 3.966665682 | 0.077246891 | 35.76774792 | 0.453224756 | 17.3333091 | 0.435142749 | 1970.663906 | 0.436081192 | 0.119997637 | 6.128372465 | 7.644000009 | 0.000370019 | 1.509999091 | 0.187312955 | 11.53332046 | 0.3474224 | 25.26933151 | 0.022404874 | 4.666654551 | 0.428572541 | 0 | 0.571427459 | 0.808123216 | 157.0001499 | 0.297254458 | 1191.482114 | 0.318494255 | 0.014157973 | 89.99979555 | 0.00967981 | 3105123.722 | -3.555547478 | -6308.843232 | 0.000563899 | 5.291970068 | HCS+机械研磨 |  |  | 30 | 200 | 40 | [12 empty] | 100 | 3 | 1.67 | 2.78
MHS0914 | Mg2Ni | 0.453016225 | 0.546983775 | 0 | 0 | 0 | 0 | 0 | 0 | 0 | 0 | 0 | 0 | 0 | 0 | 0 | 0 | 0 | 0 | 0 | 0 | 0 | 0 | 0 | 0 | 0 | 0 | 0 | 0 | 1.719999773 | 0.041110818 | 4.666654551 | 0.808123216 | 16.07987192 | 0.091852098 | 0.14826672 | 0.112869843 | 0.135333359 | 0.05921576 | 4.15666441 | 0.168979708 | 140.0966271 | 0.652629274 | 4.15666441 | 0.168979708 | 3.966665682 | 0.077246891 | 35.76774792 | 0.453224756 | 17.3333091 | 0.435142749 | 1970.663906 | 0.436081192 | 0.119997637 | 6.128372465 | 7.644000009 | 0.000370019 | 1.509999091 | 0.187312955 | 11.53332046 | 0.3474224 | 25.26933151 | 0.022404874 | 4.666654551 | 0.428572541 | 0 | 0.571427459 | 0.808123216 | 157.0001499 | 0.297254458 | 1191.482114 | 0.318494255 | 0.014157973 | 89.99979555 | 0.00967981 | 3105123.722 | -3.555547478 | -6308.843232 | 0.000563899 | 5.291970068 | HCS | [17 empty] | 40 | 3 | 1.67 | 0.22 |  |  |  | 377 | 0.101325 |  |  | 2.92 | 287
MHS0915 | Mg2Ni | 0.453016225 | 0.546983775 | 0 | 0 | 0 | 0 | 0 | 0 | 0 | 0 | 0 | 0 | 0 | 0 | 0 | 0 | 0 | 0 | 0 | 0 | 0 | 0 | 0 | 0 | 0 | 0 | 0 | 0 | 1.719999773 | 0.041110818 | 4.666654551 | 0.808123216 | 16.07987192 | 0.091852098 | 0.14826672 | 0.112869843 | 0.135333359 | 0.05921576 | 4.15666441 | 0.168979708 | 140.0966271 | 0.652629274 | 4.15666441 | 0.168979708 | 3.966665682 | 0.077246891 | 35.76774792 | 0.453224756 | 17.3333091 | 0.435142749 | 1970.663906 | 0.436081192 | 0.119997637 | 6.128372465 | 7.644000009 | 0.000370019 | 1.509999091 | 0.187312955 | 11.53332046 | 0.3474224 | 25.26933151 | 0.022404874 | 4.666654551 | 0.428572541 | 0 | 0.571427459 | 0.808123216 | 157.0001499 | 0.297254458 | 1191.482114 | 0.318494255 | 0.014157973 | 89.99979555 | 0.00967981 | 3105123.722 | -3.555547478 | -6308.843232 | 0.000563899 | 5.291970068 | [18 empty] | 100 | 3 | 1.67 | 0.41
MHS0916 | Mg?60?Ni?25?Nd?15 | 0.286546576 | 0.288319931 | 0 | 0 | 0 | 0.425133493 | 0 | 0 | 0 | 0 | 0 | 0 | 0 | 0 | 0 | 0 | 0 | 0 | 0 | 0 | 0 | 0 | 0 | 0 | 0 | 0 | 0 | 0 | 1.69099978 | 0.049473648 | 4.149990033 | 0.818125225 | 15.18028441 | 0.149508168 | 0.151810046 | 0.103864396 | 0.145750037 | 0.166610497 | 3.948497953 | 0.182423639 | 146.8105317 | 0.555170962 | 4.12849826 | 0.152611633 | 3.799998978 | 0.113950652 | 50.89233671 | 0.821148234 | 23.19999182 | 0.726597635 | 2120.248184 | 0.438252252 | 0.127998242 | 5.279004626 | 7.326349466 | 0.103287878 | 1.43449919 | 0.195730204 | 10.58498873 | 0.364589358 | 25.55639912 | 0.036858671 | 4.149990033 | 0.481928868 | 0 | 0.518071132 | 0.818125225 | 139.3000823 | 0.474509912 | 1180.499067 | 0.289453138 | 0.01510806 | 76.79982417 | 0.008966537 | 3877759.21 | -9.059983848 | -9211.649136 | 0.000984504 | 7.795507349 | [22 empty] | 3.7
MHS0917 | Mg-30wt%Ti1V1.1Mn0.9 | 0.279368123 | 0 | 0 | 0 | 0 | 0 | 0 | 0 | 0 | 0 | 0 | 0 | 0 | 0 | 0 | 0 | 0.305611603 | 0 | 0.221791786 | 0.193228488 | 0 | 0 | 0 | 0 | 0 | 0 | 0 | 0 | 1.606613359 | 0.052095162 | 3.901627283 | 0.506674221 | 14.84598832 | 0.045311563 | 0.14785153 | 0.08102953 | 0.145804171 | 0.055237422 | 3.908489915 | 0.070804333 | 173.5463736 | 0.622218233 | 3.973128774 | 0.074151841 | 3.666578032 | 0.031036848 | 39.24074748 | 0.349707243 | 18.29327873 | 0.316292132 | 2319.295045 | 0.424211244 | -0.19720404 | 1.827307633 | 7.31703215 | 0.051828575 | 1.451838873 | 0.090635107 | 13.31642686 | 0.363612705 | 25.22359255 | 0.023135774 | 3.901627283 | 0.512606627 | 0 | 0.487393373 | 0.506674221 | 96.01520089 | 0.890351586 | 1425.867273 | 0.350306663 | 0.013801278 | 90.30728702 | 0.009339177 | 3540013.651 | 13.74684976 | -15217.3935 | 0.000902549 | 10.68201833 | 研磨 | 0.2 |  | 20 | 150 | 5 | [12 empty] | 333 | 3 |  |  | 2.73 |  |  | 333 |  | 30 | 2.73
MHS0918 | Mg-30wt%Ti1V1.1Mn0.9 | 0.279368123 | 0 | 0 | 0 | 0 | 0 | 0 | 0 | 0 | 0 | 0 | 0 | 0 | 0 | 0 | 0 | 0.305611603 | 0 | 0.221791786 | 0.193228488 | 0 | 0 | 0 | 0 | 0 | 0 | 0 | 0 | 1.606613359 | 0.052095162 | 3.901627283 | 0.506674221 | 14.84598832 | 0.045311563 | 0.14785153 | 0.08102953 | 0.145804171 | 0.055237422 | 3.908489915 | 0.070804333 | 173.5463736 | 0.622218233 | 3.973128774 | 0.074151841 | 3.666578032 | 0.031036848 | 39.24074748 | 0.349707243 | 18.29327873 | 0.316292132 | 2319.295045 | 0.424211244 | -0.19720404 | 1.827307633 | 7.31703215 | 0.051828575 | 1.451838873 | 0.090635107 | 13.31642686 | 0.363612705 | 25.22359255 | 0.023135774 | 3.901627283 | 0.512606627 | 0 | 0.487393373 | 0.506674221 | 96.01520089 | 0.890351586 | 1425.867273 | 0.350306663 | 0.013801278 | 90.30728702 | 0.009339177 | 3540013.651 | 13.74684976 | -15217.3935 | 0.000902549 | 10.68201833 | 研磨 | 0.2 |  | 20 | 150 | 5 | [12 empty] | 300 | 3 |  |  | 2.29 |  |  | 300 |  | 30 | 2.29
MHS0919 | Mg-30wt%Ti1V1.1Mn0.9 | 0.279368123 | 0 | 0 | 0 | 0 | 0 | 0 | 0 | 0 | 0 | 0 | 0 | 0 | 0 | 0 | 0 | 0.305611603 | 0 | 0.221791786 | 0.193228488 | 0 | 0 | 0 | 0 | 0 | 0 | 0 | 0 | 1.606613359 | 0.052095162 | 3.901627283 | 0.506674221 | 14.84598832 | 0.045311563 | 0.14785153 | 0.08102953 | 0.145804171 | 0.055237422 | 3.908489915 | 0.070804333 | 173.5463736 | 0.622218233 | 3.973128774 | 0.074151841 | 3.666578032 | 0.031036848 | 39.24074748 | 0.349707243 | 18.29327873 | 0.316292132 | 2319.295045 | 0.424211244 | -0.19720404 | 1.827307633 | 7.31703215 | 0.051828575 | 1.451838873 | 0.090635107 | 13.31642686 | 0.363612705 | 25.22359255 | 0.023135774 | 3.901627283 | 0.512606627 | 0 | 0.487393373 | 0.506674221 | 96.01520089 | 0.890351586 | 1425.867273 | 0.350306663 | 0.013801278 | 90.30728702 | 0.009339177 | 3540013.651 | 13.74684976 | -15217.3935 | 0.000902549 | 10.68201833 | 研磨 | 0.2 |  | 20 | 150 | 5 | [12 empty] | 255 | 3 |  |  | 2.01 |  |  | 255 |  | 30 | 0.1
MHS0920 | Mg-30wt%Ti1V1.1Mn0.9 | 0.279368123 | 0 | 0 | 0 | 0 | 0 | 0 | 0 | 0 | 0 | 0 | 0 | 0 | 0 | 0 | 0 | 0.305611603 | 0 | 0.221791786 | 0.193228488 | 0 | 0 | 0 | 0 | 0 | 0 | 0 | 0 | 1.606613359 | 0.052095162 | 3.901627283 | 0.506674221 | 14.84598832 | 0.045311563 | 0.14785153 | 0.08102953 | 0.145804171 | 0.055237422 | 3.908489915 | 0.070804333 | 173.5463736 | 0.622218233 | 3.973128774 | 0.074151841 | 3.666578032 | 0.031036848 | 39.24074748 | 0.349707243 | 18.29327873 | 0.316292132 | 2319.295045 | 0.424211244 | -0.19720404 | 1.827307633 | 7.31703215 | 0.051828575 | 1.451838873 | 0.090635107 | 13.31642686 | 0.363612705 | 25.22359255 | 0.023135774 | 3.901627283 | 0.512606627 | 0 | 0.487393373 | 0.506674221 | 96.01520089 | 0.890351586 | 1425.867273 | 0.350306663 | 0.013801278 | 90.30728702 | 0.009339177 | 3540013.651 | 13.74684976 | -15217.3935 | 0.000902549 | 10.68201833 | 研磨 | 0.2 |  | 20 | 150 | 5 | [12 empty] | 210 | 3 |  |  | 1.16 |  |  | 210 |  | 30 | 0.07
MHS0921 | Mg-30wt%Ti1V1.1Mn0.9 | 0.279368123 | 0 | 0 | 0 | 0 | 0 | 0 | 0 | 0 | 0 | 0 | 0 | 0 | 0 | 0 | 0 | 0.305611603 | 0 | 0.221791786 | 0.193228488 | 0 | 0 | 0 | 0 | 0 | 0 | 0 | 0 | 1.606613359 | 0.052095162 | 3.901627283 | 0.506674221 | 14.84598832 | 0.045311563 | 0.14785153 | 0.08102953 | 0.145804171 | 0.055237422 | 3.908489915 | 0.070804333 | 173.5463736 | 0.622218233 | 3.973128774 | 0.074151841 | 3.666578032 | 0.031036848 | 39.24074748 | 0.349707243 | 18.29327873 | 0.316292132 | 2319.295045 | 0.424211244 | -0.19720404 | 1.827307633 | 7.31703215 | 0.051828575 | 1.451838873 | 0.090635107 | 13.31642686 | 0.363612705 | 25.22359255 | 0.023135774 | 3.901627283 | 0.512606627 | 0 | 0.487393373 | 0.506674221 | 96.01520089 | 0.890351586 | 1425.867273 | 0.350306663 | 0.013801278 | 90.30728702 | 0.009339177 | 3540013.651 | 13.74684976 | -15217.3935 | 0.000902549 | 10.68201833 | 研磨 | 0.2 |  | 20 | 150 | 5 | [12 empty] | 104 | 3 |  |  | 0.43 |  |  | 104 |  | 30 | 0.1
MHS0922 | Mg-30wt%Ti1V1.1Mn0.9 | 0.279368123 | 0 | 0 | 0 | 0 | 0 | 0 | 0 | 0 | 0 | 0 | 0 | 0 | 0 | 0 | 0 | 0.305611603 | 0 | 0.221791786 | 0.193228488 | 0 | 0 | 0 | 0 | 0 | 0 | 0 | 0 | 1.606613359 | 0.052095162 | 3.901627283 | 0.506674221 | 14.84598832 | 0.045311563 | 0.14785153 | 0.08102953 | 0.145804171 | 0.055237422 | 3.908489915 | 0.070804333 | 173.5463736 | 0.622218233 | 3.973128774 | 0.074151841 | 3.666578032 | 0.031036848 | 39.24074748 | 0.349707243 | 18.29327873 | 0.316292132 | 2319.295045 | 0.424211244 | -0.19720404 | 1.827307633 | 7.31703215 | 0.051828575 | 1.451838873 | 0.090635107 | 13.31642686 | 0.363612705 | 25.22359255 | 0.023135774 | 3.901627283 | 0.512606627 | 0 | 0.487393373 | 0.506674221 | 96.01520089 | 0.890351586 | 1425.867273 | 0.350306663 | 0.013801278 | 90.30728702 | 0.009339177 | 3540013.651 | 13.74684976 | -15217.3935 | 0.000902549 | 10.68201833 | 研磨 | 0.4 |  | 20 | 200 | 5 | [12 empty] | 333 | 3 |  |  | 3.41 |  |  | 333 |  | 30 | 3.24
MHS0923 | Mg-30wt%Ti1V1.1Mn0.9 | 0.279368123 | 0 | 0 | 0 | 0 | 0 | 0 | 0 | 0 | 0 | 0 | 0 | 0 | 0 | 0 | 0 | 0.305611603 | 0 | 0.221791786 | 0.193228488 | 0 | 0 | 0 | 0 | 0 | 0 | 0 | 0 | 1.606613359 | 0.052095162 | 3.901627283 | 0.506674221 | 14.84598832 | 0.045311563 | 0.14785153 | 0.08102953 | 0.145804171 | 0.055237422 | 3.908489915 | 0.070804333 | 173.5463736 | 0.622218233 | 3.973128774 | 0.074151841 | 3.666578032 | 0.031036848 | 39.24074748 | 0.349707243 | 18.29327873 | 0.316292132 | 2319.295045 | 0.424211244 | -0.19720404 | 1.827307633 | 7.31703215 | 0.051828575 | 1.451838873 | 0.090635107 | 13.31642686 | 0.363612705 | 25.22359255 | 0.023135774 | 3.901627283 | 0.512606627 | 0 | 0.487393373 | 0.506674221 | 96.01520089 | 0.890351586 | 1425.867273 | 0.350306663 | 0.013801278 | 90.30728702 | 0.009339177 | 3540013.651 | 13.74684976 | -15217.3935 | 0.000902549 | 10.68201833 | 研磨 | 0.4 |  | 20 | 200 | 5 | [12 empty] | 300 | 3 |  |  | 3.03 |  |  | 300 |  | 30 | 1.59
MHS0924 | Mg-30wt%Ti1V1.1Mn0.9 | 0.279368123 | 0 | 0 | 0 | 0 | 0 | 0 | 0 | 0 | 0 | 0 | 0 | 0 | 0 | 0 | 0 | 0.305611603 | 0 | 0.221791786 | 0.193228488 | 0 | 0 | 0 | 0 | 0 | 0 | 0 | 0 | 1.606613359 | 0.052095162 | 3.901627283 | 0.506674221 | 14.84598832 | 0.045311563 | 0.14785153 | 0.08102953 | 0.145804171 | 0.055237422 | 3.908489915 | 0.070804333 | 173.5463736 | 0.622218233 | 3.973128774 | 0.074151841 | 3.666578032 | 0.031036848 | 39.24074748 | 0.349707243 | 18.29327873 | 0.316292132 | 2319.295045 | 0.424211244 | -0.19720404 | 1.827307633 | 7.31703215 | 0.051828575 | 1.451838873 | 0.090635107 | 13.31642686 | 0.363612705 | 25.22359255 | 0.023135774 | 3.901627283 | 0.512606627 | 0 | 0.487393373 | 0.506674221 | 96.01520089 | 0.890351586 | 1425.867273 | 0.350306663 | 0.013801278 | 90.30728702 | 0.009339177 | 3540013.651 | 13.74684976 | -15217.3935 | 0.000902549 | 10.68201833 | 研磨 | 0.4 |  | 20 | 200 | 5 | [12 empty] | 255 | 3 |  |  | 2.56 |  |  | 255 |  | 30 | 0.08
MHS0925 | Mg-30wt%Ti1V1.1Mn0.9 | 0.279368123 | 0 | 0 | 0 | 0 | 0 | 0 | 0 | 0 | 0 | 0 | 0 | 0 | 0 | 0 | 0 | 0.305611603 | 0 | 0.221791786 | 0.193228488 | 0 | 0 | 0 | 0 | 0 | 0 | 0 | 0 | 1.606613359 | 0.052095162 | 3.901627283 | 0.506674221 | 14.84598832 | 0.045311563 | 0.14785153 | 0.08102953 | 0.145804171 | 0.055237422 | 3.908489915 | 0.070804333 | 173.5463736 | 0.622218233 | 3.973128774 | 0.074151841 | 3.666578032 | 0.031036848 | 39.24074748 | 0.349707243 | 18.29327873 | 0.316292132 | 2319.295045 | 0.424211244 | -0.19720404 | 1.827307633 | 7.31703215 | 0.051828575 | 1.451838873 | 0.090635107 | 13.31642686 | 0.363612705 | 25.22359255 | 0.023135774 | 3.901627283 | 0.512606627 | 0 | 0.487393373 | 0.506674221 | 96.01520089 | 0.890351586 | 1425.867273 | 0.350306663 | 0.013801278 | 90.30728702 | 0.009339177 | 3540013.651 | 13.74684976 | -15217.3935 | 0.000902549 | 10.68201833 | 研磨 | 0.4 |  | 20 | 200 | 5 | [12 empty] | 210 | 3 |  |  | 1.76 |  |  | 210 |  | 30 | 0.06
MHS0926 | Mg-30wt%Ti1V1.1Mn0.9 | 0.279368123 | 0 | 0 | 0 | 0 | 0 | 0 | 0 | 0 | 0 | 0 | 0 | 0 | 0 | 0 | 0 | 0.305611603 | 0 | 0.221791786 | 0.193228488 | 0 | 0 | 0 | 0 | 0 | 0 | 0 | 0 | 1.606613359 | 0.052095162 | 3.901627283 | 0.506674221 | 14.84598832 | 0.045311563 | 0.14785153 | 0.08102953 | 0.145804171 | 0.055237422 | 3.908489915 | 0.070804333 | 173.5463736 | 0.622218233 | 3.973128774 | 0.074151841 | 3.666578032 | 0.031036848 | 39.24074748 | 0.349707243 | 18.29327873 | 0.316292132 | 2319.295045 | 0.424211244 | -0.19720404 | 1.827307633 | 7.31703215 | 0.051828575 | 1.451838873 | 0.090635107 | 13.31642686 | 0.363612705 | 25.22359255 | 0.023135774 | 3.901627283 | 0.512606627 | 0 | 0.487393373 | 0.506674221 | 96.01520089 | 0.890351586 | 1425.867273 | 0.350306663 | 0.013801278 | 90.30728702 | 0.009339177 | 3540013.651 | 13.74684976 | -15217.3935 | 0.000902549 | 10.68201833 | 研磨 | 0.4 |  | 20 | 200 | 5 | [12 empty] | 104 | 3 |  |  | 0.62 |  |  | 104 |  | 30 | 0.09
MHS0927 | Mg-30wt%Ti1V1.1Mn0.9 | 0.279368123 | 0 | 0 | 0 | 0 | 0 | 0 | 0 | 0 | 0 | 0 | 0 | 0 | 0 | 0 | 0 | 0.305611603 | 0 | 0.221791786 | 0.193228488 | 0 | 0 | 0 | 0 | 0 | 0 | 0 | 0 | 1.606613359 | 0.052095162 | 3.901627283 | 0.506674221 | 14.84598832 | 0.045311563 | 0.14785153 | 0.08102953 | 0.145804171 | 0.055237422 | 3.908489915 | 0.070804333 | 173.5463736 | 0.622218233 | 3.973128774 | 0.074151841 | 3.666578032 | 0.031036848 | 39.24074748 | 0.349707243 | 18.29327873 | 0.316292132 | 2319.295045 | 0.424211244 | -0.19720404 | 1.827307633 | 7.31703215 | 0.051828575 | 1.451838873 | 0.090635107 | 13.31642686 | 0.363612705 | 25.22359255 | 0.023135774 | 3.901627283 | 0.512606627 | 0 | 0.487393373 | 0.506674221 | 96.01520089 | 0.890351586 | 1425.867273 | 0.350306663 | 0.013801278 | 90.30728702 | 0.009339177 | 3540013.651 | 13.74684976 | -15217.3935 | 0.000902549 | 10.68201833 | 研磨 | 0.4 |  | 20 | 200 | 20 | [12 empty] | 333 | 3 |  |  | 4.46 |  |  | 333 |  | 30 | 4.32
MHS0928 | Mg-30wt%Ti1V1.1Mn0.9 | 0.279368123 | 0 | 0 | 0 | 0 | 0 | 0 | 0 | 0 | 0 | 0 | 0 | 0 | 0 | 0 | 0 | 0.305611603 | 0 | 0.221791786 | 0.193228488 | 0 | 0 | 0 | 0 | 0 | 0 | 0 | 0 | 1.606613359 | 0.052095162 | 3.901627283 | 0.506674221 | 14.84598832 | 0.045311563 | 0.14785153 | 0.08102953 | 0.145804171 | 0.055237422 | 3.908489915 | 0.070804333 | 173.5463736 | 0.622218233 | 3.973128774 | 0.074151841 | 3.666578032 | 0.031036848 | 39.24074748 | 0.349707243 | 18.29327873 | 0.316292132 | 2319.295045 | 0.424211244 | -0.19720404 | 1.827307633 | 7.31703215 | 0.051828575 | 1.451838873 | 0.090635107 | 13.31642686 | 0.363612705 | 25.22359255 | 0.023135774 | 3.901627283 | 0.512606627 | 0 | 0.487393373 | 0.506674221 | 96.01520089 | 0.890351586 | 1425.867273 | 0.350306663 | 0.013801278 | 90.30728702 | 0.009339177 | 3540013.651 | 13.74684976 | -15217.3935 | 0.000902549 | 10.68201833 | 研磨 | 0.4 |  | 20 | 200 | 20 | [12 empty] | 300 | 3 |  |  | 4.44 |  |  | 300 |  | 30 | 4.23
MHS0929 | Mg-30wt%Ti1V1.1Mn0.9 | 0.279368123 | 0 | 0 | 0 | 0 | 0 | 0 | 0 | 0 | 0 | 0 | 0 | 0 | 0 | 0 | 0 | 0.305611603 | 0 | 0.221791786 | 0.193228488 | 0 | 0 | 0 | 0 | 0 | 0 | 0 | 0 | 1.606613359 | 0.052095162 | 3.901627283 | 0.506674221 | 14.84598832 | 0.045311563 | 0.14785153 | 0.08102953 | 0.145804171 | 0.055237422 | 3.908489915 | 0.070804333 | 173.5463736 | 0.622218233 | 3.973128774 | 0.074151841 | 3.666578032 | 0.031036848 | 39.24074748 | 0.349707243 | 18.29327873 | 0.316292132 | 2319.295045 | 0.424211244 | -0.19720404 | 1.827307633 | 7.31703215 | 0.051828575 | 1.451838873 | 0.090635107 | 13.31642686 | 0.363612705 | 25.22359255 | 0.023135774 | 3.901627283 | 0.512606627 | 0 | 0.487393373 | 0.506674221 | 96.01520089 | 0.890351586 | 1425.867273 | 0.350306663 | 0.013801278 | 90.30728702 | 0.009339177 | 3540013.651 | 13.74684976 | -15217.3935 | 0.000902549 | 10.68201833 | 研磨 | 0.4 |  | 20 | 200 | 20 | [12 empty] | 255 | 3 |  |  | 4.33 |  |  | 255 |  | 30 | 0.25
MHS0930 | Mg-30wt%Ti1V1.1Mn0.9 | 0.279368123 | 0 | 0 | 0 | 0 | 0 | 0 | 0 | 0 | 0 | 0 | 0 | 0 | 0 | 0 | 0 | 0.305611603 | 0 | 0.221791786 | 0.193228488 | 0 | 0 | 0 | 0 | 0 | 0 | 0 | 0 | 1.606613359 | 0.052095162 | 3.901627283 | 0.506674221 | 14.84598832 | 0.045311563 | 0.14785153 | 0.08102953 | 0.145804171 | 0.055237422 | 3.908489915 | 0.070804333 | 173.5463736 | 0.622218233 | 3.973128774 | 0.074151841 | 3.666578032 | 0.031036848 | 39.24074748 | 0.349707243 | 18.29327873 | 0.316292132 | 2319.295045 | 0.424211244 | -0.19720404 | 1.827307633 | 7.31703215 | 0.051828575 | 1.451838873 | 0.090635107 | 13.31642686 | 0.363612705 | 25.22359255 | 0.023135774 | 3.901627283 | 0.512606627 | 0 | 0.487393373 | 0.506674221 | 96.01520089 | 0.890351586 | 1425.867273 | 0.350306663 | 0.013801278 | 90.30728702 | 0.009339177 | 3540013.651 | 13.74684976 | -15217.3935 | 0.000902549 | 10.68201833 | 研磨 | 0.4 |  | 20 | 200 | 20 | [12 empty] | 210 | 3 |  |  | 3.99 |  |  | 210 |  | 30 | 0.06
MHS0931 | Mg-30wt%Ti1V1.1Mn0.9 | 0.279368123 | 0 | 0 | 0 | 0 | 0 | 0 | 0 | 0 | 0 | 0 | 0 | 0 | 0 | 0 | 0 | 0.305611603 | 0 | 0.221791786 | 0.193228488 | 0 | 0 | 0 | 0 | 0 | 0 | 0 | 0 | 1.606613359 | 0.052095162 | 3.901627283 | 0.506674221 | 14.84598832 | 0.045311563 | 0.14785153 | 0.08102953 | 0.145804171 | 0.055237422 | 3.908489915 | 0.070804333 | 173.5463736 | 0.622218233 | 3.973128774 | 0.074151841 | 3.666578032 | 0.031036848 | 39.24074748 | 0.349707243 | 18.29327873 | 0.316292132 | 2319.295045 | 0.424211244 | -0.19720404 | 1.827307633 | 7.31703215 | 0.051828575 | 1.451838873 | 0.090635107 | 13.31642686 | 0.363612705 | 25.22359255 | 0.023135774 | 3.901627283 | 0.512606627 | 0 | 0.487393373 | 0.506674221 | 96.01520089 | 0.890351586 | 1425.867273 | 0.350306663 | 0.013801278 | 90.30728702 | 0.009339177 | 3540013.651 | 13.74684976 | -15217.3935 | 0.000902549 | 10.68201833 | 研磨 | 0.4 |  | 20 | 200 | 20 | [12 empty] | 104 | 3 |  |  | 1.77 |  |  | 104 |  | 30 | 0.08
MHS0932 | Mg+30%LaNi2 | 0.726668712 | 0.091197893 | 0 | 0 | 0.182133394 | 0 | 0 | 0 | 0 | 0 | 0 | 0 | 0 | 0 | 0 | 0 | 0 | 0 | 0 | 0 | 0 | 0 | 0 | 0 | 0 | 0 | 0 | 0 | 1.663106948 | 0.046271469 | 2.419425157 | 0.703781441 | 15.02494078 | 0.069752124 | 0.159528937 | 0.059590213 | 0.142835065 | 0.095138618 | 3.720259134 | 0.086836438 | 193.3024449 | 0.218213829 | 3.724261106 | 0.085832736 | 3.754813871 | 0.051174922 | 30.52235371 | 0.763494191 | 14.55969845 | 0.639262041 | 1544.463838 | 0.383175577 | -0.289998189 | 1.270409627 | 7.562914637 | 0.053614148 | 1.330051265 | 0.102085883 | 9.003068962 | 0.210300615 | 25.01564244 | 0.019902773 | 2.419425157 | 0.82664264 | 0 | 0.17335736 | 0.703781441 | 178.2213666 | 0.223022995 | 972.1329972 | 0.181847433 | 0.017179478 | 50.72213137 | 0.009261149 | 2183579.563 | -1.920001435 | -2886.38283 | 0.000665636 | 2.96714836 | 机械合金化 | 3 |  | 10 |  | 80 | [12 empty] | 25 | 3 | 15 | 0.6
MHS0933 | Mg+30%LaNi2 | 0.726668712 | 0.091197893 | 0 | 0 | 0.182133394 | 0 | 0 | 0 | 0 | 0 | 0 | 0 | 0 | 0 | 0 | 0 | 0 | 0 | 0 | 0 | 0 | 0 | 0 | 0 | 0 | 0 | 0 | 0 | 1.663106948 | 0.046271469 | 2.419425157 | 0.703781441 | 15.02494078 | 0.069752124 | 0.159528937 | 0.059590213 | 0.142835065 | 0.095138618 | 3.720259134 | 0.086836438 | 193.3024449 | 0.218213829 | 3.724261106 | 0.085832736 | 3.754813871 | 0.051174922 | 30.52235371 | 0.763494191 | 14.55969845 | 0.639262041 | 1544.463838 | 0.383175577 | -0.289998189 | 1.270409627 | 7.562914637 | 0.053614148 | 1.330051265 | 0.102085883 | 9.003068962 | 0.210300615 | 25.01564244 | 0.019902773 | 2.419425157 | 0.82664264 | 0 | 0.17335736 | 0.703781441 | 178.2213666 | 0.223022995 | 972.1329972 | 0.181847433 | 0.017179478 | 50.72213137 | 0.009261149 | 2183579.563 | -1.920001435 | -2886.38283 | 0.000665636 | 2.96714836 | 机械合金化 | 3 |  | 10 |  | 80 | [12 empty] | 100 |  |  |  | 3.622
MHS0934 | Mg+30%LaNi2 | 0.726668712 | 0.091197893 | 0 | 0 | 0.182133394 | 0 | 0 | 0 | 0 | 0 | 0 | 0 | 0 | 0 | 0 | 0 | 0 | 0 | 0 | 0 | 0 | 0 | 0 | 0 | 0 | 0 | 0 | 0 | 1.663106948 | 0.046271469 | 2.419425157 | 0.703781441 | 15.02494078 | 0.069752124 | 0.159528937 | 0.059590213 | 0.142835065 | 0.095138618 | 3.720259134 | 0.086836438 | 193.3024449 | 0.218213829 | 3.724261106 | 0.085832736 | 3.754813871 | 0.051174922 | 30.52235371 | 0.763494191 | 14.55969845 | 0.639262041 | 1544.463838 | 0.383175577 | -0.289998189 | 1.270409627 | 7.562914637 | 0.053614148 | 1.330051265 | 0.102085883 | 9.003068962 | 0.210300615 | 25.01564244 | 0.019902773 | 2.419425157 | 0.82664264 | 0 | 0.17335736 | 0.703781441 | 178.2213666 | 0.223022995 | 972.1329972 | 0.181847433 | 0.017179478 | 50.72213137 | 0.009261149 | 2183579.563 | -1.920001435 | -2886.38283 | 0.000665636 | 2.96714836 | 机械合金化 | 3 |  | 10 |  | 80 | [12 empty] | 280 |  |  |  | 5.419
MHS0936 | LaNiMg 17 | 0.676478582 | 0.096093898 | 0 | 0 | 0.22742752 | 0 | 0 | 0 | 0 | 0 | 0 | 0 | 0 | 0 | 0 | 0 | 0 | 0 | 0 | 0 | 0 | 0 | 0 | 0 | 0 | 0 | 0 | 0 | 1.659473627 | 0.052258961 | 2.473681511 | 0.722776824 | 14.9910957 | 0.077420783 | 0.159694749 | 0.064725661 | 0.143578954 | 0.107407803 | 3.724736331 | 0.091523614 | 191.5846438 | 0.231822735 | 3.729999491 | 0.090239107 | 3.749999767 | 0.056236677 | 32.14674837 | 0.818321983 | 15.21052173 | 0.688729244 | 1583.894162 | 0.410498396 | -0.270526829 | 1.450380221 | 7.536789437 | 0.061289867 | 1.330526108 | 0.108517095 | 9.015786538 | 0.222714077 | 25.05015753 | 0.022133689 | 2.473681511 | 0.808511521 | 0 | 0.191488479 | 0.722776824 | 175.4737145 | 0.251894809 | 979.7286789 | 0.190248803 | 0.017265838 | 51.21048012 | 0.00920233 | 2288300.378 | -2.371185663 | -3337.594314 | 0.000710953 | 3.404231396 | 机械合金化 |  |  | 10 |  | 60 | [12 empty] | 280 |  |  |  | 5.39 |  |  | 280 |  |  |  | 5.2 |  |  |  | 3.67完全吸氢时间260 s） |  | 71 | [5 empty] | 0.115 | 0.08
MHS0937 | LaNiMg 17 | 0.676478582 | 0.096093898 | 0 | 0 | 0.22742752 | 0 | 0 | 0 | 0 | 0 | 0 | 0 | 0 | 0 | 0 | 0 | 0 | 0 | 0 | 0 | 0 | 0 | 0 | 0 | 0 | 0 | 0 | 0 | 1.659473627 | 0.052258961 | 2.473681511 | 0.722776824 | 14.9910957 | 0.077420783 | 0.159694749 | 0.064725661 | 0.143578954 | 0.107407803 | 3.724736331 | 0.091523614 | 191.5846438 | 0.231822735 | 3.729999491 | 0.090239107 | 3.749999767 | 0.056236677 | 32.14674837 | 0.818321983 | 15.21052173 | 0.688729244 | 1583.894162 | 0.410498396 | -0.270526829 | 1.450380221 | 7.536789437 | 0.061289867 | 1.330526108 | 0.108517095 | 9.015786538 | 0.222714077 | 25.05015753 | 0.022133689 | 2.473681511 | 0.808511521 | 0 | 0.191488479 | 0.722776824 | 175.4737145 | 0.251894809 | 979.7286789 | 0.190248803 | 0.017265838 | 51.21048012 | 0.00920233 | 2288300.378 | -2.371185663 | -3337.594314 | 0.000710953 | 3.404231396 | 机械合金化 |  |  | 10 |  | 60 | [12 empty] | 300 |  |  |  | 5.57 |  |  | 300 |  |  |  | 5.4 | [11 empty] | 0.2 | 0.13
MHS0938 | LaNiMg 17 | 0.676478582 | 0.096093898 | 0 | 0 | 0.22742752 | 0 | 0 | 0 | 0 | 0 | 0 | 0 | 0 | 0 | 0 | 0 | 0 | 0 | 0 | 0 | 0 | 0 | 0 | 0 | 0 | 0 | 0 | 0 | 1.659473627 | 0.052258961 | 2.473681511 | 0.722776824 | 14.9910957 | 0.077420783 | 0.159694749 | 0.064725661 | 0.143578954 | 0.107407803 | 3.724736331 | 0.091523614 | 191.5846438 | 0.231822735 | 3.729999491 | 0.090239107 | 3.749999767 | 0.056236677 | 32.14674837 | 0.818321983 | 15.21052173 | 0.688729244 | 1583.894162 | 0.410498396 | -0.270526829 | 1.450380221 | 7.536789437 | 0.061289867 | 1.330526108 | 0.108517095 | 9.015786538 | 0.222714077 | 25.05015753 | 0.022133689 | 2.473681511 | 0.808511521 | 0 | 0.191488479 | 0.722776824 | 175.4737145 | 0.251894809 | 979.7286789 | 0.190248803 | 0.017265838 | 51.21048012 | 0.00920233 | 2288300.378 | -2.371185663 | -3337.594314 | 0.000710953 | 3.404231396 | 机械合金化 |  |  | 10 |  | 60 | [12 empty] | 350 |  |  |  | 5.76 |  |  | 350 |  |  |  | 5.61 | [11 empty] | 0.621 | 0.399
MHS0939 | 85wt% Mg–15wt%Mg2Ni | 0.917952434 | 0.082047566 | 0 | 0 | 0 | 0 | 0 | 0 | 0 | 0 | 0 | 0 | 0 | 0 | 0 | 0 | 0 | 0 | 0 | 0 | 0 | 0 | 0 | 0 | 0 | 0 | 0 | 0 | 1.675353762 | 0.016610265 | 2.285533951 | 0.649372864 | 15.14732687 | 0.03837375 | 0.158832943 | 0.041464802 | 0.14039324 | 0.022464386 | 3.713180698 | 0.074444396 | 197.8254078 | 0.181890801 | 3.713180698 | 0.074444396 | 3.773199634 | 0.031959163 | 25.53238197 | 0.249869049 | 12.5710679 | 0.236123731 | 1428.066049 | 0.236826448 | -0.34432088 | 0.840529704 | 7.64578585 | 0.000145586 | 1.331415046 | 0.083604493 | 9.003379823 | 0.175147999 | 24.91186578 | 0.008943934 | 2.285533951 | 0.87506904 | 0 | 0.12493096 | 0.649372864 | 186.4665174 | 0.098497716 | 951.8818538 | 0.156893394 | 0.016861979 | 49.81838542 | 0.009458506 | 1860953.675 | -0.550685493 | -1219.31259 | 0.00045184 | 1.280370983 | 机械合金化 |  |  | 10 |  | 0.5 | [12 empty] | 200 | 1 | 30 | 5.7 |  |  |  | 300 | 0.15
MHS0940 | 85Mg–15%Mg2Ni | 0.917952434 | 0.082047566 | 0 | 0 | 0 | 0 | 0 | 0 | 0 | 0 | 0 | 0 | 0 | 0 | 0 | 0 | 0 | 0 | 0 | 0 | 0 | 0 | 0 | 0 | 0 | 0 | 0 | 0 | 1.675353762 | 0.016610265 | 2.285533951 | 0.649372864 | 15.14732687 | 0.03837375 | 0.158832943 | 0.041464802 | 0.14039324 | 0.022464386 | 3.713180698 | 0.074444396 | 197.8254078 | 0.181890801 | 3.713180698 | 0.074444396 | 3.773199634 | 0.031959163 | 25.53238197 | 0.249869049 | 12.5710679 | 0.236123731 | 1428.066049 | 0.236826448 | -0.34432088 | 0.840529704 | 7.64578585 | 0.000145586 | 1.331415046 | 0.083604493 | 9.003379823 | 0.175147999 | 24.91186578 | 0.008943934 | 2.285533951 | 0.87506904 | 0 | 0.12493096 | 0.649372864 | 186.4665174 | 0.098497716 | 951.8818538 | 0.156893394 | 0.016861979 | 49.81838542 | 0.009458506 | 1860953.675 | -0.550685493 | -1219.31259 | 0.00045184 | 1.280370983 | 机械合金化 |  |  | 10 |  | 0.5 | [12 empty] | 300 | 1 | 60 | 5.6
MHS0941 | 85Mg–15%Mg2Ni0.9Fe0.1 | 0.918133271 | 0.074039322 | 0 | 0 | 0 | 0 | 0 | 0 | 0 | 0 | 0 | 0 | 0 | 0.007827407 | 0 | 0 | 0 | 0 | 0 | 0 | 0 | 0 | 0 | 0 | 0 | 0 | 0 | 0 | 1.674865609 | 0.015809863 | 2.279057098 | 0.637611214 | 15.14050658 | 0.036762466 | 0.158828143 | 0.041572321 | 0.14042042 | 0.021670059 | 3.711518231 | 0.072465101 | 197.8116734 | 0.182040282 | 3.710981579 | 0.072009663 | 3.772038351 | 0.030759633 | 25.52510789 | 0.248234172 | 12.56526955 | 0.233721076 | 1428.034624 | 0.236435156 | -0.347755516 | 0.796716801 | 7.64672627 | 0.002012973 | 1.33117972 | 0.082669043 | 8.991936628 | 0.169908675 | 24.9084973 | 0.008523506 | 2.279057098 | 0.877555899 | 0 | 0.122444101 | 0.637611214 | 186.4187664 | 0.099787746 | 952.2470754 | 0.158708525 | 0.016860861 | 49.79405838 | 0.009442861 | 1860264.296 | -0.249295197 | -1313.76911 | 0.000189792 | 1.379389708 | 机械合金化 |  |  | 10 |  | 0.5 | [12 empty] | 300 | 1 | 60 | 5.5
MHS0942 | 85Mg–15%Mg2Ni0.7Fe0.3 | 0.918497848 | 0.057894279 | 0 | 0 | 0 | 0 | 0 | 0 | 0 | 0 | 0 | 0 | 0 | 0.023607873 | 0 | 0 | 0 | 0 | 0 | 0 | 0 | 0 | 0 | 0 | 0 | 0 | 0 | 0 | 1.673882312 | 0.014038284 | 2.266010634 | 0.612747685 | 15.12676833 | 0.03325228 | 0.158818475 | 0.041788032 | 0.140475168 | 0.019970729 | 3.708169486 | 0.068283682 | 197.7840079 | 0.182341056 | 3.706551846 | 0.066801286 | 3.769699156 | 0.028173624 | 25.51045555 | 0.244901045 | 12.55358981 | 0.228787942 | 1427.971323 | 0.235644883 | -0.354673978 | 0.705440955 | 7.648620579 | 0.003474724 | 1.330705697 | 0.080748601 | 8.968886354 | 0.158710761 | 24.90171208 | 0.007598302 | 2.266010634 | 0.882608391 | 0 | 0.117391609 | 0.612747685 | 186.3225807 | 0.102338845 | 952.982749 | 0.162292141 | 0.016858609 | 49.74505588 | 0.009411384 | 1858876.023 | 0.358247325 | -1400.466482 | 0.00025574 | 1.469937133 | 机械合金化 |  |  | 10 |  | 0.5 | [12 empty] | 300 | 1 | 60 | 5.45
MHS0943 | 85Mg–15%Mg2Ni0.9Co0.1 | 0.917937239 | 0.073826297 | 0 | 0 | 0 | 0 | 0 | 0 | 0 | 0 | 0 | 0 | 0.008236464 | 0 | 0 | 0 | 0 | 0 | 0 | 0 | 0 | 0 | 0 | 0 | 0 | 0 | 0 | 0 | 1.675174271 | 0.016145617 | 2.281908557 | 0.642692843 | 15.14342119 | 0.037270058 | 0.15883498 | 0.04140228 | 0.140400498 | 0.022211495 | 3.711564284 | 0.072546688 | 197.8662266 | 0.180827385 | 3.712634826 | 0.073734273 | 3.772838161 | 0.031503307 | 25.53299301 | 0.250013872 | 12.56738559 | 0.234737493 | 1428.103037 | 0.236980086 | -0.346116216 | 0.813421988 | 7.646645894 | 0.001839293 | 1.331303723 | 0.083195241 | 8.999750871 | 0.17325507 | 24.90736096 | 0.008504078 | 2.281908557 | 0.87645931 | 0 | 0.12354069 | 0.642692843 | 186.499338 | 0.097614054 | 952.0188652 | 0.157653149 | 0.016862393 | 49.81742489 | 0.009453332 | 1860975.973 | -0.45422802 | -1311.024764 | 0.000346588 | 1.376622443 | 机械合金化 |  |  | 10 |  | 0.5 | [12 empty] | 300 | 1 | 60 | 6.65
MHS0944 | 85Mg–15%Mg2Ni0.7Co0.3 | 0.917906868 | 0.057394785 | 0 | 0 | 0 | 0 | 0 | 0 | 0 | 0 | 0 | 0 | 0.024698347 | 0 | 0 | 0 | 0 | 0 | 0 | 0 | 0 | 0 | 0 | 0 | 0 | 0 | 0 | 0 | 1.674815504 | 0.015171381 | 2.274662111 | 0.628979772 | 15.1356145 | 0.034950312 | 0.158839051 | 0.041277023 | 0.140415005 | 0.021696976 | 3.70833339 | 0.068577405 | 197.9478152 | 0.178684789 | 3.711543735 | 0.07229179 | 3.77211565 | 0.03057033 | 25.53421437 | 0.250303044 | 12.56002537 | 0.23193573 | 1428.176969 | 0.237286823 | -0.349704739 | 0.75796763 | 7.648364954 | 0.003165795 | 1.33108121 | 0.082370463 | 8.992497314 | 0.169395711 | 24.89835671 | 0.007534351 | 2.274662111 | 0.879251468 | 0 | 0.120748532 | 0.628979772 | 186.56494 | 0.095824297 | 952.2927238 | 0.159159186 | 0.016863221 | 49.81550499 | 0.009442997 | 1861020.541 | -0.261424331 | -1391.510198 | 0.000187906 | 1.460946554 | 机械合金化 |  |  | 10 |  | 0.5 | [12 empty] | 300 | 1 | 60 | 6.5
MHS0945 | 90Mg–10%Mg2Ni0.7Co0.3 | 0.945271246 | 0.03826319 | 0 | 0 | 0 | 0 | 0 | 0 | 0 | 0 | 0 | 0 | 0.016465565 | 0 | 0 | 0 | 0 | 0 | 0 | 0 | 0 | 0 | 0 | 0 | 0 | 0 | 0 | 0 | 1.673157113 | 0.01237226 | 2.180072381 | 0.534743557 | 15.10113649 | 0.028538279 | 0.159273304 | 0.033542501 | 0.140616469 | 0.017653898 | 3.691688057 | 0.056123357 | 200.2897023 | 0.143896614 | 3.693792805 | 0.059188527 | 3.764499334 | 0.024959473 | 25.1108904 | 0.207395528 | 12.36716059 | 0.191936981 | 1405.730946 | 0.196438361 | -0.367025712 | 0.588377108 | 7.647550498 | 0.002567825 | 1.323821141 | 0.067486688 | 8.891765394 | 0.139591448 | 24.88824668 | 0.006128725 | 2.180072381 | 0.917400733 | 0 | 0.082599267 | 0.534743557 | 187.7479259 | 0.077588658 | 942.2563836 | 0.13107038 | 0.016974461 | 48.15711346 | 0.009436673 | 1818144.321 | -0.173576848 | -981.1766639 | 0.000176938 | 1.04112119 | 机械合金化 |  |  | 10 |  | 0.5 | [12 empty] | 300 | 1 | 60 | 6.56
MHS0946 | 85Mg–15%Mg2Ni | 0.917952434 | 0.082047566 | 0 | 0 | 0 | 0 | 0 | 0 | 0 | 0 | 0 | 0 | 0 | 0 | 0 | 0 | 0 | 0 | 0 | 0 | 0 | 0 | 0 | 0 | 0 | 0 | 0 | 0 | 1.675353762 | 0.016610265 | 2.285533951 | 0.649372864 | 15.14732687 | 0.03837375 | 0.158832943 | 0.041464802 | 0.14039324 | 0.022464386 | 3.713180698 | 0.074444396 | 197.8254078 | 0.181890801 | 3.713180698 | 0.074444396 | 3.773199634 | 0.031959163 | 25.53238197 | 0.249869049 | 12.5710679 | 0.236123731 | 1428.066049 | 0.236826448 | -0.34432088 | 0.840529704 | 7.64578585 | 0.000145586 | 1.331415046 | 0.083604493 | 9.003379823 | 0.175147999 | 24.91186578 | 0.008943934 | 2.285533951 | 0.87506904 | 0 | 0.12493096 | 0.649372864 | 186.4665174 | 0.098497716 | 951.8818538 | 0.156893394 | 0.016861979 | 49.81838542 | 0.009458506 | 1860953.675 | -0.550685493 | -1219.31259 | 0.00045184 | 1.280370983 | 机械合金化 |  |  | 10 |  | 0.5 | [12 empty] | 200 | 1 | 60 | 4.6
MHS0947 | 85Mg–15%Mg2Ni0.9Fe0.1 | 0.918133271 | 0.074039322 | 0 | 0 | 0 | 0 | 0 | 0 | 0 | 0 | 0 | 0 | 0 | 0.007827407 | 0 | 0 | 0 | 0 | 0 | 0 | 0 | 0 | 0 | 0 | 0 | 0 | 0 | 0 | 1.674865609 | 0.015809863 | 2.279057098 | 0.637611214 | 15.14050658 | 0.036762466 | 0.158828143 | 0.041572321 | 0.14042042 | 0.021670059 | 3.711518231 | 0.072465101 | 197.8116734 | 0.182040282 | 3.710981579 | 0.072009663 | 3.772038351 | 0.030759633 | 25.52510789 | 0.248234172 | 12.56526955 | 0.233721076 | 1428.034624 | 0.236435156 | -0.347755516 | 0.796716801 | 7.64672627 | 0.002012973 | 1.33117972 | 0.082669043 | 8.991936628 | 0.169908675 | 24.9084973 | 0.008523506 | 2.279057098 | 0.877555899 | 0 | 0.122444101 | 0.637611214 | 186.4187664 | 0.099787746 | 952.2470754 | 0.158708525 | 0.016860861 | 49.79405838 | 0.009442861 | 1860264.296 | -0.249295197 | -1313.76911 | 0.000189792 | 1.379389708 | 机械合金化 |  |  | 10 |  | 0.5 | [12 empty] | 200 | 1 | 60 | 3.6
MHS0948 | 85Mg–15%Mg2Ni0.7Fe0.3 | 0.918497848 | 0.057894279 | 0 | 0 | 0 | 0 | 0 | 0 | 0 | 0 | 0 | 0 | 0 | 0.023607873 | 0 | 0 | 0 | 0 | 0 | 0 | 0 | 0 | 0 | 0 | 0 | 0 | 0 | 0 | 1.673882312 | 0.014038284 | 2.266010634 | 0.612747685 | 15.12676833 | 0.03325228 | 0.158818475 | 0.041788032 | 0.140475168 | 0.019970729 | 3.708169486 | 0.068283682 | 197.7840079 | 0.182341056 | 3.706551846 | 0.066801286 | 3.769699156 | 0.028173624 | 25.51045555 | 0.244901045 | 12.55358981 | 0.228787942 | 1427.971323 | 0.235644883 | -0.354673978 | 0.705440955 | 7.648620579 | 0.003474724 | 1.330705697 | 0.080748601 | 8.968886354 | 0.158710761 | 24.90171208 | 0.007598302 | 2.266010634 | 0.882608391 | 0 | 0.117391609 | 0.612747685 | 186.3225807 | 0.102338845 | 952.982749 | 0.162292141 | 0.016858609 | 49.74505588 | 0.009411384 | 1858876.023 | 0.358247325 | -1400.466482 | 0.00025574 | 1.469937133 | 机械合金化 |  |  | 10 |  | 0.5 | [12 empty] | 200 | 1 | 60 | 2.9
MHS0949 | 85Mg–15%Mg2Ni0.9Co0.1 | 0.917937239 | 0.073826297 | 0 | 0 | 0 | 0 | 0 | 0 | 0 | 0 | 0 | 0 | 0.008236464 | 0 | 0 | 0 | 0 | 0 | 0 | 0 | 0 | 0 | 0 | 0 | 0 | 0 | 0 | 0 | 1.675174271 | 0.016145617 | 2.281908557 | 0.642692843 | 15.14342119 | 0.037270058 | 0.15883498 | 0.04140228 | 0.140400498 | 0.022211495 | 3.711564284 | 0.072546688 | 197.8662266 | 0.180827385 | 3.712634826 | 0.073734273 | 3.772838161 | 0.031503307 | 25.53299301 | 0.250013872 | 12.56738559 | 0.234737493 | 1428.103037 | 0.236980086 | -0.346116216 | 0.813421988 | 7.646645894 | 0.001839293 | 1.331303723 | 0.083195241 | 8.999750871 | 0.17325507 | 24.90736096 | 0.008504078 | 2.281908557 | 0.87645931 | 0 | 0.12354069 | 0.642692843 | 186.499338 | 0.097614054 | 952.0188652 | 0.157653149 | 0.016862393 | 49.81742489 | 0.009453332 | 1860975.973 | -0.45422802 | -1311.024764 | 0.000346588 | 1.376622443 | 机械合金化 |  |  | 10 |  | 0.5 | [12 empty] | 200 | 1 | 60 | 5.4
MHS0950 | 85Mg–15%Mg2Ni0.7Co0.3 | 0.917906868 | 0.057394785 | 0 | 0 | 0 | 0 | 0 | 0 | 0 | 0 | 0 | 0 | 0.024698347 | 0 | 0 | 0 | 0 | 0 | 0 | 0 | 0 | 0 | 0 | 0 | 0 | 0 | 0 | 0 | 1.674815504 | 0.015171381 | 2.274662111 | 0.628979772 | 15.1356145 | 0.034950312 | 0.158839051 | 0.041277023 | 0.140415005 | 0.021696976 | 3.70833339 | 0.068577405 | 197.9478152 | 0.178684789 | 3.711543735 | 0.07229179 | 3.77211565 | 0.03057033 | 25.53421437 | 0.250303044 | 12.56002537 | 0.23193573 | 1428.176969 | 0.237286823 | -0.349704739 | 0.75796763 | 7.648364954 | 0.003165795 | 1.33108121 | 0.082370463 | 8.992497314 | 0.169395711 | 24.89835671 | 0.007534351 | 2.274662111 | 0.879251468 | 0 | 0.120748532 | 0.628979772 | 186.56494 | 0.095824297 | 952.2927238 | 0.159159186 | 0.016863221 | 49.81550499 | 0.009442997 | 1861020.541 | -0.261424331 | -1391.510198 | 0.000187906 | 1.460946554 | 机械合金化 |  |  | 10 |  | 0.5 | [12 empty] | 200 | 1 | 60 | 5.2
MHS0951 | 90Mg–10%Mg2Ni0.7Co0.3 | 0.945271246 | 0.03826319 | 0 | 0 | 0 | 0 | 0 | 0 | 0 | 0 | 0 | 0 | 0.016465565 | 0 | 0 | 0 | 0 | 0 | 0 | 0 | 0 | 0 | 0 | 0 | 0 | 0 | 0 | 0 | 1.673157113 | 0.01237226 | 2.180072381 | 0.534743557 | 15.10113649 | 0.028538279 | 0.159273304 | 0.033542501 | 0.140616469 | 0.017653898 | 3.691688057 | 0.056123357 | 200.2897023 | 0.143896614 | 3.693792805 | 0.059188527 | 3.764499334 | 0.024959473 | 25.1108904 | 0.207395528 | 12.36716059 | 0.191936981 | 1405.730946 | 0.196438361 | -0.367025712 | 0.588377108 | 7.647550498 | 0.002567825 | 1.323821141 | 0.067486688 | 8.891765394 | 0.139591448 | 24.88824668 | 0.006128725 | 2.180072381 | 0.917400733 | 0 | 0.082599267 | 0.534743557 | 187.7479259 | 0.077588658 | 942.2563836 | 0.13107038 | 0.016974461 | 48.15711346 | 0.009436673 | 1818144.321 | -0.173576848 | -981.1766639 | 0.000176938 | 1.04112119 | 机械合金化 |  |  | 10 |  | 0.5 | [12 empty] | 200 | 1 | 60 | 4.19
MHS0952 | 85Mg–15%Mg2Ni | 0.917952434 | 0.082047566 | 0 | 0 | 0 | 0 | 0 | 0 | 0 | 0 | 0 | 0 | 0 | 0 | 0 | 0 | 0 | 0 | 0 | 0 | 0 | 0 | 0 | 0 | 0 | 0 | 0 | 0 | 1.675353762 | 0.016610265 | 2.285533951 | 0.649372864 | 15.14732687 | 0.03837375 | 0.158832943 | 0.041464802 | 0.14039324 | 0.022464386 | 3.713180698 | 0.074444396 | 197.8254078 | 0.181890801 | 3.713180698 | 0.074444396 | 3.773199634 | 0.031959163 | 25.53238197 | 0.249869049 | 12.5710679 | 0.236123731 | 1428.066049 | 0.236826448 | -0.34432088 | 0.840529704 | 7.64578585 | 0.000145586 | 1.331415046 | 0.083604493 | 9.003379823 | 0.175147999 | 24.91186578 | 0.008943934 | 2.285533951 | 0.87506904 | 0 | 0.12493096 | 0.649372864 | 186.4665174 | 0.098497716 | 951.8818538 | 0.156893394 | 0.016861979 | 49.81838542 | 0.009458506 | 1860953.675 | -0.550685493 | -1219.31259 | 0.00045184 | 1.280370983 | 机械合金化 |  |  | 10 |  | 0.5 | [12 empty] | 150 | 1 | 60 | 3.45
MHS0953 | 85Mg–15%Mg2Ni0.9Fe0.1 | 0.918133271 | 0.074039322 | 0 | 0 | 0 | 0 | 0 | 0 | 0 | 0 | 0 | 0 | 0 | 0.007827407 | 0 | 0 | 0 | 0 | 0 | 0 | 0 | 0 | 0 | 0 | 0 | 0 | 0 | 0 | 1.674865609 | 0.015809863 | 2.279057098 | 0.637611214 | 15.14050658 | 0.036762466 | 0.158828143 | 0.041572321 | 0.14042042 | 0.021670059 | 3.711518231 | 0.072465101 | 197.8116734 | 0.182040282 | 3.710981579 | 0.072009663 | 3.772038351 | 0.030759633 | 25.52510789 | 0.248234172 | 12.56526955 | 0.233721076 | 1428.034624 | 0.236435156 | -0.347755516 | 0.796716801 | 7.64672627 | 0.002012973 | 1.33117972 | 0.082669043 | 8.991936628 | 0.169908675 | 24.9084973 | 0.008523506 | 2.279057098 | 0.877555899 | 0 | 0.122444101 | 0.637611214 | 186.4187664 | 0.099787746 | 952.2470754 | 0.158708525 | 0.016860861 | 49.79405838 | 0.009442861 | 1860264.296 | -0.249295197 | -1313.76911 | 0.000189792 | 1.379389708 | 机械合金化 |  |  | 10 |  | 0.5 | [12 empty] | 150 | 1 | 60 | 2.5
MHS0954 | 85Mg–15%Mg2Ni0.7Fe0.3 | 0.918497848 | 0.057894279 | 0 | 0 | 0 | 0 | 0 | 0 | 0 | 0 | 0 | 0 | 0 | 0.023607873 | 0 | 0 | 0 | 0 | 0 | 0 | 0 | 0 | 0 | 0 | 0 | 0 | 0 | 0 | 1.673882312 | 0.014038284 | 2.266010634 | 0.612747685 | 15.12676833 | 0.03325228 | 0.158818475 | 0.041788032 | 0.140475168 | 0.019970729 | 3.708169486 | 0.068283682 | 197.7840079 | 0.182341056 | 3.706551846 | 0.066801286 | 3.769699156 | 0.028173624 | 25.51045555 | 0.244901045 | 12.55358981 | 0.228787942 | 1427.971323 | 0.235644883 | -0.354673978 | 0.705440955 | 7.648620579 | 0.003474724 | 1.330705697 | 0.080748601 | 8.968886354 | 0.158710761 | 24.90171208 | 0.007598302 | 2.266010634 | 0.882608391 | 0 | 0.117391609 | 0.612747685 | 186.3225807 | 0.102338845 | 952.982749 | 0.162292141 | 0.016858609 | 49.74505588 | 0.009411384 | 1858876.023 | 0.358247325 | -1400.466482 | 0.00025574 | 1.469937133 | 机械合金化 |  |  | 10 |  | 0.5 | [12 empty] | 150 | 1 | 60 | 2.5
MHS0955 | 85Mg–15%Mg2Ni0.9Co0.1 | 0.917937239 | 0.073826297 | 0 | 0 | 0 | 0 | 0 | 0 | 0 | 0 | 0 | 0 | 0.008236464 | 0 | 0 | 0 | 0 | 0 | 0 | 0 | 0 | 0 | 0 | 0 | 0 | 0 | 0 | 0 | 1.675174271 | 0.016145617 | 2.281908557 | 0.642692843 | 15.14342119 | 0.037270058 | 0.15883498 | 0.04140228 | 0.140400498 | 0.022211495 | 3.711564284 | 0.072546688 | 197.8662266 | 0.180827385 | 3.712634826 | 0.073734273 | 3.772838161 | 0.031503307 | 25.53299301 | 0.250013872 | 12.56738559 | 0.234737493 | 1428.103037 | 0.236980086 | -0.346116216 | 0.813421988 | 7.646645894 | 0.001839293 | 1.331303723 | 0.083195241 | 8.999750871 | 0.17325507 | 24.90736096 | 0.008504078 | 2.281908557 | 0.87645931 | 0 | 0.12354069 | 0.642692843 | 186.499338 | 0.097614054 | 952.0188652 | 0.157653149 | 0.016862393 | 49.81742489 | 0.009453332 | 1860975.973 | -0.45422802 | -1311.024764 | 0.000346588 | 1.376622443 | 机械合金化 |  |  | 10 |  | 0.5 | [12 empty] | 150 | 1 | 60 | 4
MHS0956 | 85Mg–15%Mg2Ni0.7Co0.3 | 0.917906868 | 0.057394785 | 0 | 0 | 0 | 0 | 0 | 0 | 0 | 0 | 0 | 0 | 0.024698347 | 0 | 0 | 0 | 0 | 0 | 0 | 0 | 0 | 0 | 0 | 0 | 0 | 0 | 0 | 0 | 1.674815504 | 0.015171381 | 2.274662111 | 0.628979772 | 15.1356145 | 0.034950312 | 0.158839051 | 0.041277023 | 0.140415005 | 0.021696976 | 3.70833339 | 0.068577405 | 197.9478152 | 0.178684789 | 3.711543735 | 0.07229179 | 3.77211565 | 0.03057033 | 25.53421437 | 0.250303044 | 12.56002537 | 0.23193573 | 1428.176969 | 0.237286823 | -0.349704739 | 0.75796763 | 7.648364954 | 0.003165795 | 1.33108121 | 0.082370463 | 8.992497314 | 0.169395711 | 24.89835671 | 0.007534351 | 2.274662111 | 0.879251468 | 0 | 0.120748532 | 0.628979772 | 186.56494 | 0.095824297 | 952.2927238 | 0.159159186 | 0.016863221 | 49.81550499 | 0.009442997 | 1861020.541 | -0.261424331 | -1391.510198 | 0.000187906 | 1.460946554 | 机械合金化 |  |  | 10 |  | 0.5 | [12 empty] | 150 | 1 | 60 | 3.9
MHS0957 | 90Mg–10%Mg2Ni0.7Co0.3 | 0.945271246 | 0.03826319 | 0 | 0 | 0 | 0 | 0 | 0 | 0 | 0 | 0 | 0 | 0.016465565 | 0 | 0 | 0 | 0 | 0 | 0 | 0 | 0 | 0 | 0 | 0 | 0 | 0 | 0 | 0 | 1.673157113 | 0.01237226 | 2.180072381 | 0.534743557 | 15.10113649 | 0.028538279 | 0.159273304 | 0.033542501 | 0.140616469 | 0.017653898 | 3.691688057 | 0.056123357 | 200.2897023 | 0.143896614 | 3.693792805 | 0.059188527 | 3.764499334 | 0.024959473 | 25.1108904 | 0.207395528 | 12.36716059 | 0.191936981 | 1405.730946 | 0.196438361 | -0.367025712 | 0.588377108 | 7.647550498 | 0.002567825 | 1.323821141 | 0.067486688 | 8.891765394 | 0.139591448 | 24.88824668 | 0.006128725 | 2.180072381 | 0.917400733 | 0 | 0.082599267 | 0.534743557 | 187.7479259 | 0.077588658 | 942.2563836 | 0.13107038 | 0.016974461 | 48.15711346 | 0.009436673 | 1818144.321 | -0.173576848 | -981.1766639 | 0.000176938 | 1.04112119 | 机械合金化 |  |  | 10 |  | 0.5 | [12 empty] | 150 | 1 | 60 | 2.9
MHS0958 | 85Mg–15%Mg2Ni | 0.917952434 | 0.082047566 | 0 | 0 | 0 | 0 | 0 | 0 | 0 | 0 | 0 | 0 | 0 | 0 | 0 | 0 | 0 | 0 | 0 | 0 | 0 | 0 | 0 | 0 | 0 | 0 | 0 | 0 | 1.675353762 | 0.016610265 | 2.285533951 | 0.649372864 | 15.14732687 | 0.03837375 | 0.158832943 | 0.041464802 | 0.14039324 | 0.022464386 | 3.713180698 | 0.074444396 | 197.8254078 | 0.181890801 | 3.713180698 | 0.074444396 | 3.773199634 | 0.031959163 | 25.53238197 | 0.249869049 | 12.5710679 | 0.236123731 | 1428.066049 | 0.236826448 | -0.34432088 | 0.840529704 | 7.64578585 | 0.000145586 | 1.331415046 | 0.083604493 | 9.003379823 | 0.175147999 | 24.91186578 | 0.008943934 | 2.285533951 | 0.87506904 | 0 | 0.12493096 | 0.649372864 | 186.4665174 | 0.098497716 | 951.8818538 | 0.156893394 | 0.016861979 | 49.81838542 | 0.009458506 | 1860953.675 | -0.550685493 | -1219.31259 | 0.00045184 | 1.280370983 | 机械合金化 |  |  | 10 |  | 0.5 | [12 empty] | 100 | 1 | 60 | 1
MHS0959 | 85Mg–15%Mg2Ni0.9Fe0.1 | 0.918133271 | 0.074039322 | 0 | 0 | 0 | 0 | 0 | 0 | 0 | 0 | 0 | 0 | 0 | 0.007827407 | 0 | 0 | 0 | 0 | 0 | 0 | 0 | 0 | 0 | 0 | 0 | 0 | 0 | 0 | 1.674865609 | 0.015809863 | 2.279057098 | 0.637611214 | 15.14050658 | 0.036762466 | 0.158828143 | 0.041572321 | 0.14042042 | 0.021670059 | 3.711518231 | 0.072465101 | 197.8116734 | 0.182040282 | 3.710981579 | 0.072009663 | 3.772038351 | 0.030759633 | 25.52510789 | 0.248234172 | 12.56526955 | 0.233721076 | 1428.034624 | 0.236435156 | -0.347755516 | 0.796716801 | 7.64672627 | 0.002012973 | 1.33117972 | 0.082669043 | 8.991936628 | 0.169908675 | 24.9084973 | 0.008523506 | 2.279057098 | 0.877555899 | 0 | 0.122444101 | 0.637611214 | 186.4187664 | 0.099787746 | 952.2470754 | 0.158708525 | 0.016860861 | 49.79405838 | 0.009442861 | 1860264.296 | -0.249295197 | -1313.76911 | 0.000189792 | 1.379389708 | 机械合金化 |  |  | 10 |  | 0.5 | [12 empty] | 100 | 1 | 60 | 0.3
MHS0960 | 85Mg–15%Mg2Ni0.7Fe0.3 | 0.918497848 | 0.057894279 | 0 | 0 | 0 | 0 | 0 | 0 | 0 | 0 | 0 | 0 | 0 | 0.023607873 | 0 | 0 | 0 | 0 | 0 | 0 | 0 | 0 | 0 | 0 | 0 | 0 | 0 | 0 | 1.673882312 | 0.014038284 | 2.266010634 | 0.612747685 | 15.12676833 | 0.03325228 | 0.158818475 | 0.041788032 | 0.140475168 | 0.019970729 | 3.708169486 | 0.068283682 | 197.7840079 | 0.182341056 | 3.706551846 | 0.066801286 | 3.769699156 | 0.028173624 | 25.51045555 | 0.244901045 | 12.55358981 | 0.228787942 | 1427.971323 | 0.235644883 | -0.354673978 | 0.705440955 | 7.648620579 | 0.003474724 | 1.330705697 | 0.080748601 | 8.968886354 | 0.158710761 | 24.90171208 | 0.007598302 | 2.266010634 | 0.882608391 | 0 | 0.117391609 | 0.612747685 | 186.3225807 | 0.102338845 | 952.982749 | 0.162292141 | 0.016858609 | 49.74505588 | 0.009411384 | 1858876.023 | 0.358247325 | -1400.466482 | 0.00025574 | 1.469937133 | 机械合金化 |  |  | 10 |  | 0.5 | [12 empty] | 100 | 1 | 60 | 0.25
MHS0961 | 85Mg–15%Mg2Ni0.9Co0.1 | 0.917937239 | 0.073826297 | 0 | 0 | 0 | 0 | 0 | 0 | 0 | 0 | 0 | 0 | 0.008236464 | 0 | 0 | 0 | 0 | 0 | 0 | 0 | 0 | 0 | 0 | 0 | 0 | 0 | 0 | 0 | 1.675174271 | 0.016145617 | 2.281908557 | 0.642692843 | 15.14342119 | 0.037270058 | 0.15883498 | 0.04140228 | 0.140400498 | 0.022211495 | 3.711564284 | 0.072546688 | 197.8662266 | 0.180827385 | 3.712634826 | 0.073734273 | 3.772838161 | 0.031503307 | 25.53299301 | 0.250013872 | 12.56738559 | 0.234737493 | 1428.103037 | 0.236980086 | -0.346116216 | 0.813421988 | 7.646645894 | 0.001839293 | 1.331303723 | 0.083195241 | 8.999750871 | 0.17325507 | 24.90736096 | 0.008504078 | 2.281908557 | 0.87645931 | 0 | 0.12354069 | 0.642692843 | 186.499338 | 0.097614054 | 952.0188652 | 0.157653149 | 0.016862393 | 49.81742489 | 0.009453332 | 1860975.973 | -0.45422802 | -1311.024764 | 0.000346588 | 1.376622443 | 机械合金化 |  |  | 10 |  | 0.5 | [12 empty] | 100 | 1 | 60 | 1.5
MHS0962 | 85Mg–15%Mg2Ni0.7Co0.3 | 0.917906868 | 0.057394785 | 0 | 0 | 0 | 0 | 0 | 0 | 0 | 0 | 0 | 0 | 0.024698347 | 0 | 0 | 0 | 0 | 0 | 0 | 0 | 0 | 0 | 0 | 0 | 0 | 0 | 0 | 0 | 1.674815504 | 0.015171381 | 2.274662111 | 0.628979772 | 15.1356145 | 0.034950312 | 0.158839051 | 0.041277023 | 0.140415005 | 0.021696976 | 3.70833339 | 0.068577405 | 197.9478152 | 0.178684789 | 3.711543735 | 0.07229179 | 3.77211565 | 0.03057033 | 25.53421437 | 0.250303044 | 12.56002537 | 0.23193573 | 1428.176969 | 0.237286823 | -0.349704739 | 0.75796763 | 7.648364954 | 0.003165795 | 1.33108121 | 0.082370463 | 8.992497314 | 0.169395711 | 24.89835671 | 0.007534351 | 2.274662111 | 0.879251468 | 0 | 0.120748532 | 0.628979772 | 186.56494 | 0.095824297 | 952.2927238 | 0.159159186 | 0.016863221 | 49.81550499 | 0.009442997 | 1861020.541 | -0.261424331 | -1391.510198 | 0.000187906 | 1.460946554 | 机械合金化 |  |  | 10 |  | 0.5 | [12 empty] | 100 | 1 | 60 | 1.5
MHS0963 | 90Mg–10%Mg2Ni0.7Co0.3 | 0.945271246 | 0.03826319 | 0 | 0 | 0 | 0 | 0 | 0 | 0 | 0 | 0 | 0 | 0.016465565 | 0 | 0 | 0 | 0 | 0 | 0 | 0 | 0 | 0 | 0 | 0 | 0 | 0 | 0 | 0 | 1.673157113 | 0.01237226 | 2.180072381 | 0.534743557 | 15.10113649 | 0.028538279 | 0.159273304 | 0.033542501 | 0.140616469 | 0.017653898 | 3.691688057 | 0.056123357 | 200.2897023 | 0.143896614 | 3.693792805 | 0.059188527 | 3.764499334 | 0.024959473 | 25.1108904 | 0.207395528 | 12.36716059 | 0.191936981 | 1405.730946 | 0.196438361 | -0.367025712 | 0.588377108 | 7.647550498 | 0.002567825 | 1.323821141 | 0.067486688 | 8.891765394 | 0.139591448 | 24.88824668 | 0.006128725 | 2.180072381 | 0.917400733 | 0 | 0.082599267 | 0.534743557 | 187.7479259 | 0.077588658 | 942.2563836 | 0.13107038 | 0.016974461 | 48.15711346 | 0.009436673 | 1818144.321 | -0.173576848 | -981.1766639 | 0.000176938 | 1.04112119 | 机械合金化 |  |  | 10 |  | 0.5 | [12 empty] | 100 | 1 | 60 | 1.23
MHS0964 | Mg 85 Ni 10 Ca 5 | 0.724061551 | 0.205706135 | 0 | 0 | 0 | 0 | 0 | 0 | 0 | 0 | 0 | 0.070232314 | 0 | 0 | 0 | 0 | 0 | 0 | 0 | 0 | 0 | 0 | 0 | 0 | 0 | 0 | 0 | 0 | 1.667499896 | 0.054861063 | 2.799995093 | 0.857142023 | 15.19059997 | 0.07949395 | 0.158425023 | 0.087811571 | 0.141050012 | 0.067313688 | 3.761499054 | 0.134729681 | 177.1998134 | 0.371445944 | 3.769499059 | 0.130294557 | 3.737499549 | 0.107762864 | 28.53246945 | 0.372271824 | 13.99999046 | 0.355710823 | 1564.998895 | 0.349567802 | -0.222770942 | 2.110089497 | 7.568749951 | 0.044125766 | 1.354499621 | 0.145470328 | 9.541994781 | 0.26754327 | 25.0420993 | 0.016486758 | 2.799995093 | 0.714286966 | 0 | 0.285713034 | 0.857142023 | 180.6000611 | 0.165811329 | 1013.249513 | 0.238760865 | 0.017034058 | 57.09991624 | 0.009417221 | 2061872.468 | -2.519993212 | -4367.791477 | 0.000577282 | 4.308190065 | 铸态 | [17 empty] | 25 | 1.5 | 3333.33 | 1.5
MHS0965 | Mg 90 Ni 10 | 0.788446428 | 0.211553572 | 0 | 0 | 0 | 0 | 0 | 0 | 0 | 0 | 0 | 0 | 0 | 0 | 0 | 0 | 0 | 0 | 0 | 0 | 0 | 0 | 0 | 0 | 0 | 0 | 0 | 0 | 1.684999908 | 0.02670616 | 2.799995093 | 0.857142023 | 15.34881108 | 0.061238387 | 0.156550022 | 0.068029189 | 0.13930001 | 0.036611527 | 3.808999086 | 0.117353344 | 185.352619 | 0.313922413 | 3.808999086 | 0.117353344 | 3.814999601 | 0.05111389 | 27.74381891 | 0.371848299 | 13.59999019 | 0.352940469 | 1545.298882 | 0.353911153 | -0.244000957 | 1.918020037 | 7.645400004 | 0.000235435 | 1.369999632 | 0.131386538 | 9.549994786 | 0.267015125 | 24.98909926 | 0.014418247 | 2.799995093 | 0.714286966 | 0 | 0.285713034 | 0.857142023 | 180.1000607 | 0.164907879 | 1003.649506 | 0.240621193 | 0.016277756 | 58.4999172 | 0.009515269 | 2094745.087 | -1.439992149 | -2714.032253 | 0.000530855 | 2.702728636 | 铸态 | [17 empty] | 25 | 1.5 | 3333.33 | 0.92
MHS0966 | La1.5Mg17Ni0.5 | 0.634793704 | 0.045086277 | 0 | 0 | 0.320120019 | 0 | 0 | 0 | 0 | 0 | 0 | 0 | 0 | 0 | 0 | 0 | 0 | 0 | 0 | 0 | 0 | 0 | 0 | 0 | 0 | 0 | 0 | 0 | 1.646315758 | 0.059830448 | 2.289472301 | 0.566024906 | 14.80399308 | 0.081431946 | 0.161360533 | 0.059632414 | 0.145763162 | 0.124401681 | 3.678683947 | 0.068452607 | 195.2110594 | 0.173559862 | 3.686578685 | 0.066298172 | 3.715789351 | 0.056002724 | 34.25771667 | 0.90865605 | 15.97368205 | 0.768807081 | 1598.394452 | 0.432083105 | -0.287894997 | 1.18007414 | 7.482499972 | 0.074557187 | 1.309210419 | 0.086936504 | 8.72631427 | 0.177310361 | 25.07752614 | 0.024933228 | 2.289472301 | 0.873563746 | 0 | 0.126436254 | 0.566024906 | 173.4210674 | 0.285790486 | 965.6498633 | 0.150076514 | 0.017783786 | 47.2105025 | 0.009036727 | 2367551.723 | -2.578944197 | -3179.328417 | 0.000811819 | 3.289752936 | 机械合金化(MA) | 3 |  | 10 |  | 60 | [12 empty] | 250 | 3 | 1 | 6.73
MHS0967 | La1.5Mg17Ni0.5 | 0.634793704 | 0.045086277 | 0 | 0 | 0.320120019 | 0 | 0 | 0 | 0 | 0 | 0 | 0 | 0 | 0 | 0 | 0 | 0 | 0 | 0 | 0 | 0 | 0 | 0 | 0 | 0 | 0 | 0 | 0 | 1.646315758 | 0.059830448 | 2.289472301 | 0.566024906 | 14.80399308 | 0.081431946 | 0.161360533 | 0.059632414 | 0.145763162 | 0.124401681 | 3.678683947 | 0.068452607 | 195.2110594 | 0.173559862 | 3.686578685 | 0.066298172 | 3.715789351 | 0.056002724 | 34.25771667 | 0.90865605 | 15.97368205 | 0.768807081 | 1598.394452 | 0.432083105 | -0.287894997 | 1.18007414 | 7.482499972 | 0.074557187 | 1.309210419 | 0.086936504 | 8.72631427 | 0.177310361 | 25.07752614 | 0.024933228 | 2.289472301 | 0.873563746 | 0 | 0.126436254 | 0.566024906 | 173.4210674 | 0.285790486 | 965.6498633 | 0.150076514 | 0.017783786 | 47.2105025 | 0.009036727 | 2367551.723 | -2.578944197 | -3179.328417 | 0.000811819 | 3.289752936 | 机械合金化(MA) | 3 |  | 10 |  | 60 | [12 empty] | 150 | 3 |  |  | 4.92
MHS0968 | La1.5Mg17Ni0.5 | 0.634793704 | 0.045086277 | 0 | 0 | 0.320120019 | 0 | 0 | 0 | 0 | 0 | 0 | 0 | 0 | 0 | 0 | 0 | 0 | 0 | 0 | 0 | 0 | 0 | 0 | 0 | 0 | 0 | 0 | 0 | 1.646315758 | 0.059830448 | 2.289472301 | 0.566024906 | 14.80399308 | 0.081431946 | 0.161360533 | 0.059632414 | 0.145763162 | 0.124401681 | 3.678683947 | 0.068452607 | 195.2110594 | 0.173559862 | 3.686578685 | 0.066298172 | 3.715789351 | 0.056002724 | 34.25771667 | 0.90865605 | 15.97368205 | 0.768807081 | 1598.394452 | 0.432083105 | -0.287894997 | 1.18007414 | 7.482499972 | 0.074557187 | 1.309210419 | 0.086936504 | 8.72631427 | 0.177310361 | 25.07752614 | 0.024933228 | 2.289472301 | 0.873563746 | 0 | 0.126436254 | 0.566024906 | 173.4210674 | 0.285790486 | 965.6498633 | 0.150076514 | 0.017783786 | 47.2105025 | 0.009036727 | 2367551.723 | -2.578944197 | -3179.328417 | 0.000811819 | 3.289752936 | 机械合金化(MA) | 3 |  | 10 |  | 60 | [12 empty] | 280 | 3 |  |  | 6.82 |  |  | 280 |  |  |  | 6.65 | [7 empty] | -76.3 | -137.63 | 72.84 | 129.63 | 0.098 | 0.081
MHS0969 | La1.5Mg17Ni0.5 | 0.634793704 | 0.045086277 | 0 | 0 | 0.320120019 | 0 | 0 | 0 | 0 | 0 | 0 | 0 | 0 | 0 | 0 | 0 | 0 | 0 | 0 | 0 | 0 | 0 | 0 | 0 | 0 | 0 | 0 | 0 | 1.646315758 | 0.059830448 | 2.289472301 | 0.566024906 | 14.80399308 | 0.081431946 | 0.161360533 | 0.059632414 | 0.145763162 | 0.124401681 | 3.678683947 | 0.068452607 | 195.2110594 | 0.173559862 | 3.686578685 | 0.066298172 | 3.715789351 | 0.056002724 | 34.25771667 | 0.90865605 | 15.97368205 | 0.768807081 | 1598.394452 | 0.432083105 | -0.287894997 | 1.18007414 | 7.482499972 | 0.074557187 | 1.309210419 | 0.086936504 | 8.72631427 | 0.177310361 | 25.07752614 | 0.024933228 | 2.289472301 | 0.873563746 | 0 | 0.126436254 | 0.566024906 | 173.4210674 | 0.285790486 | 965.6498633 | 0.150076514 | 0.017783786 | 47.2105025 | 0.009036727 | 2367551.723 | -2.578944197 | -3179.328417 | 0.000811819 | 3.289752936 | 氢化燃烧法 (HCS) | [17 empty] | 280 | 3 |  |  | 4.95 |  |  | 280 |  |  |  | 4.59 | [7 empty] | –73.26 | -131.96 | 79.98 | 140.64 | 0.1 | 0.064
MHS0970 | La1.5Mg17Ni0.5 | 0.634793704 | 0.045086277 | 0 | 0 | 0.320120019 | 0 | 0 | 0 | 0 | 0 | 0 | 0 | 0 | 0 | 0 | 0 | 0 | 0 | 0 | 0 | 0 | 0 | 0 | 0 | 0 | 0 | 0 | 0 | 1.646315758 | 0.059830448 | 2.289472301 | 0.566024906 | 14.80399308 | 0.081431946 | 0.161360533 | 0.059632414 | 0.145763162 | 0.124401681 | 3.678683947 | 0.068452607 | 195.2110594 | 0.173559862 | 3.686578685 | 0.066298172 | 3.715789351 | 0.056002724 | 34.25771667 | 0.90865605 | 15.97368205 | 0.768807081 | 1598.394452 | 0.432083105 | -0.287894997 | 1.18007414 | 7.482499972 | 0.074557187 | 1.309210419 | 0.086936504 | 8.72631427 | 0.177310361 | 25.07752614 | 0.024933228 | 2.289472301 | 0.873563746 | 0 | 0.126436254 | 0.566024906 | 173.4210674 | 0.285790486 | 965.6498633 | 0.150076514 | 0.017783786 | 47.2105025 | 0.009036727 | 2367551.723 | -2.578944197 | -3179.328417 | 0.000811819 | 3.289752936 | 氢化燃烧法 (HCS) | [17 empty] | 300 | 3 |  |  | 5.4 |  |  | 300 |  |  |  | 5.15 | [11 empty] | 0.152 | 0.109
MHS0971 | La1.5Mg17Ni0.5 | 0.634793704 | 0.045086277 | 0 | 0 | 0.320120019 | 0 | 0 | 0 | 0 | 0 | 0 | 0 | 0 | 0 | 0 | 0 | 0 | 0 | 0 | 0 | 0 | 0 | 0 | 0 | 0 | 0 | 0 | 0 | 1.646315758 | 0.059830448 | 2.289472301 | 0.566024906 | 14.80399308 | 0.081431946 | 0.161360533 | 0.059632414 | 0.145763162 | 0.124401681 | 3.678683947 | 0.068452607 | 195.2110594 | 0.173559862 | 3.686578685 | 0.066298172 | 3.715789351 | 0.056002724 | 34.25771667 | 0.90865605 | 15.97368205 | 0.768807081 | 1598.394452 | 0.432083105 | -0.287894997 | 1.18007414 | 7.482499972 | 0.074557187 | 1.309210419 | 0.086936504 | 8.72631427 | 0.177310361 | 25.07752614 | 0.024933228 | 2.289472301 | 0.873563746 | 0 | 0.126436254 | 0.566024906 | 173.4210674 | 0.285790486 | 965.6498633 | 0.150076514 | 0.017783786 | 47.2105025 | 0.009036727 | 2367551.723 | -2.578944197 | -3179.328417 | 0.000811819 | 3.289752936 | 机械合金化(MA) | 3 |  | 10 |  | 60 | [12 empty] | 300 | 3 |  |  | 7.01 |  |  | 300 |  |  |  | 6.9 | [11 empty] | 0.175 | 0.141
MHS0972 | Mg1.95Ti0.05Ni0.8Cr0.2 | 0.442355777 | 0.4382458 | 0 | 0 | 0 | 0 | 0 | 0 | 0 | 0 | 0 | 0 | 0 | 0 | 0 | 0 | 0 | 0 | 0.022338175 | 0 | 0 | 0.097060248 | 0 | 0 | 0 | 0 | 0 | 0 | 1.699166447 | 0.048140237 | 4.433323217 | 0.790404744 | 15.94329179 | 0.088018153 | 0.148055043 | 0.112373864 | 0.136650023 | 0.058738837 | 4.113998117 | 0.158583708 | 137.5911638 | 0.666183465 | 4.124498136 | 0.159132967 | 3.916332454 | 0.075123899 | 35.7139649 | 0.438770431 | 17.23331377 | 0.419024457 | 1991.147829 | 0.431658042 | 0.095048065 | 7.315422613 | 7.572166543 | 0.031590247 | 1.497165916 | 0.1767385 | 11.67998997 | 0.348150623 | 25.09118155 | 0.027889879 | 4.433323217 | 0.436091193 | 0 | 0.563908807 | 0.790404744 | 154.4001152 | 0.319336216 | 1238.572444 | 0.357350052 | 0.014093564 | 89.74983598 | 0.009430203 | 3104009.548 | 1.355584108 | -9073.329988 | 0.000149381 | 7.326729752 | 机械球磨 |  |  | 10 | 280 | 80 |  |  | 500 | 4 | [8 empty] | 120 | 4 | 2 | 3.12 | 3.35
MHS0973 | Mg1.80Ti0.20Ni0.8Cr0.2 | 0.395288952 | 0.424250967 | 0 | 0 | 0 | 0 | 0 | 0 | 0 | 0 | 0 | 0 | 0 | 0 | 0 | 0 | 0 | 0 | 0.086499331 | 0 | 0 | 0.09396075 | 0 | 0 | 0 | 0 | 0 | 0 | 1.688666428 | 0.057408825 | 4.533323398 | 0.763574459 | 15.87027516 | 0.09352634 | 0.147360041 | 0.11135036 | 0.137600025 | 0.068883617 | 4.135998157 | 0.155729882 | 129.9195498 | 0.709198367 | 4.157998197 | 0.15604531 | 3.901332427 | 0.079346098 | 36.89206705 | 0.424316366 | 17.73331468 | 0.405318298 | 2100.998028 | 0.433624378 | 0.118998108 | 5.765134514 | 7.531266469 | 0.038245112 | 1.508665937 | 0.17313218 | 12.17999088 | 0.351273083 | 25.10073157 | 0.027807704 | 4.533323398 | 0.426471496 | 0 | 0.573528504 | 0.763574459 | 146.0001 | 0.385853958 | 1289.472536 | 0.357924657 | 0.013888616 | 92.99984189 | 0.009445716 | 3253956.804 | 1.155594649 | -10934.3229 | 0.000105674 | 8.480582713 | 机械球磨 |  |  | 10 | 280 | 80 |  |  | 500 | 4 | [15 empty] | 220 | 0.1 |  |  | 2.17 |  |  |  | 18
MHS0974 | Mg1.85Ti0.15Ni0.8Cr0.2 | 0.410640295 | 0.42881553 | 0 | 0 | 0 | 0 | 0 | 0 | 0 | 0 | 0 | 0 | 0 | 0 | 0 | 0 | 0 | 0 | 0.06557249 | 0 | 0 | 0.094971684 | 0 | 0 | 0 | 0 | 0 | 0 | 1.692166434 | 0.054548668 | 4.499990005 | 0.772469313 | 15.89461403 | 0.091741676 | 0.147591708 | 0.111717049 | 0.137283357 | 0.065787918 | 4.128664811 | 0.156700789 | 132.4767545 | 0.694845055 | 4.14683151 | 0.157117464 | 3.906332436 | 0.077978106 | 36.49936633 | 0.429300493 | 17.56664771 | 0.410020913 | 2064.381295 | 0.433877892 | 0.11101476 | 6.20853182 | 7.544899827 | 0.036237986 | 1.504832597 | 0.17436865 | 12.01332391 | 0.35090895 | 25.09754823 | 0.027835687 | 4.499990005 | 0.429630557 | 0 | 0.570369443 | 0.772469313 | 148.800105 | 0.364502346 | 1272.505839 | 0.358303465 | 0.013956932 | 91.91650659 | 0.009440683 | 3203482.617 | 1.257813487 | -10376.32742 | 0.000121205 | 8.155235847 | 机械球磨 |  |  | 10 | 280 | 80 |  |  | 500 | 4 | [8 empty] | 80 | 4 |  |  | 2.08
MHS0975 | Mg-60% LaNi5 | 0.625 | 0.254522984 | 0 | 0 | 0.120477016 | 0 | 0 | 0 | 0 | 0 | 0 | 0 | 0 | 0 | 0 | 0 | 0 | 0 | 0 | 0 | 0 | 0 | 0 | 0 | 0 | 0 | 0 | 0 | 1.6812203 | 0.047829559 | 3.150087802 | 0.879841398 | 15.36338249 | 0.085188818 | 0.155900783 | 0.086248717 | 0.140467045 | 0.090734461 | 3.861686046 | 0.13520244 | 175.9698519 | 0.382753267 | 3.864491157 | 0.134528775 | 3.822932261 | 0.067093968 | 32.34292812 | 0.67007471 | 15.50637327 | 0.57830326 | 1685.277443 | 0.428028822 | -0.155956847 | 3.538185292 | 7.587120729 | 0.045009739 | 1.388262019 | 0.153825697 | 9.822036216 | 0.306278642 | 25.10030829 | 0.021442542 | 3.150087802 | 0.634902938 | 0 | 0.365097062 | 0.879841398 | 171.1497497 | 0.254557067 | 1043.628742 | 0.268325914 | 0.01620931 | 63.45750037 | 0.009411427 | 2452357.295 | -2.944525614 | -4593.123089 | 0.000641484 | 4.398286843 | 机械合金化 | 3 |  | 10 |  | 60 | [12 empty] | 25 | 5 | 15 | 2.37
MHS0976 | Mg-60% LaNi5 | 0.625 | 0.254522984 | 0 | 0 | 0.120477016 | 0 | 0 | 0 | 0 | 0 | 0 | 0 | 0 | 0 | 0 | 0 | 0 | 0 | 0 | 0 | 0 | 0 | 0 | 0 | 0 | 0 | 0 | 0 | 1.6812203 | 0.047829559 | 3.150087802 | 0.879841398 | 15.36338249 | 0.085188818 | 0.155900783 | 0.086248717 | 0.140467045 | 0.090734461 | 3.861686046 | 0.13520244 | 175.9698519 | 0.382753267 | 3.864491157 | 0.134528775 | 3.822932261 | 0.067093968 | 32.34292812 | 0.67007471 | 15.50637327 | 0.57830326 | 1685.277443 | 0.428028822 | -0.155956847 | 3.538185292 | 7.587120729 | 0.045009739 | 1.388262019 | 0.153825697 | 9.822036216 | 0.306278642 | 25.10030829 | 0.021442542 | 3.150087802 | 0.634902938 | 0 | 0.365097062 | 0.879841398 | 171.1497497 | 0.254557067 | 1043.628742 | 0.268325914 | 0.01620931 | 63.45750037 | 0.009411427 | 2452357.295 | -2.944525614 | -4593.123089 | 0.000641484 | 4.398286843 | 机械合金化 | 3 |  | 10 |  | 60 | [12 empty] | 280 | 5 |  |  | 4.23
MHS0977 | Mg–5 wt.% FeTi | 0.952380952 | 0 | 0 | 0 | 0 | 0 | 0 | 0 | 0 | 0 | 0 | 0 | 0 | 0.025641061 | 0 | 0 | 0 | 0 | 0.021977987 | 0 | 0 | 0 | 0 | 0 | 0 | 0 | 0 | 0 | 1.667710154 | 0.013418904 | 2.091593848 | 0.320572336 | 15.0319757 | 0.013240213 | 0.159528683 | 0.025634809 | 0.141114492 | 0.015920785 | 3.6763724 | 0.031215612 | 200.779376 | 0.12998482 | 3.677288339 | 0.030909429 | 3.750114492 | 0.012308793 | 24.93587553 | 0.167030282 | 12.27478154 | 0.148295367 | 1408.430549 | 0.211946244 | -0.388069901 | 0.201483841 | 7.639576981 | 0.011979721 | 1.318586923 | 0.04567862 | 8.872883388 | 0.133961504 | 24.87383158 | 0.001274678 | 2.091593848 | 0.956208588 | 0 | 0.043791412 | 0.320572336 | 186.8171138 | 0.113745786 | 944.9722343 | 0.151209212 | 0.017034176 | 47.17535389 | 0.00938957 | 1798269.993 | 1.512526552 | -980.4442946 | 0.001540319 | 1.039138279 | 机械合金化 |  | 氩气气氛 | 15 | 250 | 不确定 | [12 empty] | 300 | 3 |  |  | 5.8 |  |  | 300 | 0.158 |  |  | 2.57
MHS0978 | Mg–5 wt.% FeTi | 0.952380952 | 0 | 0 | 0 | 0 | 0 | 0 | 0 | 0 | 0 | 0 | 0 | 0 | 0.025641061 | 0 | 0 | 0 | 0 | 0.021977987 | 0 | 0 | 0 | 0 | 0 | 0 | 0 | 0 | 0 | 1.667710154 | 0.013418904 | 2.091593848 | 0.320572336 | 15.0319757 | 0.013240213 | 0.159528683 | 0.025634809 | 0.141114492 | 0.015920785 | 3.6763724 | 0.031215612 | 200.779376 | 0.12998482 | 3.677288339 | 0.030909429 | 3.750114492 | 0.012308793 | 24.93587553 | 0.167030282 | 12.27478154 | 0.148295367 | 1408.430549 | 0.211946244 | -0.388069901 | 0.201483841 | 7.639576981 | 0.011979721 | 1.318586923 | 0.04567862 | 8.872883388 | 0.133961504 | 24.87383158 | 0.001274678 | 2.091593848 | 0.956208588 | 0 | 0.043791412 | 0.320572336 | 186.8171138 | 0.113745786 | 944.9722343 | 0.151209212 | 0.017034176 | 47.17535389 | 0.00938957 | 1798269.993 | 1.512526552 | -980.4442946 | 0.001540319 | 1.039138279 | 机械合金化 |  | 氩气气氛 | 15 | 250 | 不确定 | [12 empty] | 200 | 3 |  |  | 5.12 |  |  | 200 | 0.01 |  |  | 0.07
MHS0979 | Mg–10 wt.% FeTi | 0.909090909 | 0 | 0 | 0 | 0 | 0 | 0 | 0 | 0 | 0 | 0 | 0 | 0 | 0.048951116 | 0 | 0 | 0 | 0 | 0.041957975 | 0 | 0 | 0 | 0 | 0 | 0 | 0 | 0 | 0 | 1.665522828 | 0.018694039 | 2.179086882 | 0.42640471 | 15.02860918 | 0.018515094 | 0.158982946 | 0.035631205 | 0.141223859 | 0.022217101 | 3.69201178 | 0.043039139 | 196.988434 | 0.183197503 | 3.693802649 | 0.042549172 | 3.750223859 | 0.017210769 | 25.53850567 | 0.225533592 | 12.53726064 | 0.200797629 | 1451.827093 | 0.28430644 | -0.376673934 | 0.287011921 | 7.633441532 | 0.01672516 | 1.326789395 | 0.062858077 | 9.038026489 | 0.182027436 | 24.87844683 | 0.001762169 | 2.179086882 | 0.91781563 | 0 | 0.08218437 | 0.42640471 | 183.7767309 | 0.159939554 | 965.8174496 | 0.204554144 | 0.016888927 | 49.25331344 | 0.009357903 | 1856746.344 | 2.874093897 | -1714.3523 | 0.001673684 | 1.778003074 | 机械合金化 |  | 氩气气氛 | 15 | 250 | 不确定 | [12 empty] | 300 | 3 |  |  | 5.28 |  |  | 300 | 0.167 |  |  | 2.29
MHS0980 | Mg–10 wt.% FeTi | 0.909090909 | 0 | 0 | 0 | 0 | 0 | 0 | 0 | 0 | 0 | 0 | 0 | 0 | 0.048951116 | 0 | 0 | 0 | 0 | 0.041957975 | 0 | 0 | 0 | 0 | 0 | 0 | 0 | 0 | 0 | 1.665522828 | 0.018694039 | 2.179086882 | 0.42640471 | 15.02860918 | 0.018515094 | 0.158982946 | 0.035631205 | 0.141223859 | 0.022217101 | 3.69201178 | 0.043039139 | 196.988434 | 0.183197503 | 3.693802649 | 0.042549172 | 3.750223859 | 0.017210769 | 25.53850567 | 0.225533592 | 12.53726064 | 0.200797629 | 1451.827093 | 0.28430644 | -0.376673934 | 0.287011921 | 7.633441532 | 0.01672516 | 1.326789395 | 0.062858077 | 9.038026489 | 0.182027436 | 24.87844683 | 0.001762169 | 2.179086882 | 0.91781563 | 0 | 0.08218437 | 0.42640471 | 183.7767309 | 0.159939554 | 965.8174496 | 0.204554144 | 0.016888927 | 49.25331344 | 0.009357903 | 1856746.344 | 2.874093897 | -1714.3523 | 0.001673684 | 1.778003074 | 机械合金化 |  | 氩气气氛 | 15 | 250 | 不确定 | [12 empty] | 200 | 3 |  |  | 4.91 |  |  | 200 | 0.05 |  |  | 0.09
MHS0981 | Mg–20 wt.% FeTi | 0.833333333 | 0 | 0 | 0 | 0 | 0 | 0 | 0 | 0 | 0 | 0 | 0 | 0 | 0.089743713 | 0 | 0 | 0 | 0 | 0.076922953 | 0 | 0 | 0 | 0 | 0 | 0 | 0 | 0 | 0 | 1.661429377 | 0.025682162 | 2.342824903 | 0.539333792 | 15.02230895 | 0.025620673 | 0.15796163 | 0.048727372 | 0.141428531 | 0.03062314 | 3.721279951 | 0.057973255 | 189.8939112 | 0.257320808 | 3.7247082 | 0.057133839 | 3.750428531 | 0.023811046 | 26.66629222 | 0.292513792 | 13.02847471 | 0.261719331 | 1533.041152 | 0.364550123 | -0.355347056 | 0.411881281 | 7.621959404 | 0.023072718 | 1.342139835 | 0.084366625 | 9.347082004 | 0.23877628 | 24.88708401 | 0.002384959 | 2.342824903 | 0.853670284 | 0 | 0.146329716 | 0.539333792 | 178.0868346 | 0.223630724 | 1004.828033 | 0.266165823 | 0.016617103 | 53.14209144 | 0.009302171 | 1968783.31 | 5.203650989 | -2934.588381 | 0.001770075 | 2.925666815 | 机械合金化 |  | 氩气气氛 | 15 | 250 | 不确定 | [12 empty] | 300 | 3 |  |  | 4.42 |  |  | 300 | 0.16 |  |  | 2.02
MHS0982 | Mg–20 wt.% FeTi | 0.833333333 | 0 | 0 | 0 | 0 | 0 | 0 | 0 | 0 | 0 | 0 | 0 | 0 | 0.089743713 | 0 | 0 | 0 | 0 | 0.076922953 | 0 | 0 | 0 | 0 | 0 | 0 | 0 | 0 | 0 | 1.661429377 | 0.025682162 | 2.342824903 | 0.539333792 | 15.02230895 | 0.025620673 | 0.15796163 | 0.048727372 | 0.141428531 | 0.03062314 | 3.721279951 | 0.057973255 | 189.8939112 | 0.257320808 | 3.7247082 | 0.057133839 | 3.750428531 | 0.023811046 | 26.66629222 | 0.292513792 | 13.02847471 | 0.261719331 | 1533.041152 | 0.364550123 | -0.355347056 | 0.411881281 | 7.621959404 | 0.023072718 | 1.342139835 | 0.084366625 | 9.347082004 | 0.23877628 | 24.88708401 | 0.002384959 | 2.342824903 | 0.853670284 | 0 | 0.146329716 | 0.539333792 | 178.0868346 | 0.223630724 | 1004.828033 | 0.266165823 | 0.016617103 | 53.14209144 | 0.009302171 | 1968783.31 | 5.203650989 | -2934.588381 | 0.001770075 | 2.925666815 | 机械合金化 |  | 氩气气氛 | 15 | 250 | 不确定 | [12 empty] | 200 | 3 |  |  | 4.09 |  |  | 200 | 0.049 |  |  | 0.06
MHS0983 | Mg–30 wt.% FeTi | 0.769230769 | 0 | 0 | 0 | 0 | 0 | 0 | 0 | 0 | 0 | 0 | 0 | 0 | 0.124260526 | 0 | 0 | 0 | 0 | 0.106508705 | 0 | 0 | 0 | 0 | 0 | 0 | 0 | 0 | 0 | 1.657672345 | 0.030596659 | 2.493106218 | 0.597954473 | 15.01652651 | 0.03073123 | 0.15702425 | 0.057785366 | 0.141616383 | 0.036599351 | 3.748142736 | 0.067798245 | 183.3824473 | 0.313027625 | 3.753073799 | 0.066611352 | 3.750616383 | 0.028555423 | 27.70139235 | 0.330855489 | 13.47931865 | 0.297274823 | 1607.580684 | 0.408391399 | -0.335772915 | 0.511996826 | 7.611420926 | 0.027596087 | 1.356228708 | 0.098347176 | 9.630737986 | 0.272765279 | 24.89501135 | 0.002800629 | 2.493106218 | 0.80221211 | 0 | 0.19778789 | 0.597954473 | 172.8645589 | 0.270833437 | 1040.632556 | 0.301867399 | 0.016367619 | 56.71127267 | 0.009254696 | 2074712.594 | 7.091051445 | -3962.810447 | 0.001786203 | 3.814892658 | 机械合金化 |  | 氩气气氛 | 15 | 250 | 不确定 | [12 empty] | 300 | 3 |  |  | 3.92 |  |  | 300 | 0.159 |  |  | 2.04
MHS0984 | Mg–30 wt.% FeTi | 0.769230769 | 0 | 0 | 0 | 0 | 0 | 0 | 0 | 0 | 0 | 0 | 0 | 0 | 0.124260526 | 0 | 0 | 0 | 0 | 0.106508705 | 0 | 0 | 0 | 0 | 0 | 0 | 0 | 0 | 0 | 1.657672345 | 0.030596659 | 2.493106218 | 0.597954473 | 15.01652651 | 0.03073123 | 0.15702425 | 0.057785366 | 0.141616383 | 0.036599351 | 3.748142736 | 0.067798245 | 183.3824473 | 0.313027625 | 3.753073799 | 0.066611352 | 3.750616383 | 0.028555423 | 27.70139235 | 0.330855489 | 13.47931865 | 0.297274823 | 1607.580684 | 0.408391399 | -0.335772915 | 0.511996826 | 7.611420926 | 0.027596087 | 1.356228708 | 0.098347176 | 9.630737986 | 0.272765279 | 24.89501135 | 0.002800629 | 2.493106218 | 0.80221211 | 0 | 0.19778789 | 0.597954473 | 172.8645589 | 0.270833437 | 1040.632556 | 0.301867399 | 0.016367619 | 56.71127267 | 0.009254696 | 2074712.594 | 7.091051445 | -3962.810447 | 0.001786203 | 3.814892658 | 机械合金化 |  | 氩气气氛 | 15 | 250 | 不确定 | [12 empty] | 200 | 3 |  |  | 3.78 |  |  | 200 | 0.047 |  |  | 0.06
MHS0985 | Mg–40??wt.% FeTiMn | 0.231280703 | 0 | 0 | 0 | 0 | 0 | 0 | 0 | 0 | 0 | 0 | 0 | 0 | 0.331189037 | 0 | 0 | 0.255333784 | 0 | 0.182196477 | 0 | 0 | 0 | 0 | 0 | 0 | 0 | 0 | 0 | 1.635147944 | 0.047019849 | 4.779635864 | 0.541759881 | 15.20641075 | 0.055451221 | 0.144072454 | 0.102478248 | 0.141403759 | 0.062540163 | 4.022398574 | 0.097528597 | 154.802445 | 0.73944866 | 4.060699783 | 0.086600173 | 3.773310827 | 0.051532915 | 41.84057506 | 0.346542056 | 19.59447475 | 0.321755192 | 2341.160029 | 0.375668437 | -0.203461084 | 1.377138477 | 7.538272044 | 0.045970188 | 1.52233059 | 0.134039397 | 12.43314762 | 0.283009725 | 25.23890066 | 0.02139711 | 4.779635864 | 0.418441918 | 0 | 0.581558082 | 0.541759881 | 100.5189084 | 0.767120454 | 1421.518029 | 0.299628336 | 0.01291675 | 100.9533204 | 0.008746388 | 4004205.243 | 10.58999878 | -15631.69038 | 0.000677011 | 11.00392683 | 未研磨 | [17 empty] | 185 | 3 |  | 2
MHS0986 | Mg–40??wt.% FeTiMn | 0.231280703 | 0 | 0 | 0 | 0 | 0 | 0 | 0 | 0 | 0 | 0 | 0 | 0 | 0.331189037 | 0 | 0 | 0.255333784 | 0 | 0.182196477 | 0 | 0 | 0 | 0 | 0 | 0 | 0 | 0 | 0 | 1.635147944 | 0.047019849 | 4.779635864 | 0.541759881 | 15.20641075 | 0.055451221 | 0.144072454 | 0.102478248 | 0.141403759 | 0.062540163 | 4.022398574 | 0.097528597 | 154.802445 | 0.73944866 | 4.060699783 | 0.086600173 | 3.773310827 | 0.051532915 | 41.84057506 | 0.346542056 | 19.59447475 | 0.321755192 | 2341.160029 | 0.375668437 | -0.203461084 | 1.377138477 | 7.538272044 | 0.045970188 | 1.52233059 | 0.134039397 | 12.43314762 | 0.283009725 | 25.23890066 | 0.02139711 | 4.779635864 | 0.418441918 | 0 | 0.581558082 | 0.541759881 | 100.5189084 | 0.767120454 | 1421.518029 | 0.299628336 | 0.01291675 | 100.9533204 | 0.008746388 | 4004205.243 | 10.58999878 | -15631.69038 | 0.000677011 | 11.00392683 | 未研磨 | [17 empty] | 295 | 3 | 180 | 3
MHS0987 | Mg–40??wt.% FeTiMn | 0.231280703 | 0 | 0 | 0 | 0 | 0 | 0 | 0 | 0 | 0 | 0 | 0 | 0 | 0.331189037 | 0 | 0 | 0.255333784 | 0 | 0.182196477 | 0 | 0 | 0 | 0 | 0 | 0 | 0 | 0 | 0 | 1.635147944 | 0.047019849 | 4.779635864 | 0.541759881 | 15.20641075 | 0.055451221 | 0.144072454 | 0.102478248 | 0.141403759 | 0.062540163 | 4.022398574 | 0.097528597 | 154.802445 | 0.73944866 | 4.060699783 | 0.086600173 | 3.773310827 | 0.051532915 | 41.84057506 | 0.346542056 | 19.59447475 | 0.321755192 | 2341.160029 | 0.375668437 | -0.203461084 | 1.377138477 | 7.538272044 | 0.045970188 | 1.52233059 | 0.134039397 | 12.43314762 | 0.283009725 | 25.23890066 | 0.02139711 | 4.779635864 | 0.418441918 | 0 | 0.581558082 | 0.541759881 | 100.5189084 | 0.767120454 | 1421.518029 | 0.299628336 | 0.01291675 | 100.9533204 | 0.008746388 | 4004205.243 | 10.58999878 | -15631.69038 | 0.000677011 | 11.00392683 | 机械合金化 |  |  | 14.9 | 200 | 5 | [12 empty] | 295 | 3 | 5 | 3
MHS0988 | Mg–40??wt.% FeTiMn | 0.231280703 | 0 | 0 | 0 | 0 | 0 | 0 | 0 | 0 | 0 | 0 | 0 | 0 | 0.331189037 | 0 | 0 | 0.255333784 | 0 | 0.182196477 | 0 | 0 | 0 | 0 | 0 | 0 | 0 | 0 | 0 | 1.635147944 | 0.047019849 | 4.779635864 | 0.541759881 | 15.20641075 | 0.055451221 | 0.144072454 | 0.102478248 | 0.141403759 | 0.062540163 | 4.022398574 | 0.097528597 | 154.802445 | 0.73944866 | 4.060699783 | 0.086600173 | 3.773310827 | 0.051532915 | 41.84057506 | 0.346542056 | 19.59447475 | 0.321755192 | 2341.160029 | 0.375668437 | -0.203461084 | 1.377138477 | 7.538272044 | 0.045970188 | 1.52233059 | 0.134039397 | 12.43314762 | 0.283009725 | 25.23890066 | 0.02139711 | 4.779635864 | 0.418441918 | 0 | 0.581558082 | 0.541759881 | 100.5189084 | 0.767120454 | 1421.518029 | 0.299628336 | 0.01291675 | 100.9533204 | 0.008746388 | 4004205.243 | 10.58999878 | -15631.69038 | 0.000677011 | 11.00392683 | 机械合金化 |  |  | 14.2 | 300 | 20 | [13 empty] | 3 | [7 empty] | 10 | 3.8
MHS0989 | Mg–40??wt.% FeTiMn | 0.231280703 | 0 | 0 | 0 | 0 | 0 | 0 | 0 | 0 | 0 | 0 | 0 | 0 | 0.331189037 | 0 | 0 | 0.255333784 | 0 | 0.182196477 | 0 | 0 | 0 | 0 | 0 | 0 | 0 | 0 | 0 | 1.635147944 | 0.047019849 | 4.779635864 | 0.541759881 | 15.20641075 | 0.055451221 | 0.144072454 | 0.102478248 | 0.141403759 | 0.062540163 | 4.022398574 | 0.097528597 | 154.802445 | 0.73944866 | 4.060699783 | 0.086600173 | 3.773310827 | 0.051532915 | 41.84057506 | 0.346542056 | 19.59447475 | 0.321755192 | 2341.160029 | 0.375668437 | -0.203461084 | 1.377138477 | 7.538272044 | 0.045970188 | 1.52233059 | 0.134039397 | 12.43314762 | 0.283009725 | 25.23890066 | 0.02139711 | 4.779635864 | 0.418441918 | 0 | 0.581558082 | 0.541759881 | 100.5189084 | 0.767120454 | 1421.518029 | 0.299628336 | 0.01291675 | 100.9533204 | 0.008746388 | 4004205.243 | 10.58999878 | -15631.69038 | 0.000677011 | 11.00392683 | 机械合金化 |  |  | 10.9 | 300 | 40 | [12 empty] | 190 | 3 | 5 | 3.8 | [5 empty] | 10 | 3.8
MHS0990 | Mg–40??wt.% FeTiMn | 0.231280703 | 0 | 0 | 0 | 0 | 0 | 0 | 0 | 0 | 0 | 0 | 0 | 0 | 0.331189037 | 0 | 0 | 0.255333784 | 0 | 0.182196477 | 0 | 0 | 0 | 0 | 0 | 0 | 0 | 0 | 0 | 1.635147944 | 0.047019849 | 4.779635864 | 0.541759881 | 15.20641075 | 0.055451221 | 0.144072454 | 0.102478248 | 0.141403759 | 0.062540163 | 4.022398574 | 0.097528597 | 154.802445 | 0.73944866 | 4.060699783 | 0.086600173 | 3.773310827 | 0.051532915 | 41.84057506 | 0.346542056 | 19.59447475 | 0.321755192 | 2341.160029 | 0.375668437 | -0.203461084 | 1.377138477 | 7.538272044 | 0.045970188 | 1.52233059 | 0.134039397 | 12.43314762 | 0.283009725 | 25.23890066 | 0.02139711 | 4.779635864 | 0.418441918 | 0 | 0.581558082 | 0.541759881 | 100.5189084 | 0.767120454 | 1421.518029 | 0.299628336 | 0.01291675 | 100.9533204 | 0.008746388 | 4004205.243 | 10.58999878 | -15631.69038 | 0.000677011 | 11.00392683 | 机械合金化 |  |  | 10.9 | 300 | 40 | [12 empty] | 82 | 3 | 5 | 2.4
MHS0991 | Mg-30 wt.% Ti 37.5 V 25 Cr 37.5 | 0.015887399 | 0 | 0 | 0 | 0 | 0 | 0 | 0 | 0 | 0 | 0 | 0 | 0 | 0 | 0 | 0 | 0 | 0 | 0.352002634 | 0.24974364 | 0 | 0.382366327 | 0 | 0 | 0 | 0 | 0 | 0 | 1.52 | 0.033784652 | 4.903225806 | 0.204635934 | 14.94072298 | 0.083637781 | 0.13538629 | 0.075871361 | 0.150072581 | 0.061429085 | 4.276935484 | 0.044095797 | 32.668 | 1.117521948 | 4.362822581 | 0.03558949 | 3.593951613 | 0.033016766 | 49.34931452 | 0.099655501 | 22.64516129 | 0.093709026 | 3294.612903 | 0.144442209 | 0.384233871 | 0.768480615 | 6.81241129 | 0.022891275 | 1.597903226 | 0.046576963 | 18.25645161 | 0.127000964 | 24.39214516 | 0.032366814 | 4.903225806 | 0.333881579 | 0 | 0.666118421 | 0.204635934 | 55.72580645 | 0.734191783 | 2053.502823 | 0.114889652 | 0.010574386 | 138.1451613 | 0.008890395 | 5515731.284 | -2.501300728 | -20315.60657 | 0.000123137 | 9.891929559 | 反应机械合金化（RBM） |  |  | 20 |  | 5 | [12 empty] | 300 |  |  |  | 5.7
MHS0992 | Mg-30 wt.% Ti 37.5 V 25 Cr 37.5 | 0.015887399 | 0 | 0 | 0 | 0 | 0 | 0 | 0 | 0 | 0 | 0 | 0 | 0 | 0 | 0 | 0 | 0 | 0 | 0.352002634 | 0.24974364 | 0 | 0.382366327 | 0 | 0 | 0 | 0 | 0 | 0 | 1.52 | 0.033784652 | 4.903225806 | 0.204635934 | 14.94072298 | 0.083637781 | 0.13538629 | 0.075871361 | 0.150072581 | 0.061429085 | 4.276935484 | 0.044095797 | 32.668 | 1.117521948 | 4.362822581 | 0.03558949 | 3.593951613 | 0.033016766 | 49.34931452 | 0.099655501 | 22.64516129 | 0.093709026 | 3294.612903 | 0.144442209 | 0.384233871 | 0.768480615 | 6.81241129 | 0.022891275 | 1.597903226 | 0.046576963 | 18.25645161 | 0.127000964 | 24.39214516 | 0.032366814 | 4.903225806 | 0.333881579 | 0 | 0.666118421 | 0.204635934 | 55.72580645 | 0.734191783 | 2053.502823 | 0.114889652 | 0.010574386 | 138.1451613 | 0.008890395 | 5515731.284 | -2.501300728 | -20315.60657 | 0.000123137 | 9.891929559 | 反应机械合金化（RBM） |  |  | 20 |  | 5 | [12 empty] | 373 | 2.5 |  |  | 3.8
MHS0993 | Mg-30 wt.% Ti 37.5 V 25 Cr 37.5 | 0.015887399 | 0 | 0 | 0 | 0 | 0 | 0 | 0 | 0 | 0 | 0 | 0 | 0 | 0 | 0 | 0 | 0 | 0 | 0.352002634 | 0.24974364 | 0 | 0.382366327 | 0 | 0 | 0 | 0 | 0 | 0 | 1.52 | 0.033784652 | 4.903225806 | 0.204635934 | 14.94072298 | 0.083637781 | 0.13538629 | 0.075871361 | 0.150072581 | 0.061429085 | 4.276935484 | 0.044095797 | 32.668 | 1.117521948 | 4.362822581 | 0.03558949 | 3.593951613 | 0.033016766 | 49.34931452 | 0.099655501 | 22.64516129 | 0.093709026 | 3294.612903 | 0.144442209 | 0.384233871 | 0.768480615 | 6.81241129 | 0.022891275 | 1.597903226 | 0.046576963 | 18.25645161 | 0.127000964 | 24.39214516 | 0.032366814 | 4.903225806 | 0.333881579 | 0 | 0.666118421 | 0.204635934 | 55.72580645 | 0.734191783 | 2053.502823 | 0.114889652 | 0.010574386 | 138.1451613 | 0.008890395 | 5515731.284 | -2.501300728 | -20315.60657 | 0.000123137 | 9.891929559 | 反应机械合金化（RBM） |  |  | 20 |  | 5 | [12 empty] | 70 |  |  |  | 2.36
MHS0994 | Mg-15 wt.% Mg 2 Ni 0.9 Co 0.1 | 0.782013189 | 0.19610794 | 0 | 0 | 0 | 0 | 0 | 0 | 0 | 0 | 0 | 0 | 0.021878871 | 0 | 0 | 0 | 0 | 0 | 0 | 0 | 0 | 0 | 0 | 0 | 0 | 0 | 0 | 0 | 1.684999911 | 0.026362881 | 2.817236605 | 0.854674872 | 15.34835729 | 0.060397103 | 0.15643278 | 0.069014604 | 0.139262079 | 0.036764892 | 3.809481877 | 0.116079062 | 184.7981368 | 0.317864016 | 3.812585317 | 0.117881578 | 3.816206509 | 0.051136124 | 27.86488073 | 0.376102976 | 13.64481801 | 0.354947208 | 1551.72994 | 0.358058013 | -0.243794026 | 1.896614357 | 7.647872411 | 0.003124853 | 1.371758261 | 0.132556176 | 9.568960442 | 0.267529337 | 24.98020621 | 0.013980227 | 2.817236605 | 0.709915524 | 0 | 0.290084476 | 0.854674872 | 179.8517833 | 0.166182707 | 1006.839171 | 0.244731514 | 0.016247442 | 58.96543619 | 0.009503961 | 2107892.779 | -1.224249752 | -3066.818209 | 0.000399352 | 3.044770255 | 机械合金化 |  |  | 10 | 199.58 | 0.5 | [12 empty] | 300 | 1 |  | 1.36 H/min |  |  |  | 300 | 0.15
MHS0995 | Mg-15 wt.%Mg 2 Ni 0.7 Co 0.3 | 0.781873859 | 0.152501222 | 0 | 0 | 0 | 0 | 0 | 0 | 0 | 0 | 0 | 0 | 0.065624919 | 0 | 0 | 0 | 0 | 0 | 0 | 0 | 0 | 0 | 0 | 0 | 0 | 0 | 0 | 0 | 1.683965441 | 0.024803678 | 2.796547516 | 0.840181201 | 15.32584203 | 0.056745063 | 0.156443122 | 0.068816316 | 0.139303457 | 0.035915783 | 3.800171653 | 0.109982306 | 185.0267859 | 0.31390427 | 3.809481972 | 0.115663836 | 3.814137591 | 0.049654972 | 27.86984428 | 0.376561389 | 13.62412943 | 0.351111802 | 1552.01971 | 0.358542093 | -0.254138725 | 1.714351859 | 7.652858603 | 0.005339024 | 1.371137612 | 0.131306355 | 9.548271385 | 0.261994688 | 24.9541374 | 0.012500672 | 2.796547516 | 0.715167537 | 0 | 0.284832463 | 0.840181201 | 180.0379834 | 0.163062548 | 1007.666806 | 0.246987692 | 0.016249467 | 58.96544476 | 0.009475624 | 2108165.386 | -0.704870047 | -3316.494853 | 0.00021258 | 3.290561884 | 机械合金化 |  |  | 10 | 199.58 | 0.5 | [12 empty] | 300 | 1 |  | 1.04?? H/min
MHS0996 | Mg-15 wt.% Mg 2 Ni 0.9 Co 0.1 | 0.782013189 | 0.19610794 | 0 | 0 | 0 | 0 | 0 | 0 | 0 | 0 | 0 | 0 | 0.021878871 | 0 | 0 | 0 | 0 | 0 | 0 | 0 | 0 | 0 | 0 | 0 | 0 | 0 | 0 | 0 | 1.684999911 | 0.026362881 | 2.817236605 | 0.854674872 | 15.34835729 | 0.060397103 | 0.15643278 | 0.069014604 | 0.139262079 | 0.036764892 | 3.809481877 | 0.116079062 | 184.7981368 | 0.317864016 | 3.812585317 | 0.117881578 | 3.816206509 | 0.051136124 | 27.86488073 | 0.376102976 | 13.64481801 | 0.354947208 | 1551.72994 | 0.358058013 | -0.243794026 | 1.896614357 | 7.647872411 | 0.003124853 | 1.371758261 | 0.132556176 | 9.568960442 | 0.267529337 | 24.98020621 | 0.013980227 | 2.817236605 | 0.709915524 | 0 | 0.290084476 | 0.854674872 | 179.8517833 | 0.166182707 | 1006.839171 | 0.244731514 | 0.016247442 | 58.96543619 | 0.009503961 | 2107892.779 | -1.224249752 | -3066.818209 | 0.000399352 | 3.044770255 | 机械合金化 |  |  | 10 | 199.58 | 0.5 | [12 empty] | 300 | 1 |  |  | 6.65
MHS0997 | Mg-15 wt.% Mg 2 Ni 0.9 Co 0.1 | 0.782013189 | 0.19610794 | 0 | 0 | 0 | 0 | 0 | 0 | 0 | 0 | 0 | 0 | 0.021878871 | 0 | 0 | 0 | 0 | 0 | 0 | 0 | 0 | 0 | 0 | 0 | 0 | 0 | 0 | 0 | 1.684999911 | 0.026362881 | 2.817236605 | 0.854674872 | 15.34835729 | 0.060397103 | 0.15643278 | 0.069014604 | 0.139262079 | 0.036764892 | 3.809481877 | 0.116079062 | 184.7981368 | 0.317864016 | 3.812585317 | 0.117881578 | 3.816206509 | 0.051136124 | 27.86488073 | 0.376102976 | 13.64481801 | 0.354947208 | 1551.72994 | 0.358058013 | -0.243794026 | 1.896614357 | 7.647872411 | 0.003124853 | 1.371758261 | 0.132556176 | 9.568960442 | 0.267529337 | 24.98020621 | 0.013980227 | 2.817236605 | 0.709915524 | 0 | 0.290084476 | 0.854674872 | 179.8517833 | 0.166182707 | 1006.839171 | 0.244731514 | 0.016247442 | 58.96543619 | 0.009503961 | 2107892.779 | -1.224249752 | -3066.818209 | 0.000399352 | 3.044770255 | 机械合金化 |  |  | 10 | 199.58 | 0.5 | [12 empty] | 200 | 1 |  |  | 5.4
MHS0998 | Mg-15 wt.% Mg 2 Ni 0.9 Co 0.1 | 0.782013189 | 0.19610794 | 0 | 0 | 0 | 0 | 0 | 0 | 0 | 0 | 0 | 0 | 0.021878871 | 0 | 0 | 0 | 0 | 0 | 0 | 0 | 0 | 0 | 0 | 0 | 0 | 0 | 0 | 0 | 1.684999911 | 0.026362881 | 2.817236605 | 0.854674872 | 15.34835729 | 0.060397103 | 0.15643278 | 0.069014604 | 0.139262079 | 0.036764892 | 3.809481877 | 0.116079062 | 184.7981368 | 0.317864016 | 3.812585317 | 0.117881578 | 3.816206509 | 0.051136124 | 27.86488073 | 0.376102976 | 13.64481801 | 0.354947208 | 1551.72994 | 0.358058013 | -0.243794026 | 1.896614357 | 7.647872411 | 0.003124853 | 1.371758261 | 0.132556176 | 9.568960442 | 0.267529337 | 24.98020621 | 0.013980227 | 2.817236605 | 0.709915524 | 0 | 0.290084476 | 0.854674872 | 179.8517833 | 0.166182707 | 1006.839171 | 0.244731514 | 0.016247442 | 58.96543619 | 0.009503961 | 2107892.779 | -1.224249752 | -3066.818209 | 0.000399352 | 3.044770255 | 机械合金化 |  |  | 10 | 199.58 | 0.5 | [12 empty] | 150 | 1 |  |  | 4.7
MHS0999 | Mg-15 wt.% Mg 2 Ni 0.9 Co 0.1 | 0.782013189 | 0.19610794 | 0 | 0 | 0 | 0 | 0 | 0 | 0 | 0 | 0 | 0 | 0.021878871 | 0 | 0 | 0 | 0 | 0 | 0 | 0 | 0 | 0 | 0 | 0 | 0 | 0 | 0 | 0 | 1.684999911 | 0.026362881 | 2.817236605 | 0.854674872 | 15.34835729 | 0.060397103 | 0.15643278 | 0.069014604 | 0.139262079 | 0.036764892 | 3.809481877 | 0.116079062 | 184.7981368 | 0.317864016 | 3.812585317 | 0.117881578 | 3.816206509 | 0.051136124 | 27.86488073 | 0.376102976 | 13.64481801 | 0.354947208 | 1551.72994 | 0.358058013 | -0.243794026 | 1.896614357 | 7.647872411 | 0.003124853 | 1.371758261 | 0.132556176 | 9.568960442 | 0.267529337 | 24.98020621 | 0.013980227 | 2.817236605 | 0.709915524 | 0 | 0.290084476 | 0.854674872 | 179.8517833 | 0.166182707 | 1006.839171 | 0.244731514 | 0.016247442 | 58.96543619 | 0.009503961 | 2107892.779 | -1.224249752 | -3066.818209 | 0.000399352 | 3.044770255 | 机械合金化 |  |  | 10 | 199.58 | 0.5 | [12 empty] | 100 | 1 |  |  | 1.9
MHS1000 | Mg-15 wt.%Mg 2 Ni 0.7 Co 0.3 | 0.781873859 | 0.152501222 | 0 | 0 | 0 | 0 | 0 | 0 | 0 | 0 | 0 | 0 | 0.065624919 | 0 | 0 | 0 | 0 | 0 | 0 | 0 | 0 | 0 | 0 | 0 | 0 | 0 | 0 | 0 | 1.683965441 | 0.024803678 | 2.796547516 | 0.840181201 | 15.32584203 | 0.056745063 | 0.156443122 | 0.068816316 | 0.139303457 | 0.035915783 | 3.800171653 | 0.109982306 | 185.0267859 | 0.31390427 | 3.809481972 | 0.115663836 | 3.814137591 | 0.049654972 | 27.86984428 | 0.376561389 | 13.62412943 | 0.351111802 | 1552.01971 | 0.358542093 | -0.254138725 | 1.714351859 | 7.652858603 | 0.005339024 | 1.371137612 | 0.131306355 | 9.548271385 | 0.261994688 | 24.9541374 | 0.012500672 | 2.796547516 | 0.715167537 | 0 | 0.284832463 | 0.840181201 | 180.0379834 | 0.163062548 | 1007.666806 | 0.246987692 | 0.016249467 | 58.96544476 | 0.009475624 | 2108165.386 | -0.704870047 | -3316.494853 | 0.00021258 | 3.290561884 | 机械合金化 |  |  | 10 | 199.58 | 0.5 | [12 empty] | 300 | 1 |  |  | 6.5
MHS1001 | Mg-15 wt.%Mg 2 Ni 0.7 Co 0.3 | 0.781873859 | 0.152501222 | 0 | 0 | 0 | 0 | 0 | 0 | 0 | 0 | 0 | 0 | 0.065624919 | 0 | 0 | 0 | 0 | 0 | 0 | 0 | 0 | 0 | 0 | 0 | 0 | 0 | 0 | 0 | 1.683965441 | 0.024803678 | 2.796547516 | 0.840181201 | 15.32584203 | 0.056745063 | 0.156443122 | 0.068816316 | 0.139303457 | 0.035915783 | 3.800171653 | 0.109982306 | 185.0267859 | 0.31390427 | 3.809481972 | 0.115663836 | 3.814137591 | 0.049654972 | 27.86984428 | 0.376561389 | 13.62412943 | 0.351111802 | 1552.01971 | 0.358542093 | -0.254138725 | 1.714351859 | 7.652858603 | 0.005339024 | 1.371137612 | 0.131306355 | 9.548271385 | 0.261994688 | 24.9541374 | 0.012500672 | 2.796547516 | 0.715167537 | 0 | 0.284832463 | 0.840181201 | 180.0379834 | 0.163062548 | 1007.666806 | 0.246987692 | 0.016249467 | 58.96544476 | 0.009475624 | 2108165.386 | -0.704870047 | -3316.494853 | 0.00021258 | 3.290561884 | 机械合金化 |  |  | 10 | 199.58 | 0.5 | [12 empty] | 200 | 1 |  |  | 5.2
MHS1002 | Mg-15 wt.%Mg 2 Ni 0.7 Co 0.3 | 0.781873859 | 0.152501222 | 0 | 0 | 0 | 0 | 0 | 0 | 0 | 0 | 0 | 0 | 0.065624919 | 0 | 0 | 0 | 0 | 0 | 0 | 0 | 0 | 0 | 0 | 0 | 0 | 0 | 0 | 0 | 1.683965441 | 0.024803678 | 2.796547516 | 0.840181201 | 15.32584203 | 0.056745063 | 0.156443122 | 0.068816316 | 0.139303457 | 0.035915783 | 3.800171653 | 0.109982306 | 185.0267859 | 0.31390427 | 3.809481972 | 0.115663836 | 3.814137591 | 0.049654972 | 27.86984428 | 0.376561389 | 13.62412943 | 0.351111802 | 1552.01971 | 0.358542093 | -0.254138725 | 1.714351859 | 7.652858603 | 0.005339024 | 1.371137612 | 0.131306355 | 9.548271385 | 0.261994688 | 24.9541374 | 0.012500672 | 2.796547516 | 0.715167537 | 0 | 0.284832463 | 0.840181201 | 180.0379834 | 0.163062548 | 1007.666806 | 0.246987692 | 0.016249467 | 58.96544476 | 0.009475624 | 2108165.386 | -0.704870047 | -3316.494853 | 0.00021258 | 3.290561884 | 机械合金化 |  |  | 10 | 199.58 | 0.5 | [12 empty] | 150 | 1 |  |  | 4.1
MHS1003 | Mg-15 wt.%Mg 2 Ni 0.7 Co 0.3 | 0.781873859 | 0.152501222 | 0 | 0 | 0 | 0 | 0 | 0 | 0 | 0 | 0 | 0 | 0.065624919 | 0 | 0 | 0 | 0 | 0 | 0 | 0 | 0 | 0 | 0 | 0 | 0 | 0 | 0 | 0 | 1.683965441 | 0.024803678 | 2.796547516 | 0.840181201 | 15.32584203 | 0.056745063 | 0.156443122 | 0.068816316 | 0.139303457 | 0.035915783 | 3.800171653 | 0.109982306 | 185.0267859 | 0.31390427 | 3.809481972 | 0.115663836 | 3.814137591 | 0.049654972 | 27.86984428 | 0.376561389 | 13.62412943 | 0.351111802 | 1552.01971 | 0.358542093 | -0.254138725 | 1.714351859 | 7.652858603 | 0.005339024 | 1.371137612 | 0.131306355 | 9.548271385 | 0.261994688 | 24.9541374 | 0.012500672 | 2.796547516 | 0.715167537 | 0 | 0.284832463 | 0.840181201 | 180.0379834 | 0.163062548 | 1007.666806 | 0.246987692 | 0.016249467 | 58.96544476 | 0.009475624 | 2108165.386 | -0.704870047 | -3316.494853 | 0.00021258 | 3.290561884 | 机械合金化 |  |  | 10 | 199.58 | 0.5 | [12 empty] | 100 | 1 |  |  | 2.25
MHS1004 | Mg1.8Ag0.2Ni | 0.352768998 | 0.473269578 | 0 | 0 | 0 | 0 | 0 | 0 | 0 | 0.173961424 | 0 | 0 | 0 | 0 | 0 | 0 | 0 | 0 | 0 | 0 | 0 | 0 | 0 | 0 | 0 | 0 | 0 | 0 | 1.730666464 | 0.0429537 | 5.266655914 | 0.760970243 | 16.50778023 | 0.118878926 | 0.147226718 | 0.111728633 | 0.135600026 | 0.06091991 | 4.221997892 | 0.165496043 | 127.6470655 | 0.739888074 | 4.196664501 | 0.164402688 | 4.012665787 | 0.080205437 | 41.33876058 | 0.577323507 | 19.66664774 | 0.52896637 | 2042.130735 | 0.416423484 | 0.233464562 | 3.326227681 | 7.639333332 | 0.002245343 | 1.551332519 | 0.190551793 | 11.70665419 | 0.336238853 | 25.29894588 | 0.021975914 | 5.266655914 | 0.367089328 | 0 | 0.632910672 | 0.760970243 | 173.0001863 | 0.47728956 | 1212.267495 | 0.307433317 | 0.013854625 | 93.66647054 | 0.009656824 | 3667316.19 | -3.466669696 | -8603.050698 | 0.000403121 | 7.093800721 | 氢化燃烧法 | [17 empty] | 300 |  |  |  | 2.85 |  |  | 300 |  |  |  | 2.73
MHS1005 | Mg1.8Ag0.2Ni | 0.352768998 | 0.473269578 | 0 | 0 | 0 | 0 | 0 | 0 | 0 | 0.173961424 | 0 | 0 | 0 | 0 | 0 | 0 | 0 | 0 | 0 | 0 | 0 | 0 | 0 | 0 | 0 | 0 | 0 | 0 | 1.730666464 | 0.0429537 | 5.266655914 | 0.760970243 | 16.50778023 | 0.118878926 | 0.147226718 | 0.111728633 | 0.135600026 | 0.06091991 | 4.221997892 | 0.165496043 | 127.6470655 | 0.739888074 | 4.196664501 | 0.164402688 | 4.012665787 | 0.080205437 | 41.33876058 | 0.577323507 | 19.66664774 | 0.52896637 | 2042.130735 | 0.416423484 | 0.233464562 | 3.326227681 | 7.639333332 | 0.002245343 | 1.551332519 | 0.190551793 | 11.70665419 | 0.336238853 | 25.29894588 | 0.021975914 | 5.266655914 | 0.367089328 | 0 | 0.632910672 | 0.760970243 | 173.0001863 | 0.47728956 | 1212.267495 | 0.307433317 | 0.013854625 | 93.66647054 | 0.009656824 | 3667316.19 | -3.466669696 | -8603.050698 | 0.000403121 | 7.093800721 | 氢化燃烧法 | [17 empty] | 150 |  |  |  | 2.32 |  |  | 150 |  | 5 |  | 2.14
MHS1006 | Mg1.8Ag0.2Ni | 0.352768998 | 0.473269578 | 0 | 0 | 0 | 0 | 0 | 0 | 0 | 0.173961424 | 0 | 0 | 0 | 0 | 0 | 0 | 0 | 0 | 0 | 0 | 0 | 0 | 0 | 0 | 0 | 0 | 0 | 0 | 1.730666464 | 0.0429537 | 5.266655914 | 0.760970243 | 16.50778023 | 0.118878926 | 0.147226718 | 0.111728633 | 0.135600026 | 0.06091991 | 4.221997892 | 0.165496043 | 127.6470655 | 0.739888074 | 4.196664501 | 0.164402688 | 4.012665787 | 0.080205437 | 41.33876058 | 0.577323507 | 19.66664774 | 0.52896637 | 2042.130735 | 0.416423484 | 0.233464562 | 3.326227681 | 7.639333332 | 0.002245343 | 1.551332519 | 0.190551793 | 11.70665419 | 0.336238853 | 25.29894588 | 0.021975914 | 5.266655914 | 0.367089328 | 0 | 0.632910672 | 0.760970243 | 173.0001863 | 0.47728956 | 1212.267495 | 0.307433317 | 0.013854625 | 93.66647054 | 0.009656824 | 3667316.19 | -3.466669696 | -8603.050698 | 0.000403121 | 7.093800721 | 氢化燃烧法 | [17 empty] | 250 |  |  |  | 2.66 |  |  | 250 |  |  |  | 2.45
MHS1007 | Mg1.5Ag0.5Ni | 0.244540884 | 0.393686844 | 0 | 0 | 0 | 0 | 0 | 0 | 0 | 0.361772272 | 0 | 0 | 0 | 0 | 0 | 0 | 0 | 0 | 0 | 0 | 0 | 0 | 0 | 0 | 0 | 0 | 0 | 0 | 1.7466665 | 0.043934606 | 6.166657958 | 0.677835469 | 17.14964269 | 0.13883468 | 0.145666715 | 0.109047836 | 0.136000027 | 0.063252311 | 4.319998114 | 0.157764419 | 108.972723 | 0.879171023 | 4.256664637 | 0.156542593 | 4.081665944 | 0.081323313 | 49.69527956 | 0.608147678 | 23.16665569 | 0.554144469 | 2149.330978 | 0.383942149 | 0.403664949 | 1.994375433 | 7.632333316 | 0.003319503 | 1.613332659 | 0.188062021 | 11.96665478 | 0.318634216 | 25.34336742 | 0.02119972 | 6.166657958 | 0.297297656 | 0 | 0.702702344 | 0.677835469 | 197.0002408 | 0.574702965 | 1243.445566 | 0.289539622 | 0.013399602 | 99.16648304 | 0.009623787 | 4558317.654 | -2.666683326 | -10458.56843 | 0.000255041 | 8.40881341 | 氢化燃烧法 | [17 empty] | 300 |  |  |  | 2.32 |  |  | 300
MHS1008 | Mg1.5Ag0.5Ni | 0.244540884 | 0.393686844 | 0 | 0 | 0 | 0 | 0 | 0 | 0 | 0.361772272 | 0 | 0 | 0 | 0 | 0 | 0 | 0 | 0 | 0 | 0 | 0 | 0 | 0 | 0 | 0 | 0 | 0 | 0 | 1.7466665 | 0.043934606 | 6.166657958 | 0.677835469 | 17.14964269 | 0.13883468 | 0.145666715 | 0.109047836 | 0.136000027 | 0.063252311 | 4.319998114 | 0.157764419 | 108.972723 | 0.879171023 | 4.256664637 | 0.156542593 | 4.081665944 | 0.081323313 | 49.69527956 | 0.608147678 | 23.16665569 | 0.554144469 | 2149.330978 | 0.383942149 | 0.403664949 | 1.994375433 | 7.632333316 | 0.003319503 | 1.613332659 | 0.188062021 | 11.96665478 | 0.318634216 | 25.34336742 | 0.02119972 | 6.166657958 | 0.297297656 | 0 | 0.702702344 | 0.677835469 | 197.0002408 | 0.574702965 | 1243.445566 | 0.289539622 | 0.013399602 | 99.16648304 | 0.009623787 | 4558317.654 | -2.666683326 | -10458.56843 | 0.000255041 | 8.40881341 | 氢化燃烧法 | [17 empty] | 150 |  |  |  | 1.77 |  |  | 150 |  |  |  | 1.46
MHS1009 | Mg1.5Ag0.5Ni | 0.244540884 | 0.393686844 | 0 | 0 | 0 | 0 | 0 | 0 | 0 | 0.361772272 | 0 | 0 | 0 | 0 | 0 | 0 | 0 | 0 | 0 | 0 | 0 | 0 | 0 | 0 | 0 | 0 | 0 | 0 | 1.7466665 | 0.043934606 | 6.166657958 | 0.677835469 | 17.14964269 | 0.13883468 | 0.145666715 | 0.109047836 | 0.136000027 | 0.063252311 | 4.319998114 | 0.157764419 | 108.972723 | 0.879171023 | 4.256664637 | 0.156542593 | 4.081665944 | 0.081323313 | 49.69527956 | 0.608147678 | 23.16665569 | 0.554144469 | 2149.330978 | 0.383942149 | 0.403664949 | 1.994375433 | 7.632333316 | 0.003319503 | 1.613332659 | 0.188062021 | 11.96665478 | 0.318634216 | 25.34336742 | 0.02119972 | 6.166657958 | 0.297297656 | 0 | 0.702702344 | 0.677835469 | 197.0002408 | 0.574702965 | 1243.445566 | 0.289539622 | 0.013399602 | 99.16648304 | 0.009623787 | 4558317.654 | -2.666683326 | -10458.56843 | 0.000255041 | 8.40881341 | 氢化燃烧法 | [17 empty] | 250 |  |  |  | 1.97 |  |  | 250 |  |  |  | 1.89
MHS1010 | Mg1.5Al0.5Ni | 0.335576184 | 0.54024475 | 0 | 0 | 0 | 0 | 0 | 0 | 0 | 0 | 0.124179066 | 0 | 0 | 0 | 0 | 0 | 0 | 0 | 0 | 0 | 0 | 0 | 0 | 0 | 0 | 0 | 0 | 0 | 1.669998807 | 0.089820806 | 6.500010518 | 0.709195917 | 16.71210104 | 0.101183044 | 0.145450041 | 0.109370221 | 0.131999987 | 0.068601473 | 4.244997788 | 0.157079114 | 108.7169603 | 0.883483504 | 4.259998035 | 0.15643358 | 3.879996972 | 0.105952838 | 36.2138127 | 0.439708577 | 17.49996336 | 0.424744848 | 2208.832771 | 0.387520413 | 0.259998467 | 2.701094965 | 7.36716212 | 0.083903899 | 1.559999347 | 0.172601136 | 11.86665124 | 0.32333855 | 25.15782854 | 0.02730762 | 4.833316387 | 0.413794554 | 0.034483448 | 0.551721998 | 0.759404991 | 164.5003673 | 0.330412723 | 1193.20138 | 0.317030557 | 0.013343269 | 95.16641949 | 0.009945221 | 3336671.776 | -8.222256076 | -10041.65202 | 0.000819486 | 8.408831844 | （α+β相区）-氢化燃烧法 | [17 empty] | 150 |  |  | 4.88/min | 1.57 |  |  | 150 |  |  | （α+β相区）1.26 | 1.42
MHS1011 | Mg1.5Al0.5Ni | 0.335576184 | 0.54024475 | 0 | 0 | 0 | 0 | 0 | 0 | 0 | 0 | 0.124179066 | 0 | 0 | 0 | 0 | 0 | 0 | 0 | 0 | 0 | 0 | 0 | 0 | 0 | 0 | 0 | 0 | 0 | 1.669998807 | 0.089820806 | 6.500010518 | 0.709195917 | 16.71210104 | 0.101183044 | 0.145450041 | 0.109370221 | 0.131999987 | 0.068601473 | 4.244997788 | 0.157079114 | 108.7169603 | 0.883483504 | 4.259998035 | 0.15643358 | 3.879996972 | 0.105952838 | 36.2138127 | 0.439708577 | 17.49996336 | 0.424744848 | 2208.832771 | 0.387520413 | 0.259998467 | 2.701094965 | 7.36716212 | 0.083903899 | 1.559999347 | 0.172601136 | 11.86665124 | 0.32333855 | 25.15782854 | 0.02730762 | 4.833316387 | 0.413794554 | 0.034483448 | 0.551721998 | 0.759404991 | 164.5003673 | 0.330412723 | 1193.20138 | 0.317030557 | 0.013343269 | 95.16641949 | 0.009945221 | 3336671.776 | -8.222256076 | -10041.65202 | 0.000819486 | 8.408831844 | 氢化燃烧法 | [17 empty] | 280 |  |  |  | 2.14 |  |  | 280 |  |  |  | 2.09
MHS1012 | Mg1.8Al0.2Ni | 0.405690366 | 0.54426809 | 0 | 0 | 0 | 0 | 0 | 0 | 0 | 0 | 0.050041544 | 0 | 0 | 0 | 0 | 0 | 0 | 0 | 0 | 0 | 0 | 0 | 0 | 0 | 0 | 0 | 0 | 0 | 1.699999352 | 0.066029549 | 5.399998188 | 0.782175613 | 16.332764 | 0.097743526 | 0.147140047 | 0.111913681 | 0.134000008 | 0.064196475 | 4.191997821 | 0.164536121 | 127.544739 | 0.741417538 | 4.197997931 | 0.164383825 | 3.931998139 | 0.090181379 | 35.94617414 | 0.447836404 | 17.39997092 | 0.430996238 | 2065.931614 | 0.419136555 | 0.175998065 | 4.122643859 | 7.533264664 | 0.0549303 | 1.529999228 | 0.182070254 | 11.666653 | 0.337989096 | 25.22473025 | 0.02456919 | 4.733319399 | 0.422536455 | 0.014084805 | 0.56337874 | 0.788481927 | 160.000242 | 0.312624403 | 1192.169822 | 0.317909435 | 0.013832091 | 92.06644865 | 0.009786066 | 3194455.674 | -5.475571646 | -8462.511608 | 0.000647458 | 7.093818248 | 氢化燃烧法 | [17 empty] | 350 |  |  |  | 2.14 |  |  | 350 |  |  |  | 2.02
MHS1013 | Mg1.8Al0.2Ni | 0.405690366 | 0.54426809 | 0 | 0 | 0 | 0 | 0 | 0 | 0 | 0 | 0.050041544 | 0 | 0 | 0 | 0 | 0 | 0 | 0 | 0 | 0 | 0 | 0 | 0 | 0 | 0 | 0 | 0 | 0 | 1.699999352 | 0.066029549 | 5.399998188 | 0.782175613 | 16.332764 | 0.097743526 | 0.147140047 | 0.111913681 | 0.134000008 | 0.064196475 | 4.191997821 | 0.164536121 | 127.544739 | 0.741417538 | 4.197997931 | 0.164383825 | 3.931998139 | 0.090181379 | 35.94617414 | 0.447836404 | 17.39997092 | 0.430996238 | 2065.931614 | 0.419136555 | 0.175998065 | 4.122643859 | 7.533264664 | 0.0549303 | 1.529999228 | 0.182070254 | 11.666653 | 0.337989096 | 25.22473025 | 0.02456919 | 4.733319399 | 0.422536455 | 0.014084805 | 0.56337874 | 0.788481927 | 160.000242 | 0.312624403 | 1192.169822 | 0.317909435 | 0.013832091 | 92.06644865 | 0.009786066 | 3194455.674 | -5.475571646 | -8462.511608 | 0.000647458 | 7.093818248 | 氢化燃烧法 | [17 empty] | 300 |  |  |  | 2.03 |  |  | 300 |  |  |  | 1.88 | [7 empty] | 61.44 | -119.25 | 68.57 | 127.18
MHS1014 | Mg1.8Al0.2Ni | 0.405690366 | 0.54426809 | 0 | 0 | 0 | 0 | 0 | 0 | 0 | 0 | 0.050041544 | 0 | 0 | 0 | 0 | 0 | 0 | 0 | 0 | 0 | 0 | 0 | 0 | 0 | 0 | 0 | 0 | 0 | 1.699999352 | 0.066029549 | 5.399998188 | 0.782175613 | 16.332764 | 0.097743526 | 0.147140047 | 0.111913681 | 0.134000008 | 0.064196475 | 4.191997821 | 0.164536121 | 127.544739 | 0.741417538 | 4.197997931 | 0.164383825 | 3.931998139 | 0.090181379 | 35.94617414 | 0.447836404 | 17.39997092 | 0.430996238 | 2065.931614 | 0.419136555 | 0.175998065 | 4.122643859 | 7.533264664 | 0.0549303 | 1.529999228 | 0.182070254 | 11.666653 | 0.337989096 | 25.22473025 | 0.02456919 | 4.733319399 | 0.422536455 | 0.014084805 | 0.56337874 | 0.788481927 | 160.000242 | 0.312624403 | 1192.169822 | 0.317909435 | 0.013832091 | 92.06644865 | 0.009786066 | 3194455.674 | -5.475571646 | -8462.511608 | 0.000647458 | 7.093818248 | 氢化燃烧法 | [17 empty] | 280 |  |  |  | 1.88 |  |  | 280 |  |  |  | 1.7
MHS1015 | Mg1.9Al0.1Ni | 0.429294408 | 0.545622553 | 0 | 0 | 0 | 0 | 0 | 0 | 0 | 0 | 0.025083038 | 0 | 0 | 0 | 0 | 0 | 0 | 0 | 0 | 0 | 0 | 0 | 0 | 0 | 0 | 0 | 0 | 0 | 1.709999557 | 0.05516966 | 5.033326578 | 0.798804144 | 16.20631803 | 0.095212608 | 0.147703383 | 0.112461934 | 0.134666683 | 0.061930651 | 4.174331126 | 0.1668091 | 133.8206795 | 0.696620437 | 4.177331182 | 0.166750317 | 3.949331901 | 0.084022478 | 35.85696108 | 0.450533492 | 17.36664003 | 0.433071547 | 2018.297787 | 0.428063091 | 0.147997867 | 4.939508238 | 7.588632305 | 0.039243321 | 1.519999165 | 0.184796858 | 11.59998677 | 0.342737837 | 25.24703087 | 0.023526636 | 4.699986994 | 0.425533092 | 0.007092351 | 0.567374556 | 0.798275257 | 158.5001968 | 0.305341993 | 1191.825968 | 0.318201955 | 0.013995032 | 91.03312268 | 0.009732954 | 3149267.444 | -4.524449724 | -7623.020269 | 0.000593877 | 6.392288826 | 氢化燃烧法 | [17 empty] | 350 |  |  |  | 2.99 |  |  | 350 |  |  |  | 2.84 | [7 empty] | -54.22 | -106.4 | 66.12 | 123.58
MHS1016 | Mg1.9Al0.1Ni | 0.429294408 | 0.545622553 | 0 | 0 | 0 | 0 | 0 | 0 | 0 | 0 | 0.025083038 | 0 | 0 | 0 | 0 | 0 | 0 | 0 | 0 | 0 | 0 | 0 | 0 | 0 | 0 | 0 | 0 | 0 | 1.709999557 | 0.05516966 | 5.033326578 | 0.798804144 | 16.20631803 | 0.095212608 | 0.147703383 | 0.112461934 | 0.134666683 | 0.061930651 | 4.174331126 | 0.1668091 | 133.8206795 | 0.696620437 | 4.177331182 | 0.166750317 | 3.949331901 | 0.084022478 | 35.85696108 | 0.450533492 | 17.36664003 | 0.433071547 | 2018.297787 | 0.428063091 | 0.147997867 | 4.939508238 | 7.588632305 | 0.039243321 | 1.519999165 | 0.184796858 | 11.59998677 | 0.342737837 | 25.24703087 | 0.023526636 | 4.699986994 | 0.425533092 | 0.007092351 | 0.567374556 | 0.798275257 | 158.5001968 | 0.305341993 | 1191.825968 | 0.318201955 | 0.013995032 | 91.03312268 | 0.009732954 | 3149267.444 | -4.524449724 | -7623.020269 | 0.000593877 | 6.392288826 | 氢化燃烧法 | [17 empty] | 300 |  |  |  | 2.79 |  |  | 300 |  |  |  | 2.58
MHS1017 | Mg1.9Al0.1Ni | 0.429294408 | 0.545622553 | 0 | 0 | 0 | 0 | 0 | 0 | 0 | 0 | 0.025083038 | 0 | 0 | 0 | 0 | 0 | 0 | 0 | 0 | 0 | 0 | 0 | 0 | 0 | 0 | 0 | 0 | 0 | 1.709999557 | 0.05516966 | 5.033326578 | 0.798804144 | 16.20631803 | 0.095212608 | 0.147703383 | 0.112461934 | 0.134666683 | 0.061930651 | 4.174331126 | 0.1668091 | 133.8206795 | 0.696620437 | 4.177331182 | 0.166750317 | 3.949331901 | 0.084022478 | 35.85696108 | 0.450533492 | 17.36664003 | 0.433071547 | 2018.297787 | 0.428063091 | 0.147997867 | 4.939508238 | 7.588632305 | 0.039243321 | 1.519999165 | 0.184796858 | 11.59998677 | 0.342737837 | 25.24703087 | 0.023526636 | 4.699986994 | 0.425533092 | 0.007092351 | 0.567374556 | 0.798275257 | 158.5001968 | 0.305341993 | 1191.825968 | 0.318201955 | 0.013995032 | 91.03312268 | 0.009732954 | 3149267.444 | -4.524449724 | -7623.020269 | 0.000593877 | 6.392288826 | 氢化燃烧法 | [17 empty] | 280 |  |  |  | 2.64 |  |  | 280 |  |  |  | 2.39
MHS1018 | Mg–30 wt% TiMn 1.5 | 0.769230769 | 0 | 0 | 0 | 0 | 0 | 0 | 0 | 0 | 0 | 0 | 0 | 0 | 0 | 0 | 0 | 0.14597699 | 0 | 0.084792241 | 0 | 0 | 0 | 0 | 0 | 0 | 0 | 0 | 0 | 1.658215982 | 0.027343933 | 2.466450722 | 0.54698123 | 15.00830003 | 0.024102983 | 0.157568891 | 0.044642265 | 0.141785601 | 0.029422151 | 3.699280061 | 0.029864375 | 205.7090603 | 0.224602695 | 3.725303101 | 0.048045426 | 3.733060474 | 0.017356974 | 27.71802362 | 0.332074981 | 13.44845224 | 0.290461638 | 1542.387128 | 0.339535901 | -0.383846075 | 0.282291436 | 7.590222314 | 0.023952512 | 1.338969045 | 0.057852327 | 9.522426274 | 0.251270525 | 24.98524443 | 0.015153129 | 2.466450722 | 0.810881799 | 0 | 0.189118201 | 0.54698123 | 168.3321364 | 0.344416313 | 1017.029345 | 0.256838676 | 0.016478099 | 53.7152635 | 0.009362981 | 2079275.994 | 5.225336776 | -3841.906212 | 0.001358242 | 3.782714398 | 机械研磨 |  |  | 16 |  | 16 | [12 empty] | 300 |  | 2 | 3.96 | 4.4
MHS1019 | Mg–30 wt% TiMn 1.5 | 0.769230769 | 0 | 0 | 0 | 0 | 0 | 0 | 0 | 0 | 0 | 0 | 0 | 0 | 0 | 0 | 0 | 0.14597699 | 0 | 0.084792241 | 0 | 0 | 0 | 0 | 0 | 0 | 0 | 0 | 0 | 1.658215982 | 0.027343933 | 2.466450722 | 0.54698123 | 15.00830003 | 0.024102983 | 0.157568891 | 0.044642265 | 0.141785601 | 0.029422151 | 3.699280061 | 0.029864375 | 205.7090603 | 0.224602695 | 3.725303101 | 0.048045426 | 3.733060474 | 0.017356974 | 27.71802362 | 0.332074981 | 13.44845224 | 0.290461638 | 1542.387128 | 0.339535901 | -0.383846075 | 0.282291436 | 7.590222314 | 0.023952512 | 1.338969045 | 0.057852327 | 9.522426274 | 0.251270525 | 24.98524443 | 0.015153129 | 2.466450722 | 0.810881799 | 0 | 0.189118201 | 0.54698123 | 168.3321364 | 0.344416313 | 1017.029345 | 0.256838676 | 0.016478099 | 53.7152635 | 0.009362981 | 2079275.994 | 5.225336776 | -3841.906212 | 0.001358242 | 3.782714398 | 机械研磨 |  |  | 16 |  | 16 | [12 empty] | 100 | 2 | 10 | 2.7
MHS1020 | La 1.8 Ca 0.2 Mg 16 Ni | 0.551113011 | 0.083178554 | 0 | 0 | 0.354348887 | 0 | 0 | 0 | 0 | 0 | 0 | 0.011359549 | 0 | 0 | 0 | 0 | 0 | 0 | 0 | 0 | 0 | 0 | 0 | 0 | 0 | 0 | 0 | 0 | 1.641052567 | 0.070119328 | 2.515786789 | 0.710729414 | 14.79034426 | 0.097045637 | 0.161260013 | 0.076704673 | 0.146726324 | 0.137662538 | 3.703788955 | 0.097659166 | 187.5040529 | 0.25360062 | 3.714946854 | 0.094337818 | 3.706315541 | 0.07895989 | 37.13825543 | 0.910920668 | 17.18946981 | 0.778458428 | 1687.999463 | 0.460733687 | -0.228162603 | 1.8449093 | 7.433536768 | 0.083486572 | 1.31842084 | 0.1176647 | 8.908839131 | 0.234148726 | 25.15567336 | 0.027579656 | 2.515786789 | 0.794979928 | 0 | 0.205020072 | 0.710729414 | 168.1263435 | 0.326130147 | 993.1181574 | 0.192387257 | 0.017871261 | 50.19995344 | 0.008970573 | 2554896.753 | -3.677777963 | -4717.335369 | 0.000780239 | 4.746321025 | 铸造 | [17 empty] | 300 | 3 | 4 | 4.9 |  |  |  | 320 | 0.1 | 20 | 4.16
MHS1021 | La 1.8 Ca 0.2 Mg 16 Ni | 0.551113011 | 0.083178554 | 0 | 0 | 0.354348887 | 0 | 0 | 0 | 0 | 0 | 0 | 0.011359549 | 0 | 0 | 0 | 0 | 0 | 0 | 0 | 0 | 0 | 0 | 0 | 0 | 0 | 0 | 0 | 0 | 1.641052567 | 0.070119328 | 2.515786789 | 0.710729414 | 14.79034426 | 0.097045637 | 0.161260013 | 0.076704673 | 0.146726324 | 0.137662538 | 3.703788955 | 0.097659166 | 187.5040529 | 0.25360062 | 3.714946854 | 0.094337818 | 3.706315541 | 0.07895989 | 37.13825543 | 0.910920668 | 17.18946981 | 0.778458428 | 1687.999463 | 0.460733687 | -0.228162603 | 1.8449093 | 7.433536768 | 0.083486572 | 1.31842084 | 0.1176647 | 8.908839131 | 0.234148726 | 25.15567336 | 0.027579656 | 2.515786789 | 0.794979928 | 0 | 0.205020072 | 0.710729414 | 168.1263435 | 0.326130147 | 993.1181574 | 0.192387257 | 0.017871261 | 50.19995344 | 0.008970573 | 2554896.753 | -3.677777963 | -4717.335369 | 0.000780239 | 4.746321025 | 铸造 | [17 empty] | 180 | 3 |  |  | 4.5 |  |  | 300 | 0.1 | 40 | 3.13
MHS1022 | La 1.8 Ca 0.2 Mg 16 Ni | 0.551113011 | 0.083178554 | 0 | 0 | 0.354348887 | 0 | 0 | 0 | 0 | 0 | 0 | 0.011359549 | 0 | 0 | 0 | 0 | 0 | 0 | 0 | 0 | 0 | 0 | 0 | 0 | 0 | 0 | 0 | 0 | 1.641052567 | 0.070119328 | 2.515786789 | 0.710729414 | 14.79034426 | 0.097045637 | 0.161260013 | 0.076704673 | 0.146726324 | 0.137662538 | 3.703788955 | 0.097659166 | 187.5040529 | 0.25360062 | 3.714946854 | 0.094337818 | 3.706315541 | 0.07895989 | 37.13825543 | 0.910920668 | 17.18946981 | 0.778458428 | 1687.999463 | 0.460733687 | -0.228162603 | 1.8449093 | 7.433536768 | 0.083486572 | 1.31842084 | 0.1176647 | 8.908839131 | 0.234148726 | 25.15567336 | 0.027579656 | 2.515786789 | 0.794979928 | 0 | 0.205020072 | 0.710729414 | 168.1263435 | 0.326130147 | 993.1181574 | 0.192387257 | 0.017871261 | 50.19995344 | 0.008970573 | 2554896.753 | -3.677777963 | -4717.335369 | 0.000780239 | 4.746321025 | 铸造 | [17 empty] | 25 | 3 | 20 | 2
MHS1023 | La 1.8 Ca 0.2 Mg 16 Ni | 0.551113011 | 0.083178554 | 0 | 0 | 0.354348887 | 0 | 0 | 0 | 0 | 0 | 0 | 0.011359549 | 0 | 0 | 0 | 0 | 0 | 0 | 0 | 0 | 0 | 0 | 0 | 0 | 0 | 0 | 0 | 0 | 1.641052567 | 0.070119328 | 2.515786789 | 0.710729414 | 14.79034426 | 0.097045637 | 0.161260013 | 0.076704673 | 0.146726324 | 0.137662538 | 3.703788955 | 0.097659166 | 187.5040529 | 0.25360062 | 3.714946854 | 0.094337818 | 3.706315541 | 0.07895989 | 37.13825543 | 0.910920668 | 17.18946981 | 0.778458428 | 1687.999463 | 0.460733687 | -0.228162603 | 1.8449093 | 7.433536768 | 0.083486572 | 1.31842084 | 0.1176647 | 8.908839131 | 0.234148726 | 25.15567336 | 0.027579656 | 2.515786789 | 0.794979928 | 0 | 0.205020072 | 0.710729414 | 168.1263435 | 0.326130147 | 993.1181574 | 0.192387257 | 0.017871261 | 50.19995344 | 0.008970573 | 2554896.753 | -3.677777963 | -4717.335369 | 0.000780239 | 4.746321025 | 机械铣削 |  |  | 30 | [15 empty] | 3 | 8 | 5.06 |  |  |  | 320 | 0.1 | 10 | 4.3
MHS1024 | La1.8Ca0.2Mg16Ni +10 wt% Mg2Ni | 0.542195121 | 0.125342665 | 0 | 0 | 0.322135351 | 0 | 0 | 0 | 0 | 0 | 0 | 0.010326863 | 0 | 0 | 0 | 0 | 0 | 0 | 0 | 0 | 0 | 0 | 0 | 0 | 0 | 0 | 0 | 0 | 1.648478719 | 0.06915714 | 2.718107693 | 0.791496498 | 14.9116434 | 0.099768912 | 0.160037802 | 0.083678891 | 0.145654647 | 0.135011278 | 3.746388585 | 0.11400219 | 183.0446838 | 0.300537187 | 3.756496919 | 0.111139813 | 3.73080532 | 0.081386643 | 37.00933894 | 0.880417029 | 17.20300002 | 0.752475361 | 1714.588231 | 0.46079928 | -0.195412987 | 2.409634835 | 7.453333947 | 0.079679593 | 1.336441607 | 0.134800018 | 9.155710392 | 0.268411143 | 25.16636459 | 0.027163333 | 2.718107693 | 0.735806019 | 0 | 0.264193981 | 0.791496498 | 167.0797605 | 0.324474757 | 1011.777219 | 0.220938271 | 0.017521971 | 53.94371685 | 0.009049137 | 2596727.602 | -3.944503149 | -5168.085929 | 0.000763826 | 5.104030142 | 机械铣削 |  |  | 30 | [14 empty] | 300 | 3 |  |  | 4.8
MHS1025 | La1.8Ca0.2Mg16Ni +10 wt% Mg2Ni | 0.542195121 | 0.125342665 | 0 | 0 | 0.322135351 | 0 | 0 | 0 | 0 | 0 | 0 | 0.010326863 | 0 | 0 | 0 | 0 | 0 | 0 | 0 | 0 | 0 | 0 | 0 | 0 | 0 | 0 | 0 | 0 | 1.648478719 | 0.06915714 | 2.718107693 | 0.791496498 | 14.9116434 | 0.099768912 | 0.160037802 | 0.083678891 | 0.145654647 | 0.135011278 | 3.746388585 | 0.11400219 | 183.0446838 | 0.300537187 | 3.756496919 | 0.111139813 | 3.73080532 | 0.081386643 | 37.00933894 | 0.880417029 | 17.20300002 | 0.752475361 | 1714.588231 | 0.46079928 | -0.195412987 | 2.409634835 | 7.453333947 | 0.079679593 | 1.336441607 | 0.134800018 | 9.155710392 | 0.268411143 | 25.16636459 | 0.027163333 | 2.718107693 | 0.735806019 | 0 | 0.264193981 | 0.791496498 | 167.0797605 | 0.324474757 | 1011.777219 | 0.220938271 | 0.017521971 | 53.94371685 | 0.009049137 | 2596727.602 | -3.944503149 | -5168.085929 | 0.000763826 | 5.104030142 | 机械铣削 |  |  | 30 | [14 empty] | 150 | 3 |  |  | 4.3
MHS1026 | La?2?Mg?16?Ni | 0.536095606 | 0.080912002 | 0 | 0 | 0.382992392 | 0 | 0 | 0 | 0 | 0 | 0 | 0 | 0 | 0 | 0 | 0 | 0 | 0 | 0 | 0 | 0 | 0 | 0 | 0 | 0 | 0 | 0 | 0 | 1.641052567 | 0.070119328 | 2.526313109 | 0.707718983 | 14.78179089 | 0.098431544 | 0.161157908 | 0.075120337 | 0.14705264 | 0.142173547 | 3.711052115 | 0.093871494 | 188.6293796 | 0.240146842 | 3.721578435 | 0.09141812 | 3.715789228 | 0.068897303 | 38.17859264 | 0.926911173 | 17.57894363 | 0.795405031 | 1708.841575 | 0.471271908 | -0.223158391 | 1.912098625 | 7.427894661 | 0.085468789 | 1.319473472 | 0.116179534 | 8.884207544 | 0.236818133 | 25.16810494 | 0.028516212 | 2.526313109 | 0.791667507 | 0 | 0.208332493 | 0.707718983 | 166.1579217 | 0.342845664 | 993.9392103 | 0.192921528 | 0.017823589 | 50.31574296 | 0.008938381 | 2632673.326 | -3.789467492 | -4438.569295 | 0.000854488 | 4.461821992 | 未经研磨 | [17 empty] | 200 | 3 | 60 |  | 1.33 | [20 empty] | 未活化
MHS1027 | La?2?Mg?16?Ni | 0.536095606 | 0.080912002 | 0 | 0 | 0.382992392 | 0 | 0 | 0 | 0 | 0 | 0 | 0 | 0 | 0 | 0 | 0 | 0 | 0 | 0 | 0 | 0 | 0 | 0 | 0 | 0 | 0 | 0 | 0 | 1.641052567 | 0.070119328 | 2.526313109 | 0.707718983 | 14.78179089 | 0.098431544 | 0.161157908 | 0.075120337 | 0.14705264 | 0.142173547 | 3.711052115 | 0.093871494 | 188.6293796 | 0.240146842 | 3.721578435 | 0.09141812 | 3.715789228 | 0.068897303 | 38.17859264 | 0.926911173 | 17.57894363 | 0.795405031 | 1708.841575 | 0.471271908 | -0.223158391 | 1.912098625 | 7.427894661 | 0.085468789 | 1.319473472 | 0.116179534 | 8.884207544 | 0.236818133 | 25.16810494 | 0.028516212 | 2.526313109 | 0.791667507 | 0 | 0.208332493 | 0.707718983 | 166.1579217 | 0.342845664 | 993.9392103 | 0.192921528 | 0.017823589 | 50.31574296 | 0.008938381 | 2632673.326 | -3.789467492 | -4438.569295 | 0.000854488 | 4.461821992 | 加苯的机械铣削 |  | 苯 | 10 | 500 | 5 | [12 empty] | 200 | 3 | 60 |  | 2.7 | [20 empty] | 未活化
MHS1028 | La?2?Mg?16?Ni | 0.536095606 | 0.080912002 | 0 | 0 | 0.382992392 | 0 | 0 | 0 | 0 | 0 | 0 | 0 | 0 | 0 | 0 | 0 | 0 | 0 | 0 | 0 | 0 | 0 | 0 | 0 | 0 | 0 | 0 | 0 | 1.641052567 | 0.070119328 | 2.526313109 | 0.707718983 | 14.78179089 | 0.098431544 | 0.161157908 | 0.075120337 | 0.14705264 | 0.142173547 | 3.711052115 | 0.093871494 | 188.6293796 | 0.240146842 | 3.721578435 | 0.09141812 | 3.715789228 | 0.068897303 | 38.17859264 | 0.926911173 | 17.57894363 | 0.795405031 | 1708.841575 | 0.471271908 | -0.223158391 | 1.912098625 | 7.427894661 | 0.085468789 | 1.319473472 | 0.116179534 | 8.884207544 | 0.236818133 | 25.16810494 | 0.028516212 | 2.526313109 | 0.791667507 | 0 | 0.208332493 | 0.707718983 | 166.1579217 | 0.342845664 | 993.9392103 | 0.192921528 | 0.017823589 | 50.31574296 | 0.008938381 | 2632673.326 | -3.789467492 | -4438.569295 | 0.000854488 | 4.461821992 | 加苯的机械铣削 |  | 苯 | 10 | 500 | 10 | [12 empty] | 200 | 3 | 60 |  | 3.19 | [20 empty] | 未活化
MHS1029 | 纯微晶Mg | 1 | 0 | 0 | 0 | 0 | 0 | 0 | 0 | 0 | 0 | 0 | 0 | 0 | 0 | 0 | 0 | 0 | 0 | 0 | 0 | 0 | 0 | 0 | 0 | 0 | 0 | 0 | 0 | 1.67 | 0 | 2 | 0 | 15.0355 | 0 | 0.1601 | 0 | 0.141 | 0 | 3.66 | 0 | 204.748 | 0 | 3.66 | 0 | 3.75 | 0 | 24.305 | 0 | 12 | 0 | 1363 | 0 | -0.4 | 0 | 7.646 | 0 | 1.31 | 0 | 8.7 | 0 | 24.869 | 0 | 2 | 1 | 0 | 0 | 0 | 190 | 0 | 923.15 | 0 | 0.017186232 | 45 | 0.009424254 | 1738057.78 | 0 | 0 | 0 | 0 | [18 empty] | 280 | 20 | 20 | 290 cm3?g?1?(STP)
MHS1030 | 纯微晶Mg | 1 | 0 | 0 | 0 | 0 | 0 | 0 | 0 | 0 | 0 | 0 | 0 | 0 | 0 | 0 | 0 | 0 | 0 | 0 | 0 | 0 | 0 | 0 | 0 | 0 | 0 | 0 | 0 | 1.67 | 0 | 2 | 0 | 15.0355 | 0 | 0.1601 | 0 | 0.141 | 0 | 3.66 | 0 | 204.748 | 0 | 3.66 | 0 | 3.75 | 0 | 24.305 | 0 | 12 | 0 | 1363 | 0 | -0.4 | 0 | 7.646 | 0 | 1.31 | 0 | 8.7 | 0 | 24.869 | 0 | 2 | 1 | 0 | 0 | 0 | 190 | 0 | 923.15 | 0 | 0.017186232 | 45 | 0.009424254 | 1738057.78 | 0 | 0 | 0 | 0 | [18 empty] | 160 | 20 | 20 | 73cm3?g?1?(STP)
MHS1031 | Mg 1.95Ag0.05 Ni | 0.425136514 | 0.526483153 | 0 | 0 | 0 | 0 | 0 | 0 | 0 | 0.048380333 | 0 | 0 | 0 | 0 | 0 | 0 | 0 | 0 | 0 | 0 | 0 | 0 | 0 | 0 | 0 | 0 | 0 | 0 | 1.722666446 | 0.041670027 | 4.816654892 | 0.797344467 | 16.186849 | 0.100248758 | 0.14800672 | 0.112630246 | 0.135400026 | 0.059653749 | 4.172997781 | 0.168235645 | 136.9842367 | 0.674174016 | 4.166664433 | 0.167883673 | 3.978165708 | 0.078171528 | 37.16050108 | 0.500058915 | 17.91664376 | 0.46944534 | 1988.530613 | 0.431319572 | 0.148364369 | 5.038347266 | 7.64283334 | 0.001196603 | 1.520332448 | 0.188542195 | 11.57665389 | 0.344666248 | 25.27673511 | 0.022303993 | 4.816654892 | 0.411765705 | 0 | 0.588234295 | 0.797344467 | 161.000159 | 0.361423969 | 1196.678459 | 0.315792131 | 0.014082136 | 90.9164643 | 0.009673989 | 3243401.795 | -3.566661517 | -7111.773568 | 0.000501767 | 5.939947235 | 氢化燃烧法 | [17 empty] | 300 |  |  |  | 3.62 | 3.47 |  | 300 |  |  |  | 3.47 | [7 empty] | -52.17 | -102.51 | 65.95 | 125.18 | 0.47 | 0.309
MHS1032 | Mg 1.95Ag0.05 Ni | 0.425136514 | 0.526483153 | 0 | 0 | 0 | 0 | 0 | 0 | 0 | 0.048380333 | 0 | 0 | 0 | 0 | 0 | 0 | 0 | 0 | 0 | 0 | 0 | 0 | 0 | 0 | 0 | 0 | 0 | 0 | 1.722666446 | 0.041670027 | 4.816654892 | 0.797344467 | 16.186849 | 0.100248758 | 0.14800672 | 0.112630246 | 0.135400026 | 0.059653749 | 4.172997781 | 0.168235645 | 136.9842367 | 0.674174016 | 4.166664433 | 0.167883673 | 3.978165708 | 0.078171528 | 37.16050108 | 0.500058915 | 17.91664376 | 0.46944534 | 1988.530613 | 0.431319572 | 0.148364369 | 5.038347266 | 7.64283334 | 0.001196603 | 1.520332448 | 0.188542195 | 11.57665389 | 0.344666248 | 25.27673511 | 0.022303993 | 4.816654892 | 0.411765705 | 0 | 0.588234295 | 0.797344467 | 161.000159 | 0.361423969 | 1196.678459 | 0.315792131 | 0.014082136 | 90.9164643 | 0.009673989 | 3243401.795 | -3.566661517 | -7111.773568 | 0.000501767 | 5.939947235 | 氢化燃烧法 | [17 empty] | 280 |  |  |  | 3.49 | 3.31 |  | 280 |  |  |  | 3.31 | [11 empty] | 0.29 | 0.198
MHS1033 | Mg 1.95Ag0.05 Ni | 0.425136514 | 0.526483153 | 0 | 0 | 0 | 0 | 0 | 0 | 0 | 0.048380333 | 0 | 0 | 0 | 0 | 0 | 0 | 0 | 0 | 0 | 0 | 0 | 0 | 0 | 0 | 0 | 0 | 0 | 0 | 1.722666446 | 0.041670027 | 4.816654892 | 0.797344467 | 16.186849 | 0.100248758 | 0.14800672 | 0.112630246 | 0.135400026 | 0.059653749 | 4.172997781 | 0.168235645 | 136.9842367 | 0.674174016 | 4.166664433 | 0.167883673 | 3.978165708 | 0.078171528 | 37.16050108 | 0.500058915 | 17.91664376 | 0.46944534 | 1988.530613 | 0.431319572 | 0.148364369 | 5.038347266 | 7.64283334 | 0.001196603 | 1.520332448 | 0.188542195 | 11.57665389 | 0.344666248 | 25.27673511 | 0.022303993 | 4.816654892 | 0.411765705 | 0 | 0.588234295 | 0.797344467 | 161.000159 | 0.361423969 | 1196.678459 | 0.315792131 | 0.014082136 | 90.9164643 | 0.009673989 | 3243401.795 | -3.566661517 | -7111.773568 | 0.000501767 | 5.939947235 | 氢化燃烧法 | [17 empty] | 250 |  |  |  | 3.47 | 3.3 |  | 250 |  |  |  | 3.3 | [11 empty] | 0.165 | 0.082
MHS1034 | Mg 1.9Ag 0.1Ni | 0.399271136 | 0.507463719 | 0 | 0 | 0 | 0 | 0 | 0 | 0 | 0.093265145 | 0 | 0 | 0 | 0 | 0 | 0 | 0 | 0 | 0 | 0 | 0 | 0 | 0 | 0 | 0 | 0 | 0 | 0 | 1.725333118 | 0.042161726 | 4.966655232 | 0.785809532 | 16.29382607 | 0.107394871 | 0.147746719 | 0.112360536 | 0.135466693 | 0.060083647 | 4.189331151 | 0.167406567 | 133.8718463 | 0.69587644 | 4.176664456 | 0.166755669 | 3.989665735 | 0.078969126 | 38.55325425 | 0.534063655 | 18.49997842 | 0.495168322 | 2006.39732 | 0.426455213 | 0.1767311 | 4.291143284 | 7.64166667 | 0.001637369 | 1.530665805 | 0.18948191 | 11.61998732 | 0.341883825 | 25.2841387 | 0.022198909 | 4.966655232 | 0.395974051 | 0 | 0.604025949 | 0.785809532 | 165.0001681 | 0.409348454 | 1201.874804 | 0.313048157 | 0.014006299 | 91.83313305 | 0.009668218 | 3383176.847 | -3.555553233 | -7686.271489 | 0.000462799 | 6.392276389 | 氢化燃烧法 | [17 empty] | 300 |  |  |  | 3.48 | 3.36 |  | 300 |  |  |  | 3.36 | [7 empty] | -54.13 | -108.7 | 68.56 | 130.55 | 0.407 | 0.289
MHS1035 | Mg 1.9Ag 0.1Ni | 0.399271136 | 0.507463719 | 0 | 0 | 0 | 0 | 0 | 0 | 0 | 0.093265145 | 0 | 0 | 0 | 0 | 0 | 0 | 0 | 0 | 0 | 0 | 0 | 0 | 0 | 0 | 0 | 0 | 0 | 0 | 1.725333118 | 0.042161726 | 4.966655232 | 0.785809532 | 16.29382607 | 0.107394871 | 0.147746719 | 0.112360536 | 0.135466693 | 0.060083647 | 4.189331151 | 0.167406567 | 133.8718463 | 0.69587644 | 4.176664456 | 0.166755669 | 3.989665735 | 0.078969126 | 38.55325425 | 0.534063655 | 18.49997842 | 0.495168322 | 2006.39732 | 0.426455213 | 0.1767311 | 4.291143284 | 7.64166667 | 0.001637369 | 1.530665805 | 0.18948191 | 11.61998732 | 0.341883825 | 25.2841387 | 0.022198909 | 4.966655232 | 0.395974051 | 0 | 0.604025949 | 0.785809532 | 165.0001681 | 0.409348454 | 1201.874804 | 0.313048157 | 0.014006299 | 91.83313305 | 0.009668218 | 3383176.847 | -3.555553233 | -7686.271489 | 0.000462799 | 6.392276389 | 氢化燃烧法 | [17 empty] | 280 |  |  |  | 3.43 | 3.18 |  | 280 |  |  |  | 3.18 | [11 empty] | 0.252 | 0.184
MHS1036 | Mg 1.9Ag 0.1Ni | 0.399271136 | 0.507463719 | 0 | 0 | 0 | 0 | 0 | 0 | 0 | 0.093265145 | 0 | 0 | 0 | 0 | 0 | 0 | 0 | 0 | 0 | 0 | 0 | 0 | 0 | 0 | 0 | 0 | 0 | 0 | 1.725333118 | 0.042161726 | 4.966655232 | 0.785809532 | 16.29382607 | 0.107394871 | 0.147746719 | 0.112360536 | 0.135466693 | 0.060083647 | 4.189331151 | 0.167406567 | 133.8718463 | 0.69587644 | 4.176664456 | 0.166755669 | 3.989665735 | 0.078969126 | 38.55325425 | 0.534063655 | 18.49997842 | 0.495168322 | 2006.39732 | 0.426455213 | 0.1767311 | 4.291143284 | 7.64166667 | 0.001637369 | 1.530665805 | 0.18948191 | 11.61998732 | 0.341883825 | 25.2841387 | 0.022198909 | 4.966655232 | 0.395974051 | 0 | 0.604025949 | 0.785809532 | 165.0001681 | 0.409348454 | 1201.874804 | 0.313048157 | 0.014006299 | 91.83313305 | 0.009668218 | 3383176.847 | -3.555553233 | -7686.271489 | 0.000462799 | 6.392276389 | 氢化燃烧法 | [17 empty] | 250 |  |  |  | 3.28 | 3.16 |  | 250 |  |  |  | 3.16 | [11 empty] | 0.252 | 0.184
MHS1037 | Mg1.5 Ag0.5 Ni | 0.244540884 | 0.393686844 | 0 | 0 | 0 | 0 | 0 | 0 | 0 | 0.361772272 | 0 | 0 | 0 | 0 | 0 | 0 | 0 | 0 | 0 | 0 | 0 | 0 | 0 | 0 | 0 | 0 | 0 | 0 | 1.7466665 | 0.043934606 | 6.166657958 | 0.677835469 | 17.14964269 | 0.13883468 | 0.145666715 | 0.109047836 | 0.136000027 | 0.063252311 | 4.319998114 | 0.157764419 | 108.972723 | 0.879171023 | 4.256664637 | 0.156542593 | 4.081665944 | 0.081323313 | 49.69527956 | 0.608147678 | 23.16665569 | 0.554144469 | 2149.330978 | 0.383942149 | 0.403664949 | 1.994375433 | 7.632333316 | 0.003319503 | 1.613332659 | 0.188062021 | 11.96665478 | 0.318634216 | 25.34336742 | 0.02119972 | 6.166657958 | 0.297297656 | 0 | 0.702702344 | 0.677835469 | 197.0002408 | 0.574702965 | 1243.445566 | 0.289539622 | 0.013399602 | 99.16648304 | 0.009623787 | 4558317.654 | -2.666683326 | -10458.56843 | 0.000255041 | 8.40881341 | 氢化燃烧法 | [17 empty] | 300 |  |  |  | 2.31 |  |  | 300
MHS1038 | Mg1.5 Ag0.5 Ni | 0.244540884 | 0.393686844 | 0 | 0 | 0 | 0 | 0 | 0 | 0 | 0.361772272 | 0 | 0 | 0 | 0 | 0 | 0 | 0 | 0 | 0 | 0 | 0 | 0 | 0 | 0 | 0 | 0 | 0 | 0 | 1.7466665 | 0.043934606 | 6.166657958 | 0.677835469 | 17.14964269 | 0.13883468 | 0.145666715 | 0.109047836 | 0.136000027 | 0.063252311 | 4.319998114 | 0.157764419 | 108.972723 | 0.879171023 | 4.256664637 | 0.156542593 | 4.081665944 | 0.081323313 | 49.69527956 | 0.608147678 | 23.16665569 | 0.554144469 | 2149.330978 | 0.383942149 | 0.403664949 | 1.994375433 | 7.632333316 | 0.003319503 | 1.613332659 | 0.188062021 | 11.96665478 | 0.318634216 | 25.34336742 | 0.02119972 | 6.166657958 | 0.297297656 | 0 | 0.702702344 | 0.677835469 | 197.0002408 | 0.574702965 | 1243.445566 | 0.289539622 | 0.013399602 | 99.16648304 | 0.009623787 | 4558317.654 | -2.666683326 | -10458.56843 | 0.000255041 | 8.40881341 | 氢化燃烧法 | [17 empty] | 280 |  |  |  |  | 1.87 |  | 280 |  |  |  | 1.87
MHS1039 | Mg 1.95Ag0.05 Ni | 0.425136514 | 0.526483153 | 0 | 0 | 0 | 0 | 0 | 0 | 0 | 0.048380333 | 0 | 0 | 0 | 0 | 0 | 0 | 0 | 0 | 0 | 0 | 0 | 0 | 0 | 0 | 0 | 0 | 0 | 0 | 1.722666446 | 0.041670027 | 4.816654892 | 0.797344467 | 16.186849 | 0.100248758 | 0.14800672 | 0.112630246 | 0.135400026 | 0.059653749 | 4.172997781 | 0.168235645 | 136.9842367 | 0.674174016 | 4.166664433 | 0.167883673 | 3.978165708 | 0.078171528 | 37.16050108 | 0.500058915 | 17.91664376 | 0.46944534 | 1988.530613 | 0.431319572 | 0.148364369 | 5.038347266 | 7.64283334 | 0.001196603 | 1.520332448 | 0.188542195 | 11.57665389 | 0.344666248 | 25.27673511 | 0.022303993 | 4.816654892 | 0.411765705 | 0 | 0.588234295 | 0.797344467 | 161.000159 | 0.361423969 | 1196.678459 | 0.315792131 | 0.014082136 | 90.9164643 | 0.009673989 | 3243401.795 | -3.566661517 | -7111.773568 | 0.000501767 | 5.939947235 | 氢化燃烧法（α?+?β相中间） | [17 empty] | 250 |  |  |  | 4.03 |  |  | 250 |  |  |  | 1.12
MHS1040 | Mg 1.95Ag0.05 Ni | 0.425136514 | 0.526483153 | 0 | 0 | 0 | 0 | 0 | 0 | 0 | 0.048380333 | 0 | 0 | 0 | 0 | 0 | 0 | 0 | 0 | 0 | 0 | 0 | 0 | 0 | 0 | 0 | 0 | 0 | 0 | 1.722666446 | 0.041670027 | 4.816654892 | 0.797344467 | 16.186849 | 0.100248758 | 0.14800672 | 0.112630246 | 0.135400026 | 0.059653749 | 4.172997781 | 0.168235645 | 136.9842367 | 0.674174016 | 4.166664433 | 0.167883673 | 3.978165708 | 0.078171528 | 37.16050108 | 0.500058915 | 17.91664376 | 0.46944534 | 1988.530613 | 0.431319572 | 0.148364369 | 5.038347266 | 7.64283334 | 0.001196603 | 1.520332448 | 0.188542195 | 11.57665389 | 0.344666248 | 25.27673511 | 0.022303993 | 4.816654892 | 0.411765705 | 0 | 0.588234295 | 0.797344467 | 161.000159 | 0.361423969 | 1196.678459 | 0.315792131 | 0.014082136 | 90.9164643 | 0.009673989 | 3243401.795 | -3.566661517 | -7111.773568 | 0.000501767 | 5.939947235 | 氢化燃烧法（α?+?β相中间） | [17 empty] | 280 |  |  |  | 5.16 |  |  | 280 |  |  |  | 2.35
MHS1041 | Mg 1.9Ag 0.1Ni | 0.399271136 | 0.507463719 | 0 | 0 | 0 | 0 | 0 | 0 | 0 | 0.093265145 | 0 | 0 | 0 | 0 | 0 | 0 | 0 | 0 | 0 | 0 | 0 | 0 | 0 | 0 | 0 | 0 | 0 | 0 | 1.725333118 | 0.042161726 | 4.966655232 | 0.785809532 | 16.29382607 | 0.107394871 | 0.147746719 | 0.112360536 | 0.135466693 | 0.060083647 | 4.189331151 | 0.167406567 | 133.8718463 | 0.69587644 | 4.176664456 | 0.166755669 | 3.989665735 | 0.078969126 | 38.55325425 | 0.534063655 | 18.49997842 | 0.495168322 | 2006.39732 | 0.426455213 | 0.1767311 | 4.291143284 | 7.64166667 | 0.001637369 | 1.530665805 | 0.18948191 | 11.61998732 | 0.341883825 | 25.2841387 | 0.022198909 | 4.966655232 | 0.395974051 | 0 | 0.604025949 | 0.785809532 | 165.0001681 | 0.409348454 | 1201.874804 | 0.313048157 | 0.014006299 | 91.83313305 | 0.009668218 | 3383176.847 | -3.555553233 | -7686.271489 | 0.000462799 | 6.392276389 | 氢化燃烧法（α?+?β相中间） | [17 empty] | 250 |  |  |  | 4.36 |  |  | 250 |  |  |  | 1.25
MHS1042 | Mg 1.9Ag 0.1Ni | 0.399271136 | 0.507463719 | 0 | 0 | 0 | 0 | 0 | 0 | 0 | 0.093265145 | 0 | 0 | 0 | 0 | 0 | 0 | 0 | 0 | 0 | 0 | 0 | 0 | 0 | 0 | 0 | 0 | 0 | 0 | 1.725333118 | 0.042161726 | 4.966655232 | 0.785809532 | 16.29382607 | 0.107394871 | 0.147746719 | 0.112360536 | 0.135466693 | 0.060083647 | 4.189331151 | 0.167406567 | 133.8718463 | 0.69587644 | 4.176664456 | 0.166755669 | 3.989665735 | 0.078969126 | 38.55325425 | 0.534063655 | 18.49997842 | 0.495168322 | 2006.39732 | 0.426455213 | 0.1767311 | 4.291143284 | 7.64166667 | 0.001637369 | 1.530665805 | 0.18948191 | 11.61998732 | 0.341883825 | 25.2841387 | 0.022198909 | 4.966655232 | 0.395974051 | 0 | 0.604025949 | 0.785809532 | 165.0001681 | 0.409348454 | 1201.874804 | 0.313048157 | 0.014006299 | 91.83313305 | 0.009668218 | 3383176.847 | -3.555553233 | -7686.271489 | 0.000462799 | 6.392276389 | 氢化燃烧法（α?+?β相中间） | [17 empty] | 280 |  |  |  | 5.29 |  |  | 280 |  |  |  | 2.58